## Database
Num | Author | Specimen | FailureMode | τ/fc | Drift_at_yield | Drift_at_Max | θu | M/Vlw | lw/tw | ρvwFy,vw/fc | ρhwFy,vw/fc | ρvcFy,vc/fc | ρhcFy,hc/fc | P/fcAg | Section | Ab/Ag | Vtest/Ag/sqrt(fc) | V@M/Vn_GB | V@M/Vn_ACI | V@M/Vtest | Vn_GB/Vtest | Vn_ACI/Vtest | Vtest | Vn_ACI | Vn_GB | V@M | alpha_c | lamda | N | Vc | Vs | Mc | Ms | P | fc | ft | alpha1 | beta1 | lw | lb | as' | lweb | lw0 | tw | h | Aw | Ab | A | Ag | Fy,hw | Fy,vw | Fy,vc | Fy,hc | ρvw | ρhw | ρvc | ρhc | s | Ash1 | layer | Ash | Asw | Asv1 | nv | Asv | V@moment | ForceEquilibrium | Moment | x_real | xi>xi_b? | eps_cu | Ec | Es | DRein.1 | DRein.2 | DRein.3 | DRein.4 | DRein.5 | DRein.6 | DRein.7 | DRein.8 | DRein.9 | DRein.10 | DRein.11 | DRein.12 | DRein.13 | DRein.14 | DRein.15 | DRein.16 | DRein.17 | DRein.18 | DRein.19 | DRein.20 | DRein.21 | DRein.22 | DRein.23 | DRein.24 | DRein.25 | DRein.26 | DRein.27 | DRein.28 | DRein.29 | DRein.30 | DRein.31 | DRein.32 | DRein.33 | DRein.34 | DRein.35 | DRein.36 | DRein.37 | DRein.38 | DRein.39 | DRein.40 | Area1 | Area2 | Area3 | Area4 | Area5 | Area6 | Area7 | Area8 | Area9 | Area10 | Area11 | Area12 | Area13 | Area14 | Area15 | Area16 | Area17 | Area18 | Area19 | Area20 | Area21 | Area22 | Area23 | Area24 | Area25 | Area26 | Area27 | Area28 | Area29 | Area30 | Area31 | Area32 | Area33 | Area34 | Area35 | Area36 | Area37 | Area38 | Area39 | Area40 | Force1 | Force2 | Force3 | Force4 | Force5 | Force6 | Force7 | Force8 | Force9 | Force10 | Force11 | Force12 | Force13 | Force14 | Force15 | Force16 | Force17 | Force18 | Force19 | Force20 | Force21 | Force22 | Force23 | Force24 | Force25 | Force26 | Force27 | Force28 | Force29 | Force30 | Force31 | Force32 | Force33 | Force34 | Force35 | Force36 | Force37 | Force38 | Force39 | Force40 | Moment1 | Moment2 | Moment3 | Moment4 | Moment5 | Moment6 | Moment7 | Moment8 | Moment9 | Moment10 | Moment11 | Moment12 | Moment13 | Moment14 | Moment15 | Moment16 | Moment17 | Moment18 | Moment19 | Moment20 | Moment21 | Moment22 | Moment23 | Moment24 | Moment25 | Moment26 | Moment27 | Moment28 | Moment29 | Moment30 | Moment31 | Moment32 | Moment33 | Moment34 | Moment35 | Moment36 | Moment37 | Moment38 | Moment39 | Moment40 | No
1 | Lefas et al. (1990a) | SW11 | 1 | 0.0946918 | 0.006060606 | 0.00969697 | 0.01 | 1.1 | 10.71429 | 0.2688789 | 0.1367113 | 0.3482314 | 0.1491396 | 0 | R | 0 | 0.7855185 | 0.7953377 | 0.5893797 | 0.8683102 | 1.09175 | 1.473261 | 260000 | 383047.9 | 283855.1 | 392671.7 | 0.25 | 1.5 | 0 | 66429.2 | 217425.9 | 237079069.0 | 86875068.1 | 0 | 39.748 | 3.481553 | 0.9954 | 0.7954 | 750 | 140 | 68.55947 | 470 | 681.4405 | 70 | 825 | 52500 | 0 | 52500 | 52500 | 520 | 470 | 470 | 420 | 0.024 | 0.011 | 0.031 | 0.012 | 80 | 30.67962 | 2 | 61.35923 |  | 50.26548 | 6 | 301.5929 | 225760.6 | 0 | 186252529.7 | 137.1189 |  | 0.0033 | 30000 | 200000 | 20 | 80 | 140 | 195 | 255 | 315 | 375 | 435 | 495 | 555 | 610 | 670 | 730 | [27 empty] | 100.531 | 100.531 | 100.531 | 100.531 | 100.531 | 100.531 | 100.531 | 100.531 | 100.531 | 100.531 | 100.531 | 100.531 | 100.531 | [27 empty] | -47249.55 | -27639.27 | 1394.111 | 28008.04 | 47249.55 | 47249.55 | 47249.55 | 47249.55 | 47249.55 | 47249.55 | 47249.55 | 47249.55 | 47249.55 | [27 empty] | 16773591.5 | 8153583.7 | -327616 | -5041447.2 | -5669946.4 | -2834973.2 | 0 | 2834973.2 | 5669946.4 | 8504919.6 | 11103645.1 | 13938618.3 | 16773591.5 | [27 empty] | 1
2 | Lefas et al. (1990a) | SW12 | 1 | 0.1208244 | 0.007272727 | 0.010909091 | 0.01073939 | 1.1 | 10.71429 | 0.2623576 | 0.1333955 | 0.3397854 | 0.1455224 | 0.1021677 | R | 0 | 1.014683 | 0.9575868 | 0.7382649 | 0.8339571 | 0.8708945 | 1.129618 | 340000 | 384070 | 296104.1 | 378331.6 | 0.25 | 1.5 | 218500 | 86698.61 | 209405.5 | 232374732.6 | 79748861.4 | 230000 | 40.736 | 3.528887 | 0.9928 | 0.7928 | 750 | 140 | 93.69624 | 470 | 656.3038 | 70 | 825 | 52500 | 0 | 52500 | 52500 | 520 | 470 | 470 | 420 | 0.024 | 0.011 | 0.031 | 0.012 | 80 | 30.67962 | 2 | 61.35923 |  | 50.26548 | 6 | 301.5929 | 283545.4 | 0 | 233924965.0 | 187.3925 |  | 0.0033 | 30000 | 200000 | 20 | 80 | 140 | 195 | 255 | 315 | 375 | 435 | 495 | 555 | 610 | 670 | 730 | [27 empty] | 100.531 | 100.531 | 100.531 | 100.531 | 100.531 | 100.531 | 100.531 | 100.531 | 100.531 | 100.531 | 100.531 | 100.531 | 100.531 | [27 empty] | -47249.55 | -38024.68 | -16780.35 | 2693.608 | 23937.93 | 45182.25 | 47249.55 | 47249.55 | 47249.55 | 47249.55 | 47249.55 | 47249.55 | 47249.55 | [27 empty] | 16773591.5 | 11217279.1 | 3943383.1 | -484849.4 | -2872551.5 | -2710935.0 | 0 | 2834973.2 | 5669946.4 | 8504919.6 | 11103645.1 | 13938618.3 | 16773591.5 | [27 empty] | 2
3 | Lefas et al. (1990a) | SW13 | 1 | 0.1548205 | 0.006060606 | 0.012121212 | 0.01076364 | 1.1 | 10.71429 | 0.3463637 | 0.1761084 | 0.4485837 | 0.1921182 | 0.2081867 | R | 0 | 1.131579 | 0.9978844 | 0.7594328 | 0.8588655 | 0.8606864 | 1.13093 | 330000 | 373207 | 284026.5 | 287934.3 | 0.25 | 1.5 | 323988 | 85237.64 | 198788.9 | 167230027.8 | 70315793.4 | 355000 | 30.856 | 3.02891 | 1 | 0.8 | 750 | 140 | 126.9702 | 470 | 623.0298 | 70 | 825 | 52500 | 0 | 52500 | 52500 | 520 | 470 | 470 | 420 | 0.024 | 0.011 | 0.031 | 0.012 | 80 | 30.67962 | 2 | 61.35923 |  | 50.26548 | 6 | 301.5929 | 283425.6 | -1.135049e-09 | 233826145.2 | 253.9403 |  | 0.0033 | 30000 | 200000 | 20 | 80 | 140 | 195 | 255 | 315 | 375 | 435 | 495 | 555 | 610 | 670 | 730 | [27 empty] | 100.531 | 100.531 | 100.531 | 100.531 | 100.531 | 100.531 | 100.531 | 100.531 | 100.531 | 100.531 | 100.531 | 100.531 | 100.531 | [27 empty] | -47249.55 | -45447.75 | -29770.74 | -15400.14 | 276.8737 | 15953.89 | 31630.9 | 47249.55 | 47249.55 | 47249.55 | 47249.55 | 47249.55 | 47249.55 | [27 empty] | 16773591.5 | 13407086.6 | 6996123.2 | 2772025.3 | -33224.85 | -957233.3 | 0 | 2834973.2 | 5669946.4 | 8504919.6 | 11103645.1 | 13938618.3 | 16773591.5 | [27 empty] | 3
4 | Lefas et al. (1990a) | SW14 | 1 | 0.1198959 | 0.007272727 | 0.012121212 | 0.01358788 | 1.1 | 10.71429 | 0.334023 | 0.1698337 | 0.432601 | 0.1852732 | 0 | R | 0 | 0.8923572 | 0.7998268 | 0.5819373 | 0.8224894 | 1.028334 | 1.413364 | 265000 | 374541.6 | 272508.6 | 330781.9 | 0.25 | 1.5 | 0 | 58130.86 | 214377.8 | 188728284.6 | 84166773.5 | 0 | 31.996 | 3.089956 | 1 | 0.8 | 750 | 140 | 78.11263 | 470 | 671.8874 | 70 | 825 | 52500 | 0 | 52500 | 52500 | 520 | 470 | 470 | 420 | 0.024 | 0.011 | 0.031 | 0.012 | 80 | 30.67962 | 2 | 61.35923 |  | 50.26548 | 6 | 301.5929 | 217959.7 | 1.455192e-09 | 179816751.1 | 156.2253 |  | 0.0033 | 30000 | 200000 | 20 | 80 | 140 | 195 | 255 | 315 | 375 | 435 | 495 | 555 | 610 | 670 | 730 | [27 empty] | 100.531 | 100.531 | 100.531 | 100.531 | 100.531 | 100.531 | 100.531 | 100.531 | 100.531 | 100.531 | 100.531 | 100.531 | 100.531 | [27 empty] | -47249.55 | -32373.63 | -6891.032 | 16468.02 | 41950.62 | 47249.55 | 47249.55 | 47249.55 | 47249.55 | 47249.55 | 47249.55 | 47249.55 | 47249.55 | [27 empty] | 16773591.5 | 9550222.1 | 1619392.6 | -2964243.5 | -5034074.5 | -2834973.2 | 0 | 2834973.2 | 5669946.4 | 8504919.6 | 11103645.1 | 13938618.3 | 16773591.5 | [27 empty] | 4
5 | Lefas et al. (1990a) | SW15 | 1 | 0.1407676 | 0.007272727 | 0.010909091 | 0.009757576 | 1.1 | 10.71429 | 0.324766 | 0.165127 | 0.420612 | 0.1801386 | 0.1017266 | R | 0 | 1.062527 | 0.9243017 | 0.6938241 | 0.8143591 | 0.8810534 | 1.173726 | 320000 | 375592.2 | 281937.1 | 320962.9 | 0.25 | 1.5 | 175750 | 74656.85 | 207280.2 | 186933863.8 | 77860487.7 | 185000 | 32.908 | 3.13809 | 1 | 0.8 | 750 | 140 | 100.3572 | 470 | 649.6428 | 70 | 825 | 52500 | 0 | 52500 | 52500 | 520 | 470 | 470 | 420 | 0.024 | 0.011 | 0.031 | 0.012 | 80 | 30.67962 | 2 | 61.35923 |  | 50.26548 | 6 | 301.5929 | 260594.9 | 0 | 214990801.7 | 200.7145 |  | 0.0033 | 30000 | 200000 | 20 | 80 | 140 | 195 | 255 | 315 | 375 | 435 | 495 | 555 | 610 | 670 | 730 | [27 empty] | 100.531 | 100.531 | 100.531 | 100.531 | 100.531 | 100.531 | 100.531 | 100.531 | 100.531 | 100.531 | 100.531 | 100.531 | 100.531 | [27 empty] | -47249.55 | -39904.74 | -20070.46 | -1889.041 | 17945.24 | 37779.51 | 47249.55 | 47249.55 | 47249.55 | 47249.55 | 47249.55 | 47249.55 | 47249.55 | [27 empty] | 16773591.5 | 11771897.1 | 4716558.1 | 340027.3 | -2153428.2 | -2266770.7 | 0 | 2834973.2 | 5669946.4 | 8504919.6 | 11103645.1 | 13938618.3 | 16773591.5 | [27 empty] | 5
6 | Lefas et al. (1990a) | SW16 | 1 | 0.1307912 | 0.004848485 | 0.008484848 | 0.007006061 | 1.1 | 10.71429 | 0.2719994 | 0.1382979 | 0.3522727 | 0.1508704 | 0.2118449 | R | 0 | 1.07874 | 1.063405 | 0.8408508 | 0.9061574 | 0.8521284 | 1.077667 | 355000 | 382571.9 | 302505.6 | 346576.9 | 0.25 | 1.5 | 412566 | 102098.7 | 200406.9 | 214172512.9 | 71753396.3 | 460000 | 39.292 | 3.459528 | 0.9966 | 0.7966 | 750 | 140 | 121.8992 | 470 | 628.1008 | 70 | 825 | 52500 | 0 | 52500 | 52500 | 520 | 470 | 470 | 420 | 0.024 | 0.011 | 0.031 | 0.012 | 80 | 30.67962 | 2 | 61.35923 |  | 50.26548 | 6 | 301.5929 | 321685.9 | 0 | 265390840.5 | 243.7984 |  | 0.0033 | 30000 | 200000 | 20 | 80 | 140 | 195 | 255 | 315 | 375 | 435 | 495 | 555 | 610 | 670 | 730 | [27 empty] | 100.531 | 100.531 | 100.531 | 100.531 | 100.531 | 100.531 | 100.531 | 100.531 | 100.531 | 100.531 | 100.531 | 100.531 | 100.531 | [27 empty] | -47249.55 | -44578.21 | -28249.04 | -13280.63 | 3048.543 | 19377.71 | 35706.89 | 47249.55 | 47249.55 | 47249.55 | 47249.55 | 47249.55 | 47249.55 | [27 empty] | 16773591.5 | 13150571.3 | 6638523.5 | 2390513.2 | -365825.1 | -1162662.9 | 0 | 2834973.2 | 5669946.4 | 8504919.6 | 11103645.1 | 13938618.3 | 16773591.5 | [27 empty] | 6
7 | Lefas et al. (1990a) | SW17 | 1 | 0.09740708 | 0.006060606 | 0.013333333 | 0.0130303 | 1.1 | 10.71429 | 0.2911463 | 0.04979296 | 0.4013975 | 0.1614907 | 0 | R | 0 | 0.7765283 | 0.7983515 | 1.236391 | 0.90367 | 1.13192 | 0.7308931 | 247000 | 180530.6 | 279584.2 | 369222.5 | 0.25 | 1.5 | 0 | 63262.11 | 216322.1 | 218714174.0 | 85894350.6 | 0 | 36.708 | 3.332484 | 1 | 0.8 | 750 | 140 | 72.01883 | 470 | 677.9812 | 70 | 825 | 52500 | 0 | 52500 | 52500 | 520 | 470 | 470 | 420 | 0.024 | 0.0037 | 0.031 | 0.012 | 80 | 30.67962 | 2 | 61.35923 |  | 50.26548 | 6 | 301.5929 | 223206.5 | -5.820766e-10 | 184145351.7 | 144.0377 |  | 0.0033 | 30000 | 200000 | 20 | 80 | 140 | 195 | 255 | 315 | 375 | 435 | 495 | 555 | 610 | 670 | 730 | [27 empty] | 100.531 | 100.531 | 100.531 | 100.531 | 100.531 | 100.531 | 100.531 | 100.531 | 100.531 | 100.531 | 100.531 | 100.531 | 100.531 | [27 empty] | -47249.55 | -29498.72 | -1859.932 | 23475.62 | 47249.55 | 47249.55 | 47249.55 | 47249.55 | 47249.55 | 47249.55 | 47249.55 | 47249.55 | 47249.55 | [27 empty] | 16773591.5 | 8702122.3 | 437084 | -4225612.2 | -5669946.4 | -2834973.2 | 0 | 2834973.2 | 5669946.4 | 8504919.6 | 11103645.1 | 13938618.3 | 16773591.5 | [27 empty] | 7
8 | Lefas et al. (1990a) | SW21 | 1 | 0.07023171 | 0.008 | 0.016 | 0.02498182 | 2.115385 | 10 | 0.3424198 | 0.1214953 | 0.452979 | 0.1366822 | 0 | R | 0 | 0.5270458 | 0.6051011 | 0.4419882 | 0.7542483 | 1.246483 | 1.70649 | 127000 | 216724.2 | 158303.4 | 163076.1 | 0.17 | 2.115385 | 0 | 29192.76 | 129110.6 | 151460681.9 | 72768998.2 | 0 | 32.528 | 3.118108 | 1 | 0.8 | 650 | 140 | 68.3168 | 370 | 581.6832 | 65 | 1375 | 42250 | 0 | 42250 | 42250 | 520 | 470 | 470 | 420 | 0.025 | 0.008 | 0.033 | 0.009 | 115 | 30.67962 | 2 | 61.35923 |  | 50.26548 | 6 | 301.5929 | 95789.54 | 3.085006e-09 | 131710614.6 | 136.6336 |  | 0.0033 | 30000 | 200000 | 20 | 80 | 140 | 201 | 263 | 325 | 387 | 449 | 510 | 570 | 630 | [29 empty] | 100.531 | 100.531 | 100.531 | 100.531 | 100.531 | 100.531 | 100.531 | 100.531 | 100.531 | 100.531 | 100.531 | [29 empty] | -47249.55 | -27501.76 | 1634.748 | 31256.86 | 47249.55 | 47249.55 | 47249.55 | 47249.55 | 47249.55 | 47249.55 | 47249.55 | [29 empty] | 14411113.8 | 6737931.2 | -302428.3 | -3875851.1 | -2929472.3 | 0 | 2929472.3 | 5858944.6 | 8741167.4 | 11576140.6 | 14411113.8 | [29 empty] | 8
9 | Lefas et al. (1990a) | SW22 | 1 | 0.07016395 | 0.005090909 | 0.010181818 | 0.01854545 | 2.115385 | 10 | 0.2902668 | 0.1027668 | 0.3831522 | 0.1156126 | 0.1064153 | R | 0 | 0.5725092 | 0.7220012 | 0.5484903 | 0.8055522 | 1.115721 | 1.468672 | 150000 | 220300.8 | 167358.2 | 175574.7 | 0.17 | 2.115385 | 172900 | 41824.87 | 125533.3 | 173215193.0 | 68199960.3 | 182000 | 38.456 | 3.418849 | 0.9988 | 0.7988 | 650 | 140 | 84.43349 | 370 | 565.5665 | 65 | 1375 | 42250 | 0 | 42250 | 42250 | 520 | 470 | 470 | 420 | 0.025 | 0.008 | 0.033 | 0.009 | 115 | 30.67962 | 2 | 61.35923 |  | 50.26548 | 6 | 301.5929 | 120832.8 | 0 | 166145144.4 | 168.867 |  | 0.0033 | 30000 | 200000 | 20 | 80 | 140 | 201 | 263 | 325 | 387 | 449 | 510 | 570 | 630 | [29 empty] | 100.531 | 100.531 | 100.531 | 100.531 | 100.531 | 100.531 | 100.531 | 100.531 | 100.531 | 100.531 | 100.531 | [29 empty] | -47249.55 | -34917.21 | -11342.28 | 12625.56 | 36986.31 | 47249.55 | 47249.55 | 47249.55 | 47249.55 | 47249.55 | 47249.55 | [29 empty] | 14411113.8 | 8554715.5 | 2098322.3 | -1565568.9 | -2293151.2 | 0 | 2929472.3 | 5858944.6 | 8741167.4 | 11576140.6 | 14411113.8 | [29 empty] | 9
10 | Lefas et al. (1990a) | SW23 | 1 | 0.08912877 | 0.006545455 | 0.011636364 | 0.01598788 | 2.115385 | 10 | 0.3072699 | 0.1087866 | 0.4055962 | 0.1223849 | 0.2122998 | R | 0 | 0.7068464 | 0.790601 | 0.60709 | 0.7387978 | 0.9344762 | 1.216949 | 180000 | 219050.9 | 168205.7 | 158213.3 | 0.17 | 2.115385 | 306971.6 | 47907.41 | 120298.3 | 156029778.8 | 61513561.6 | 343000 | 36.328 | 3.313465 | 1 | 0.8 | 650 | 140 | 108.0189 | 370 | 541.9811 | 65 | 1375 | 42250 | 0 | 42250 | 42250 | 520 | 470 | 470 | 420 | 0.025 | 0.008 | 0.033 | 0.009 | 115 | 30.67962 | 2 | 61.35923 |  | 50.26548 | 6 | 301.5929 | 132983.6 | 2.619345e-10 | 182852455.3 | 216.0378 |  | 0.0033 | 30000 | 200000 | 20 | 80 | 140 | 201 | 263 | 325 | 387 | 449 | 510 | 570 | 630 | [29 empty] | 100.531 | 100.531 | 100.531 | 100.531 | 100.531 | 100.531 | 100.531 | 100.531 | 100.531 | 100.531 | 100.531 | [29 empty] | -47249.55 | -41780.5 | -23353.05 | -4618.47 | 14423.23 | 33464.93 | 47249.55 | 47249.55 | 47249.55 | 47249.55 | 47249.55 | [29 empty] | 14411113.8 | 10236222.5 | 4320313.7 | 572690.3 | -894240.3 | 0 | 2929472.3 | 5858944.6 | 8741167.4 | 11576140.6 | 14411113.8 | [29 empty] | 10
11 | Lefas et al. (1990a) | SW24 | 1 | 0.05880407 | 0.008 | 0.016 | 0.02197576 | 2.115385 | 10 | 0.304089 | 0.1076605 | 0.4013975 | 0.121118 | 0 | R | 0 | 0.4687855 | 0.6051536 | 0.445957 | 0.8148998 | 1.3466 | 1.827306 | 120000 | 219276.7 | 161592 | 179319.8 | 0.17 | 2.115385 | 0 | 31449.23 | 130142.8 | 172477455.4 | 74087319.4 | 0 | 36.708 | 3.332484 | 1 | 0.8 | 650 | 140 | 63.6666 | 370 | 586.3334 | 65 | 1375 | 42250 | 0 | 42250 | 42250 | 520 | 470 | 470 | 420 | 0.025 | 0.008 | 0.033 | 0.009 | 115 | 30.67962 | 2 | 61.35923 |  | 50.26548 | 6 | 301.5929 | 97787.98 | 0 | 134458471.9 | 127.3332 |  | 0.0033 | 30000 | 200000 | 20 | 80 | 140 | 201 | 263 | 325 | 387 | 449 | 510 | 570 | 630 | [29 empty] | 100.531 | 100.531 | 100.531 | 100.531 | 100.531 | 100.531 | 100.531 | 100.531 | 100.531 | 100.531 | 100.531 | [29 empty] | -47249.55 | -24664.25 | 6600.384 | 38386.1 | 47249.55 | 47249.55 | 47249.55 | 47249.55 | 47249.55 | 47249.55 | 47249.55 | [29 empty] | 14411113.8 | 6042742.1 | -1221071.1 | -4759876.3 | -2929472.3 | 0 | 2929472.3 | 5858944.6 | 8741167.4 | 11576140.6 | 14411113.8 | [29 empty] | 11
12 | Lefas et al. (1990a) | SW25 | 1 | 0.07889546 | 0.008 | 0.007272727 | 0.01147879 | 2.115385 | 10 | 0.3263889 | 0.1155556 | 0.4308333 | 0.13 | 0.2136752 | R | 0 | 0.6070878 | 0.7792541 | 0.5929533 | 0.8608251 | 1.104678 | 1.451759 | 150000 | 217763.8 | 165701.7 | 150859.5 | 0.17 | 2.115385 | 288990 | 45766.1 | 119935.6 | 146381435.9 | 61050336.4 | 325000 | 34.2 | 3.205265 | 1 | 0.8 | 650 | 140 | 109.6529 | 370 | 540.3471 | 65 | 1375 | 42250 | 0 | 42250 | 42250 | 520 | 470 | 470 | 420 | 0.025 | 0.008 | 0.033 | 0.009 | 115 | 30.67962 | 2 | 61.35923 |  | 50.26548 | 6 | 301.5929 | 129123.8 | 4.947651e-10 | 177545172.6 | 219.3057 |  | 0.0033 | 30000 | 200000 | 20 | 80 | 140 | 201 | 263 | 325 | 387 | 449 | 510 | 570 | 630 | [29 empty] | 100.531 | 100.531 | 100.531 | 100.531 | 100.531 | 100.531 | 100.531 | 100.531 | 100.531 | 100.531 | 100.531 | [29 empty] | -47249.55 | -42146.62 | -23993.76 | -5538.355 | 13219.6 | 31977.56 | 47249.55 | 47249.55 | 47249.55 | 47249.55 | 47249.55 | [29 empty] | 14411113.8 | 10325922.7 | 4438846.1 | 686756 | -819615.2 | 0 | 2929472.3 | 5858944.6 | 8741167.4 | 11576140.6 | 14411113.8 | [29 empty] | 12
13 | Lefas et al. (1990a) | SW26 | 1 | 0.09671902 | 0.008 | 0.016 | 0.02538182 | 2.115385 | 10 | 0.4879568 | 0.08637874 | 0.644103 | 0.1943522 | 0 | R | 0 | 0.6086791 | 0.6011573 | 0.7348028 | 0.7302212 | 1.214692 | 0.9937649 | 123000 | 122233.1 | 149407.2 | 125287.5 | 0.17 | 2.115385 | 0 | 23464.14 | 125943 | 103547089.5 | 68723203.8 | 0 | 22.876 | 2.569264 | 1 | 0.8 | 650 | 140 | 82.58782 | 370 | 567.4122 | 65 | 1375 | 42250 | 0 | 42250 | 42250 | 520 | 470 | 470 | 420 | 0.025 | 0.004 | 0.033 | 0.009 | 115 | 30.67962 | 2 | 61.35923 |  | 50.26548 | 6 | 301.5929 | 89817.2 | 2.910383e-10 | 123498654.9 | 165.1756 |  | 0.0033 | 30000 | 200000 | 20 | 80 | 140 | 201 | 263 | 325 | 387 | 449 | 510 | 570 | 630 | [29 empty] | 100.531 | 100.531 | 100.531 | 100.531 | 100.531 | 100.531 | 100.531 | 100.531 | 100.531 | 100.531 | 100.531 | [29 empty] | -47249.55 | -34214.74 | -10112.96 | 14390.51 | 39295.68 | 47249.55 | 47249.55 | 47249.55 | 47249.55 | 47249.55 | 47249.55 | [29 empty] | 14411113.8 | 8382610.3 | 1870897.6 | -1784423.5 | -2436332.2 | 0 | 2929472.3 | 5858944.6 | 8741167.4 | 11576140.6 | 14411113.8 | [29 empty] | 13
14 | Lefas et al. (1990b) | SW30 | 1 | 0.09255146 | 0.008727273 | 0.014545455 | 0.02533333 | 2.115385 | 10 | 0.2342193 | 0.06046512 | 0.5152824 | 0.1554817 | 0 | R | 0 | 0.5077694 | 0.9476176 | 0.7050495 | 0.6966673 | 0.7351777 | 0.9881112 | 117700 | 116300.7 | 86530.42 | 158873.9 | 0.17 | 2.115385 | 0 | 28450.27 | 58080.15 | 142871327.9 | 75580253.2 | 0 | 30.1 | 2.987867 | 1 | 0.8 | 650 | 140 | 58.40047 | 370 | 591.5995 | 65 | 1375 | 42250 | 0 | 42250 | 42250 | 520 | 470 | 470 | 420 | 0.015 | 0.0035 | 0.033 | 0.009 | 260 | 30.67962 | 2 | 61.35923 |  | 50.26548 | 6 | 301.5929 | 81997.75 | 2.910383e-10 | 112746899.6 | 116.8009 |  | 0.0033 | 30000 | 200000 | 20 | 80 | 140 | 225 | 325 | 425 | 510 | 570 | 630 | [31 empty] | 100.531 | 100.531 | 100.531 | 100.531 | 100.531 | 100.531 | 100.531 | 100.531 | 100.531 | [31 empty] | -47249.55 | -20905.3 | 13178.56 | 47249.55 | 47249.55 | 47249.55 | 47249.55 | 47249.55 | 47249.55 | [31 empty] | 14411113.8 | 5121797.6 | -2438033.5 | -4724955.4 | 0 | 4724955.4 | 8741167.4 | 11576140.6 | 14411113.8 | [31 empty] | 14
15 | Lefas et al. (1990b) | SW31 | 1 | 0.07786444 | 0.006545455 | 0.016 | 0.02690909 | 2.115385 | 10 | 0.2002841 | 0.05170455 | 0.440625 | 0.1329545 | 0 | R | 0 | 0.4619665 | 0.9290984 | 0.6991303 | 0.7215199 | 0.7765807 | 1.032025 | 115800 | 119508.5 | 89928.05 | 178928.6 | 0.17 | 2.115385 | 0 | 31300.31 | 58627.73 | 168865393.0 | 77161500.2 | 0 | 35.2 | 3.256478 | 1 | 0.8 | 650 | 140 | 52.82282 | 370 | 597.1772 | 65 | 1375 | 42250 | 0 | 42250 | 42250 | 520 | 470 | 470 | 420 | 0.015 | 0.0035 | 0.033 | 0.009 | 260 | 30.67962 | 2 | 61.35923 |  | 50.26548 | 6 | 301.5929 | 83552 | 0 | 114883999.7 | 105.6456 |  | 0.0033 | 30000 | 200000 | 20 | 80 | 140 | 225 | 325 | 425 | 510 | 570 | 630 | [31 empty] | 100.531 | 100.531 | 100.531 | 100.531 | 100.531 | 100.531 | 100.531 | 100.531 | 100.531 | [31 empty] | -47249.55 | -16106.67 | 21576.15 | 47249.55 | 47249.55 | 47249.55 | 47249.55 | 47249.55 | 47249.55 | [31 empty] | 14411113.8 | 3946135.0 | -3991587.6 | -4724955.4 | 0 | 4724955.4 | 8741167.4 | 11576140.6 | 14411113.8 | [31 empty] | 15
17 | Lefas et al. (1990b) | SW32 | 1 | 0.04901528 | 0.005090909 | 0.017454545 | 0.02969697 | 2.115385 | 10 | 0.1315299 | 0.03395522 | 0.2893657 | 0.08731343 | 0 | R | 0 | 0.3588508 | 0.8764732 | 0.6762452 | 0.7888281 | 0.9000026 | 1.166482 | 111000 | 129479.5 | 99900.28 | 241528.5 | 0.17 | 2.115385 | 0 | 40179.98 | 59720.3 | 251785177.8 | 80316487.1 | 0 | 53.6 | 4.103838 | 0.9589474 | 0.7589474 | 650 | 140 | 41.69402 | 370 | 608.306 | 65 | 1375 | 42250 | 0 | 42250 | 42250 | 520 | 470 | 470 | 420 | 0.015 | 0.0035 | 0.033 | 0.009 | 260 | 30.67962 | 2 | 61.35923 |  | 50.26548 | 6 | 301.5929 | 87559.92 | 1.164153e-09 | 120394886.5 | 83.38803 |  | 0.0033 | 30000 | 200000 | 20 | 80 | 140 | 225 | 325 | 425 | 510 | 570 | 630 | [31 empty] | 100.531 | 100.531 | 100.531 | 100.531 | 100.531 | 100.531 | 100.531 | 100.531 | 100.531 | [31 empty] | -47249.55 | -2695.801 | 45045.18 | 47249.55 | 47249.55 | 47249.55 | 47249.55 | 47249.55 | 47249.55 | [31 empty] | 14411113.8 | 660471.3 | -8333357.4 | -4724955.4 | 0 | 4724955.4 | 8741167.4 | 11576140.6 | 14411113.8 | [31 empty] | 16
19 | Lefas et al. (1990b) | SW33 | 1 | 0.05363929 | 0.007272727 | 0.018181818 | 0.03030303 | 2.115385 | 10 | 0.1432927 | 0.03699187 | 0.3152439 | 0.09512195 | 0 | R | 0 | 0.3762406 | 0.8875309 | 0.6815685 | 0.7779967 | 0.8765854 | 1.14148 | 111500 | 127275 | 97739.27 | 227515.3 | 0.17 | 2.115385 | 0 | 38209.01 | 59530.26 | 233065787.9 | 79767724.4 | 0 | 49.2 | 3.914988 | 0.9705263 | 0.7705263 | 650 | 140 | 43.62971 | 370 | 606.3703 | 65 | 1375 | 42250 | 0 | 42250 | 42250 | 520 | 470 | 470 | 420 | 0.015 | 0.0035 | 0.033 | 0.009 | 260 | 30.67962 | 2 | 61.35923 |  | 50.26548 | 6 | 301.5929 | 86746.63 | 1.455192e-09 | 119276612.3 | 87.25941 |  | 0.0033 | 30000 | 200000 | 20 | 80 | 140 | 225 | 325 | 425 | 510 | 570 | 630 | [31 empty] | 100.531 | 100.531 | 100.531 | 100.531 | 100.531 | 100.531 | 100.531 | 100.531 | 100.531 | [31 empty] | -47249.55 | -5519.923 | 40102.96 | 47249.55 | 47249.55 | 47249.55 | 47249.55 | 47249.55 | 47249.55 | [31 empty] | 14411113.8 | 1352381.1 | -7419048.0 | -4724955.4 | 0 | 4724955.4 | 8741167.4 | 11576140.6 | 14411113.8 | [31 empty] | 17
39 | Pilakoutas et al. (1995) | SW4 | 1 | 0.07828967 | 0.006666667 | 0.008333333 | 0.018333333 | 2 | 10 | 0.04620596 | 0.05813008 | 0.3834688 | 0.1162602 | 0 | R | 0 | 0.4755735 | 1.003178 | 0.7557203 | 0.8312645 | 0.8286311 | 1.099963 | 104000 | 114396.2 | 86177.64 | 155021.3 | 0.17 | 2 | 0 | 29324.24 | 56853.4 | 120161157.0 | 112370765.3 | 0 | 36.9 | 3.342059 | 1 | 0.8 | 600 | 110 | 51.60607 | 380 | 548.3939 | 60 | 1500 | 36000 | 0 | 36000 | 36000 | 550 | 550 | 500 | 550 | 0.0031 | 0.0039 | 0.0283 | 0.0078 | 240 | 28.27433 | 2 | 56.54867 |  | 113.0973 | 4 | 452.3893 | 86451.51 | 0 | 129677266.5 | 103.2121 |  | 0.0033 | 30000 | 200000 | 20 | 140 | 240 | 360 | 460 | 580 | [34 empty] | 226.1947 | 226.1947 | 56.54867 | 56.54867 | 226.1947 | 226.1947 | [34 empty] | -113097.3 | 53210.82 | 31101.77 | 31101.77 | 113097.3 | 113097.3 | [34 empty] | 31667253.9 | -8513731.3 | -1866106.0 | 1866106.0 | 18095573.7 | 31667253.9 | [34 empty] | 18
40 | Pilakoutas et al. (1995) | SW5 | 3 | 0.1024633 | 0.006666667 | 0.008333333 | 0.01 | 2 | 10 | 0.08128931 | 0.03899371 | 0.5128302 | 0.02138365 | 0 | R | 0 | 0.5778059 | 1.65316 | 1.366862 | 0.92233 | 0.5579193 | 0.6747791 | 117300 | 79151.59 | 65443.93 | 128234.5 | 0.17 | 2 | 0 | 27728.08 | 37715.85 | 60989192.3 | 131362544.3 | 0 | 31.8 | 3.079531 | 1 | 0.8 | 600 | 60 | 37.25024 | 480 | 562.7498 | 60 | 1500 | 36000 | 0 | 36000 | 36000 | 400 | 550 | 545 | 400 | 0.0047 | 0.0031 | 0.0302 | 0.0017 | 120 | 12.56637 | 2 | 25.13274 |  | 229.3363 | 2 | 458.6725 | 108189.3 | 0 | 162283967.4 | 74.50048 |  | 0.0033 | 30000 | 200000 | 20 | 60 | 180 | 300 | 420 | 540 | 580 | [33 empty] | 402.1239 | 56.54867 | 56.54867 | 56.54867 | 56.54867 | 56.54867 | 402.1239 | [33 empty] | -194153.4 | -7264.232 | 31101.77 | 31101.77 | 31101.77 | 31101.77 | 219157.5 | [33 empty] | 54362957.2 | 1743415.7 | -3732212.1 | 0 | 3732212.1 | 7464424.1 | 61364101.0 | [33 empty] | 19
41 | Pilakoutas et al. (1995) | SW6 | 2 | 0.07757628 | 0.0075 | 0.015 | 0.018333333 | 2 | 10 | 0.04417098 | 0.03212435 | 0.3665803 | 0.01761658 | 0 | R | 0 | 0.4819729 | 1.298037 | 1.051405 | 0.8062352 | 0.6211186 | 0.7668171 | 107800 | 82662.89 | 66956.59 | 159133.1 | 0.17 | 2 | 0 | 30124.14 | 36832.45 | 125797384.2 | 112902226.7 | 0 | 38.6 | 3.425884 | 0.9984211 | 0.7984211 | 600 | 110 | 50.43129 | 380 | 549.5687 | 60 | 1500 | 36000 | 0 | 36000 | 36000 | 400 | 550 | 500 | 400 | 0.0031 | 0.0031 | 0.0283 | 0.0017 | 120 | 12.56637 | 2 | 25.13274 |  | 113.0973 | 4 | 452.3893 | 86912.15 | 0 | 130368231.4 | 100.8626 |  | 0.0033 | 30000 | 200000 | 20 | 140 | 240 | 360 | 460 | 580 | [34 empty] | 226.1947 | 226.1947 | 56.54867 | 56.54867 | 226.1947 | 226.1947 | [34 empty] | -113097.3 | 57928 | 31101.77 | 31101.77 | 113097.3 | 113097.3 | [34 empty] | 31667253.9 | -9268480.8 | -1866106.0 | 1866106.0 | 18095573.7 | 31667253.9 | [34 empty] | 20
42 | Pilakoutas et al. (1995) | SW7 | 2 | 0.1105035 | 0.0075 | 0.015 | 0.018333333 | 2 | 10 | 0.08078125 | 0.06703125 | 0.509625 | 0.1340625 | 0 | R | 0 | 0.625102 | 1.255429 | 0.9674621 | 0.8499679 | 0.6770338 | 0.8785542 | 127300 | 111839.9 | 86186.4 | 128546 | 0.17 | 2 | 0 | 27830.59 | 58355.81 | 61388448.9 | 131430579.2 | 0 | 32 | 3.090168 | 1 | 0.8 | 600 | 60 | 37.11416 | 480 | 562.8858 | 60 | 1500 | 36000 | 0 | 36000 | 36000 | 550 | 550 | 545 | 550 | 0.0047 | 0.0039 | 0.0302 | 0.0078 | 240 | 28.27433 | 2 | 56.54867 |  | 229.3363 | 2 | 458.6725 | 108200.9 | 0 | 162301362.5 | 74.22832 |  | 0.0033 | 30000 | 200000 | 20 | 60 | 180 | 300 | 420 | 540 | 580 | [33 empty] | 402.1239 | 56.54867 | 56.54867 | 56.54867 | 56.54867 | 56.54867 | 402.1239 | [33 empty] | -193892.2 | -7154.022 | 31101.77 | 31101.77 | 31101.77 | 31101.77 | 219157.5 | [33 empty] | 54289810.3 | 1716965.2 | -3732212.1 | 0 | 3732212.1 | 7464424.1 | 61364101.0 | [33 empty] | 21
43 | Pilakoutas et al. (1995) | SW8 | 1 | 0.05779961 | 0.006666667 | 0.018333333 | 0.02 | 2 | 10 | 0.03722707 | 0.02707424 | 0.3454585 | 0.03580786 | 0 | R | 0 | 0.3911629 | 1.201974 | 1.079317 | 0.9746416 | 0.8108673 | 0.9030171 | 95300 | 86057.53 | 77275.65 | 182225.1 | 0.17 | 2 | 0 | 33087.4 | 44188.25 | 146390249.7 | 126947392.8 | 0 | 45.8 | 3.763792 | 0.9794737 | 0.7794737 | 600 | 110 | 50.56413 | 380 | 549.4359 | 60 | 1500 | 36000 | 0 | 36000 | 36000 | 400 | 550 | 540 | 400 | 0.0031 | 0.0031 | 0.0293 | 0.0041 | 100 | 12.56637 | 2 | 25.13274 |  | 78.53982 | 6 | 471.2389 | 92883.35 | 0 | 139325022.6 | 101.1283 |  | 0.0033 | 30000 | 200000 | 20 | 100 | 140 | 240 | 360 | 460 | 500 | 580 | [32 empty] | 157.0796 | 157.0796 | 157.0796 | 56.54867 | 56.54867 | 157.0796 | 157.0796 | 157.0796 | [32 empty] | -83169.38 | -1156.656 | 39849.71 | 31101.77 | 31101.77 | 84823 | 84823 | 84823 | [32 empty] | 23287425.6 | 231331.1 | -6375952.8 | -1866106.0 | 1866106.0 | 13571680.3 | 16964600.3 | 23750440.5 | [32 empty] | 22
44 | Pilakoutas et al. (1995) | SW9 | 1 | 0.06955156 | 0.005833333 | 0.018333333 | 0.021666667 | 2 | 10 | 0.04383033 | 0.03187661 | 0.4067352 | 0.04627249 | 0 | R | 0 | 0.4337921 | 0.9994211 | 1.123327 | 0.9550631 | 0.9556163 | 0.850209 | 97400 | 82810.36 | 93077.03 | 168175.2 | 0.17 | 2 | 0 | 30150 | 62927.03 | 126197073.3 | 126065675.0 | 0 | 38.9 | 3.440503 | 0.9976316 | 0.7976316 | 600 | 110 | 52.2966 | 380 | 547.7034 | 60 | 1500 | 36000 | 0 | 36000 | 36000 | 400 | 550 | 540 | 400 | 0.0031 | 0.0031 | 0.0293 | 0.0045 | 70 | 12.56637 | 2 | 25.13274 |  | 78.53982 | 6 | 471.2389 | 93023.14 | 0 | 139534715.4 | 104.5932 |  | 0.0033 | 30000 | 200000 | 20 | 80 | 140 | 240 | 360 | 460 | 520 | 580 | [32 empty] | 157.0796 | 157.0796 | 157.0796 | 56.54867 | 56.54867 | 157.0796 | 157.0796 | 157.0796 | [32 empty] | -83848.6 | -24376.73 | 35095.14 | 31101.77 | 31101.77 | 84823 | 84823 | 84823 | [32 empty] | 23477608.1 | 5362880.4 | -5615222.8 | -1866106.0 | 1866106.0 | 13571680.3 | 18661060.4 | 23750440.5 | [32 empty] | 23
45 | Salonikios et al. (1999) | LSW1 | 4 | 0.09834835 | 0.0025 | 0.005 | 0.008333333 | 1 | 12 | 0.1566216 | 0.1566216 | 0.447973 | 0.4671171 | 0 | R | 0 | 0.4633867 | 0.8741246 | 0.4163056 | 0.8875742 | 1.015386 | 2.132025 | 262000 | 558590.6 | 266031.2 | 608186 | 0.25 | 1.5 | 0 | 113804 | 152227.2 | 555433439.1 | 247372016.1 | 0 | 22.2 | 2.527224 | 1 | 0.8 | 1200 | 250 | 74.21903 | 700 | 1125.781 | 100 | 1320 | 120000 | 0 | 120000 | 120000 | 610 | 610 | 585 | 610 | 0.0057 | 0.0057 | 0.017 | 0.017 | 100 | 13.85442 | 2 | 27.70885 |  | 50.26548 | 8 | 402.1239 | 232544.4 | 1.688022e-09 | 306958653.2 | 148.4381 |  | 0.0033 | 30000 | 200000 | 20 | 96.66667 | 173.3333 | 250 | 300 | 400 | 500 | 600 | 700 | 800 | 900 | 950 | 1026.667 | 1103.333 | 1180 | [25 empty] | 100.531 | 100.531 | 100.531 | 100.531 | 27.70885 | 27.70885 | 27.70885 | 27.70885 | 27.70885 | 27.70885 | 27.70885 | 100.531 | 100.531 | 100.531 | 100.531 | [25 empty] | -57410.62 | -23141.33 | 11127.96 | 45397.25 | 16902.4 | 16902.4 | 16902.4 | 16902.4 | 16902.4 | 16902.4 | 16902.4 | 58810.61 | 58810.61 | 58810.61 | 58810.61 | [25 empty] | 33298160.8 | 11647803.8 | -4747928.7 | -15889036.7 | -5070719.0 | -3380479.4 | -1690239.7 | 0 | 1690239.7 | 3380479.4 | 5070719.0 | 20583715.1 | 25092528.8 | 29601342.6 | 34110156.4 | [25 empty] | 24
46 | Salonikios et al. (1999) | LSW2 | 4 | 0.07368827 | 0.0025 | 0.003333333 | 0.006666667 | 1 | 12 | 0.07907407 | 0.07907407 | 0.3520833 | 0.4800926 | 0 | R | 0 | 0.3424721 | 0.7173692 | 0.5536792 | 0.9983253 | 1.391648 | 1.803075 | 191000 | 344387.4 | 265804.7 | 554213.8 | 0.25 | 1.5 | 0 | 112727.7 | 153077 | 543815483.9 | 187746668.4 | 0 | 21.6 | 2.489426 | 1 | 0.8 | 1200 | 250 | 67.93429 | 700 | 1132.066 | 100 | 1320 | 120000 | 0 | 120000 | 120000 | 610 | 610 | 585 | 610 | 0.0028 | 0.0028 | 0.013 | 0.017 | 100 | 13.85442 | 2 | 27.70885 |  | 50.26548 | 6 | 301.5929 | 190680.1 | -2.700835e-08 | 251697767.2 | 135.8686 |  | 0.0033 | 30000 | 200000 | 20 | 135 | 250 | 300 | 400 | 500 | 600 | 700 | 800 | 900 | 950 | 1065 | 1180 | [27 empty] | 100.531 | 100.531 | 100.531 | 27.70885 | 27.70885 | 27.70885 | 27.70885 | 27.70885 | 27.70885 | 27.70885 | 100.531 | 100.531 | 100.531 | [27 empty] | -56583.58 | -424.1639 | 55735.25 | 16902.4 | 16902.4 | 16902.4 | 16902.4 | 16902.4 | 16902.4 | 16902.4 | 58810.61 | 58810.61 | 58810.61 | [27 empty] | 32818477.3 | 197236.2 | -19507338.8 | -5070719.0 | -3380479.4 | -1690239.7 | 0 | 1690239.7 | 3380479.4 | 5070719.0 | 20583715.1 | 27346935.7 | 34110156.4 | [27 empty] | 25
47 | Salonikios et al. (1999) | LSW3 | 4 | 0.09344491 | 0.0025 | 0.004166667 | 0.008333333 | 1 | 12 | 0.07146444 | 0.07146444 | 0.3182008 | 0.4338912 | 0.07 | R | 0 | 0.45683 | 0.8989439 | 0.7327811 | 0.9614277 | 1.069508 | 1.312026 | 268000 | 351622.9 | 286628.1 | 581006.2 | 0.25 | 1.5 | 200760 | 136758.2 | 149869.9 | 587550529.6 | 179377608.3 | 200760 | 23.9 | 2.631894 | 1 | 0.8 | 1200 | 250 | 91.65183 | 700 | 1108.348 | 100 | 1320 | 120000 | 0 | 120000 | 120000 | 610 | 610 | 585 | 610 | 0.0028 | 0.0028 | 0.013 | 0.017 | 100 | 13.85442 | 2 | 27.70885 |  | 50.26548 | 6 | 301.5929 | 257662.6 | 0 | 340114650.2 | 183.3037 |  | 0.0033 | 30000 | 200000 | 20 | 135 | 250 | 300 | 400 | 500 | 600 | 700 | 800 | 900 | 950 | 1065 | 1180 | [27 empty] | 100.531 | 100.531 | 100.531 | 27.70885 | 27.70885 | 27.70885 | 27.70885 | 27.70885 | 27.70885 | 27.70885 | 100.531 | 100.531 | 100.531 | [27 empty] | -58810.61 | -17484.48 | 24142.07 | 11642.56 | 16902.4 | 16902.4 | 16902.4 | 16902.4 | 16902.4 | 16902.4 | 58810.61 | 58810.61 | 58810.61 | [27 empty] | 34110156.4 | 8130283.4 | -8449726.2 | -3492767.7 | -3380479.4 | -1690239.7 | 0 | 1690239.7 | 3380479.4 | 5070719.0 | 20583715.1 | 27346935.7 | 34110156.4 | [27 empty] | 26
50 | Salonikios et al. (1999) | MSW1 | 1 | 0.06289911 | 0.003888889 | 0.006666667 | 0.010555556 | 1.5 | 12 | 0.1332184 | 0.1332184 | 0.3810345 | 0.2570881 | 0 | R | 0 | 0.32134 | 0.5840046 | 0.2848286 | 0.8248527 | 1.412408 | 2.895962 | 197000 | 570504.5 | 278244.4 | 472801.3 | 0.25 | 1.5 | 0 | 125126.5 | 153117.8 | 657307462.8 | 250471000.3 | 0 | 26.1 | 2.762498 | 1 | 0.8 | 1200 | 250 | 67.63224 | 700 | 1132.368 | 100 | 1920 | 120000 | 0 | 120000 | 120000 | 610 | 610 | 585 | 610 | 0.0057 | 0.0057 | 0.017 | 0.011 | 100 | 13.85442 | 2 | 27.70885 |  | 50.26548 | 8 | 402.1239 | 162496 | 1.222361e-09 | 311992268.3 | 135.2645 |  | 0.0033 | 30000 | 200000 | 20 | 96.66667 | 173.3333 | 250 | 300 | 400 | 500 | 600 | 700 | 800 | 900 | 950 | 1026.667 | 1103.333 | 1180 | [25 empty] | 100.531 | 100.531 | 100.531 | 100.531 | 27.70885 | 27.70885 | 27.70885 | 27.70885 | 27.70885 | 27.70885 | 27.70885 | 100.531 | 100.531 | 100.531 | 100.531 | [25 empty] | -56539.96 | -18933.14 | 18673.67 | 56280.49 | 16902.4 | 16902.4 | 16902.4 | 16902.4 | 16902.4 | 16902.4 | 16902.4 | 58810.61 | 58810.61 | 58810.61 | 58810.61 | [25 empty] | 32793178.2 | 9529682.4 | -7967434.6 | -19698172.7 | -5070719.0 | -3380479.4 | -1690239.7 | 0 | 1690239.7 | 3380479.4 | 5070719.0 | 20583715.1 | 25092528.8 | 29601342.6 | 34110156.4 | [25 empty] | 27
51 | Salonikios et al. (1999) | MSW2 | 1 | 0.0394402 | 0.006666667 | 0.009444444 | 0.017222222 | 1.5 | 12 | 0.06519084 | 0.06519084 | 0.2902672 | 0.2561069 | 0 | R | 0 | 0.2018784 | 0.4744481 | 0.3714312 | 1.073909 | 2.263491 | 2.891273 | 124000 | 358517.8 | 280672.9 | 446120.4 | 0.25 | 1.5 | 0 | 126364.7 | 154308.1 | 665591715.4 | 190959438.3 | 0 | 26.2 | 2.768314 | 1 | 0.8 | 1200 | 250 | 58.82944 | 700 | 1141.171 | 100 | 1920 | 120000 | 0 | 120000 | 120000 | 610 | 610 | 585 | 610 | 0.0028 | 0.0028 | 0.013 | 0.011 | 100 | 13.85442 | 2 | 27.70885 |  | 50.26548 | 6 | 301.5929 | 133164.7 | 0 | 255676230.5 | 117.6589 |  | 0.0033 | 30000 | 200000 | 20 | 135 | 250 | 300 | 400 | 500 | 600 | 700 | 800 | 900 | 950 | 1065 | 1180 | [27 empty] | 100.531 | 100.531 | 100.531 | 27.70885 | 27.70885 | 27.70885 | 27.70885 | 27.70885 | 27.70885 | 27.70885 | 100.531 | 100.531 | 100.531 | [27 empty] | -55072 | 9779.037 | 58810.61 | 16902.4 | 16902.4 | 16902.4 | 16902.4 | 16902.4 | 16902.4 | 16902.4 | 58810.61 | 58810.61 | 58810.61 | [27 empty] | 31941757.8 | -4547252.3 | -20583715.1 | -5070719.0 | -3380479.4 | -1690239.7 | 0 | 1690239.7 | 3380479.4 | 5070719.0 | 20583715.1 | 27346935.7 | 34110156.4 | [27 empty] | 28
52 | Salonikios et al. (1999) | MSW3 | 1 | 0.06085754 | 0.002777778 | 0.005 | 0.012222222 | 1.5 | 12 | 0.07087137 | 0.07087137 | 0.3155602 | 0.2784232 | 0.07 | R | 0 | 0.2987603 | 0.6182749 | 0.504477 | 1.009628 | 1.632977 | 2.001337 | 176000 | 352235.3 | 287403.9 | 402150.6 | 0.25 | 1.5 | 202440 | 137493.7 | 149910.2 | 592646588.6 | 179482628.9 | 202440 | 24.1 | 2.643985 | 1 | 0.8 | 1200 | 250 | 91.35421 | 700 | 1108.646 | 100 | 1920 | 120000 | 0 | 120000 | 120000 | 610 | 610 | 585 | 610 | 0.0028 | 0.0028 | 0.013 | 0.011 | 100 | 13.85442 | 2 | 27.70885 |  | 50.26548 | 6 | 301.5929 | 177694.6 | 0 | 341173627.7 | 182.7084 |  | 0.0033 | 30000 | 200000 | 20 | 135 | 250 | 300 | 400 | 500 | 600 | 700 | 800 | 900 | 950 | 1065 | 1180 | [27 empty] | 100.531 | 100.531 | 100.531 | 27.70885 | 27.70885 | 27.70885 | 27.70885 | 27.70885 | 27.70885 | 27.70885 | 100.531 | 100.531 | 100.531 | [27 empty] | -58810.61 | -17325.28 | 24436.89 | 11740.07 | 16902.4 | 16902.4 | 16902.4 | 16902.4 | 16902.4 | 16902.4 | 58810.61 | 58810.61 | 58810.61 | [27 empty] | 34110156.4 | 8056255.1 | -8552911.9 | -3522020.9 | -3380479.4 | -1690239.7 | 0 | 1690239.7 | 3380479.4 | 5070719.0 | 20583715.1 | 27346935.7 | 34110156.4 | [27 empty] | 29
56 | Park et al. (2015) | S1 | 3 | 0.1567742 |  |  | 0.01 | 1.166667 | 7.5 | 0.09268387 | 0.07315484 | 1.287075 | 0 | 0.06953405 | R | 0 | 1.069057 | 2.41193 | 1.976712 | 1.38464 | 0.5740796 | 0.7004764 | 2187000 | 1531941.8 | 1255512.2 | 4207228.5 | 0.25 | 1.5 | 970000 | 501206.8 | 754305.4 | 3222011743.2 | 4140638164.9 | 970000 | 46.5 | 3.795323 | 0.9776316 | 0.7776316 | 1500 | 300 | 168.734 | 900 | 1331.266 | 200 | 1750 | 300000 | 0 | 300000 | 300000 | 667 | 653 | 617 | 0 | 0.0066 | 0.0051 | 0.097 | 0 | 250 | 132.7323 | 2 | 265.4646 |  | 962.1128 | 6 | 5772.677 | 3028207.9 | 4.051253e-08 | 5299363826.9 | 337.4681 |  | 0.0033 | 30000 | 200000 | 50 | 150 | 250 | 500 | 750 | 1000 | 1250 | 1350 | 1450 | [31 empty] | 1924.226 | 1924.226 | 1924.226 | 402.1239 | 402.1239 | 402.1239 | 1924.226 | 1924.226 | 1924.226 | [31 empty] | -1081824.5 | -705495.9 | -329167.3 | 127823.2 | 262586.9 | 262586.9 | 1187247.1 | 1187247.1 | 1187247.1 | [31 empty] | 757277168.0 | 423297550.1 | 164583654.0 | -31955812.0 | 0 | 65646720.1 | 593623566.8 | 712348280.2 | 831072993.6 | [31 empty] | 30
57 | Park et al. (2015) | S2 | 3 | 0.1670968 |  |  | 0.0105 | 1.166667 | 7.5 | 0.09268387 | 0.06975484 | 1.287075 | 0 | 0.06953405 | R | 0 | 1.139448 | 2.421747 | 2.039868 | 1.299102 | 0.5364321 | 0.6368562 | 2331000 | 1484511.8 | 1250423.1 | 4207228.5 | 0.25 | 1.5 | 970000 | 501206.8 | 749216.4 | 3222011743.2 | 4140638164.9 | 970000 | 46.5 | 3.795323 | 0.9776316 | 0.7776316 | 1500 | 300 | 168.734 | 900 | 1331.266 | 200 | 1750 | 300000 | 0 | 300000 | 300000 | 477 | 653 | 617 | 0 | 0.0066 | 0.0068 | 0.097 | 0 | 180 | 132.7323 | 2 | 265.4646 |  | 962.1128 | 6 | 5772.677 | 3028207.9 | 4.051253e-08 | 5299363826.9 | 337.4681 |  | 0.0033 | 30000 | 200000 | 50 | 150 | 250 | 500 | 750 | 1000 | 1250 | 1350 | 1450 | [31 empty] | 1924.226 | 1924.226 | 1924.226 | 402.1239 | 402.1239 | 402.1239 | 1924.226 | 1924.226 | 1924.226 | [31 empty] | -1081824.5 | -705495.9 | -329167.3 | 127823.2 | 262586.9 | 262586.9 | 1187247.1 | 1187247.1 | 1187247.1 | [31 empty] | 757277168.0 | 423297550.1 | 164583654.0 | -31955812.0 | 0 | 65646720.1 | 593623566.8 | 712348280.2 | 831072993.6 | [31 empty] | 31
58 | Park et al. (2015) | S3 | 3 | 0.1012328 |  |  | 0.01 | 1.166667 | 7.5 | 0.06130583 | 0.04838834 | 0.8513371 | 0 | 0.06970128 | R | 0 | 0.8487875 | 2.279001 | 1.97519 | 1.525891 | 0.6695436 | 0.7725284 | 2135000 | 1649348.2 | 1429475.6 | 5181459.8 | 0.25 | 1.5 | 1470000 | 662738.2 | 766737.4 | 4770619636.9 | 4296934939.4 | 1470000 | 70.3 | 4.764036 | 0.94 | 0.74 | 1500 | 300 | 146.793 | 900 | 1353.207 | 200 | 1750 | 300000 | 0 | 300000 | 300000 | 667 | 653 | 617 | 0 | 0.0066 | 0.0051 | 0.097 | 0 | 250 | 132.7323 | 2 | 265.4646 |  | 962.1128 | 6 | 5772.677 | 3257776.9 | 9.778887e-09 | 5701109506.2 | 293.5859 |  | 0.0033 | 30000 | 200000 | 50 | 150 | 250 | 500 | 750 | 1000 | 1250 | 1350 | 1450 | [31 empty] | 1924.226 | 1924.226 | 1924.226 | 402.1239 | 402.1239 | 402.1239 | 1924.226 | 1924.226 | 1924.226 | [31 empty] | -1053699.7 | -621121.5 | -188543.2 | 186598.4 | 262586.9 | 262586.9 | 1187247.1 | 1187247.1 | 1187247.1 | [31 empty] | 737589799.5 | 372672888.1 | 94271623.4 | -46649591.5 | 0 | 65646720.1 | 593623566.8 | 712348280.2 | 831072993.6 | [31 empty] | 32
59 | Park et al. (2015) | S4 | 3 | 0.1631246 |  |  | 0.013 | 1.166667 | 7.5 | 0.07583226 | 0.07315484 | 1.287075 | 0.7143355 | 0.07273877 | B | 0.1764706 | 1.112361 | 2.625967 | 2.134997 | 1.268201 | 0.4829465 | 0.5940061 | 2579000 | 1531941.8 | 1245519.0 | 3719419.2 | 0.25 | 1.5 | 1150000 | 483013 | 762506.1 | 2265245599.2 | 4243737924.0 | 1150000 | 46.5 | 3.795323 | 0.9776316 | 0.7776316 | 1500 | 200 | 154.2608 | 1100 | 1345.739 | 200 | 1750 | 220000 | 0 | 300000 | 340000 | 667 | 653 | 617 | 667 | 0.0054 | 0.0051 | 0.097 | 0.0498 | 250 | 132.7323 | 2 | 265.4646 |  | 962.1128 | 6 | 5772.677 | 3270691.2 | 1.024455e-08 | 5723709645.6 | 308.5216 |  | 0.0033 | 30000 | 200000 | 50 | 150 | 475 | 750 | 1025 | 1350 | 1450 | [33 empty] | 2886.338 | 2886.338 | 402.1239 | 402.1239 | 402.1239 | 2886.338 | 2886.338 | [33 empty] | -1596255.6 | -978800.2 | 143210.9 | 262586.9 | 262586.9 | 1780870.7 | 1780870.7 | [33 empty] | 1117378889.9 | 587280108.1 | -39382997.3 | 0 | 72211392.1 | 1068522420.3 | 1246609490.4 | [33 empty] | 33
60 | Park et al. (2015) | S5 | 3 | 0.1075199 |  |  | 0.012 | 1.166667 | 7.5 | 0.05099349 | 0.03617137 | 1.298243 | 0 | 0.07013738 | R | 0 | 0.7300276 | 2.55069 | 2.274128 | 1.543834 | 0.6052611 | 0.6788684 | 1487000 | 1009477.4 | 900023.3 | 2997957.0 | 0.25 | 1.5 | 970000 | 511460.8 | 388562.4 | 2294739733.3 | 2951685086.8 | 970000 | 46.1 | 3.777332 | 0.9786842 | 0.7786842 | 1500 | 200 | 128.4603 | 1100 | 1371.54 | 200 | 1750 | 300000 | 0 | 300000 | 300000 | 667 | 653 | 617 | 0 | 0.0036 | 0.0025 | 0.097 | 0 | 500 | 132.7323 | 2 | 265.4646 |  | 962.1128 | 4 | 3848.451 | 2295680.7 | 1.862645e-09 | 4017441256.8 | 256.9205 |  | 0.0033 | 30000 | 200000 | 50 | 150 | 550 | 950 | 1350 | 1450 | [34 empty] | 1924.226 | 1924.226 | 402.1239 | 402.1239 | 1924.226 | 1924.226 | [34 empty] | -1022832.9 | -528520.9 | 262586.9 | 262586.9 | 1187247.1 | 1187247.1 | [34 empty] | 715983002.5 | 317112552.9 | -52517376.1 | 52517376.1 | 712348280.2 | 831072993.6 | [34 empty] | 34
61 | Park et al. (2015) | S6 | 3 | 0.09155998 |  |  | 0.01 | 1.166667 | 7.5 | 0.03343954 | 0.02371977 | 0.8513371 | 0 | 0.06970128 | R | 0 | 0.7676855 | 2.338923 | 2.214796 | 1.295028 | 0.5536858 | 0.5847168 | 1931000 | 1129088.2 | 1069167.2 | 3676437.2 | 0.25 | 1.5 | 1470000 | 675965.9 | 393201.4 | 3404317887.5 | 3029447295.5 | 1470000 | 70.3 | 4.764036 | 0.94 | 0.74 | 1500 | 200 | 112.0858 | 1100 | 1387.914 | 200 | 1750 | 300000 | 0 | 300000 | 300000 | 667 | 653 | 617 | 0 | 0.0036 | 0.0025 | 0.097 | 0 | 500 | 132.7323 | 2 | 265.4646 |  | 962.1128 | 4 | 3848.451 | 2500699.8 | 2.793968e-09 | 4376224710.2 | 224.1716 |  | 0.0033 | 30000 | 200000 | 50 | 150 | 550 | 950 | 1350 | 1450 | [34 empty] | 1924.226 | 1924.226 | 402.1239 | 402.1239 | 1924.226 | 1924.226 | [34 empty] | -986726.1 | -420200.8 | 262586.9 | 262586.9 | 1187247.1 | 1187247.1 | [34 empty] | 690708298.6 | 252120457.4 | -52517376.1 | 52517376.1 | 712348280.2 | 831072993.6 | [34 empty] | 35
62 | Park et al. (2015) | S7 | 3 | 0.1476703 |  |  | 0.0102 | 1.166667 | 7.5 | 0.05055484 | 0.03586022 | 1.287075 | 0.895071 | 0.06953405 | R | 0 | 1.006977 | 2.544972 | 2.270054 | 1.114841 | 0.4380562 | 0.4911077 | 2060000 | 1011681.8 | 902395.9 | 3010460.3 | 0.25 | 1.5 | 970000 | 513641.1 | 388754.8 | 2313395869.5 | 2954909684.8 | 970000 | 46.5 | 3.795323 | 0.9776316 | 0.7776316 | 1500 | 200 | 127.7813 | 1100 | 1372.219 | 200 | 1750 | 300000 | 0 | 300000 | 300000 | 667 | 653 | 617 | 667 | 0.0036 | 0.0025 | 0.097 | 0.0624 | 500 | 132.7323 | 2 | 265.4646 |  | 962.1128 | 4 | 3848.451 | 2296571.9 | 1.862645e-09 | 4019000798.2 | 255.5625 |  | 0.0033 | 30000 | 200000 | 50 | 150 | 550 | 950 | 1350 | 1450 | [34 empty] | 1924.226 | 1924.226 | 402.1239 | 402.1239 | 1924.226 | 1924.226 | [34 empty] | -1021519.5 | -524580.9 | 262586.9 | 262586.9 | 1187247.1 | 1187247.1 | [34 empty] | 715063661.8 | 314748534.2 | -52517376.1 | 52517376.1 | 712348280.2 | 831072993.6 | [34 empty] | 36
63 | Park et al. (2015) | S8 | 1 | 0.08236559 |  |  | 0.025 | 1.166667 | 7.5 | 0.05055484 | 0.03586022 | 0.2808602 | 0.8893333 | 0.06953405 | R | 0 | 0.5616585 | 1.036594 | 0.9431479 | 0.8304313 | 0.8011153 | 0.880489 | 1149000 | 1011681.8 | 920481.5 | 1745908.2 | 0.25 | 1.5 | 970000 | 522997 | 397484.5 | 2369427971.1 | 685911374.6 | 970000 | 46.5 | 3.795323 | 0.9776316 | 0.7776316 | 1500 | 200 | 96.96721 | 1100 | 1403.033 | 200 | 1750 | 300000 | 0 | 300000 | 300000 | 667 | 653 | 653 | 667 | 0.0036 | 0.0025 | 0.02 | 0.062 | 500 | 132.7323 | 2 | 265.4646 |  | 201.0619 | 4 | 804.2477 | 954165.5 | 0 | 1669789686.6 | 193.9344 |  | 0.0033 | 30000 | 200000 | 40 | 160 | 553.3333 | 946.6667 | 1340 | 1460 | [34 empty] | 402.1239 | 402.1239 | 402.1239 | 402.1239 | 402.1239 | 402.1239 | [34 empty] | -210661.2 | -46439.69 | 262586.9 | 262586.9 | 262586.9 | 262586.9 | [34 empty] | 149569474.6 | 27399414.3 | -51642086.5 | 51642086.5 | 154926259.4 | 186436685.1 | [34 empty] | 37
64 | Teng and Chandra (2016) | J3 | 3 | 0.06723679 |  |  | 0.0125 | 1.2 | 10 | 0.01542909 | 0.03915989 | 0.220813 | 0.1320994 | 0.05 | F | 0.3061224 | 0.7074256 | 2.535609 | 2.187098 | 1.044241 | 0.4118304 | 0.477455 | 1458850 | 696535.2 | 600798.8 | 1922659.0 | 0.25 | 1.5 | 1084860 | 266942.1 | 333856.7 | 1072991743.4 | 1234199104.5 | 1084860 | 110.7 | 6.115484 | 0.94 | 0.74 | 1000 | 120 | 80.71019 | 760 | 919.2898 | 100 | 1200 | 76000 | 120000 | 100000 | 196000 | 578 | 630 | 610 | 617 | 0.0028 | 0.0075 | 0.0388 | 0.0253 | 200 | 78.53982 | 2 | 157.0796 |  | 201.0619 | 12 | 2412.743 | 1523390.7 | 0 | 1828068896.5 | 161.4204 |  | 0.0033 | 30000 | 200000 | 20 | 100 | 300 | 500 | 700 | 900 | 980 | [33 empty] | 1206.372 | 1262.92 | 56.54867 | 56.54867 | 56.54867 | 1262.92 | 1206.372 | [33 empty] | -697555.3 | -317156.8 | 32041.09 | 35625.66 | 35625.66 | 770381.4 | 735886.7 | [33 empty] | 334826565.2 | 126862721.2 | -6408217.8 | 0 | 7125132.1 | 308152540.2 | 353225598.3 | [33 empty] | 38
65 | Teng and Chandra (2016) | J4 | 3 | 0.07945601 |  |  | 0.0117 | 1.2 | 10 | 0.01826738 | 0.01826738 | 0.4669412 | 0.1859358 | 0.05 | B | 0.3021583 | 0.768303 | 3.395246 | 2.857826 | 1.427109 | 0.4203256 | 0.4993687 | 826120 | 412538.5 | 347239.4 | 2562942.5 | 0.25 | 1.5 | 519860 | 222348.5 | 124891 | 1882963904.4 | 1192567121.1 | 519860 | 93.5 | 5.573089 | 0.94 | 0.74 | 1000 | 280 | 94.85367 | 440 | 905.1463 | 100 | 1200 | 44000 | 67200 | 100000 | 111200 | 610 | 630 | 610 | 617 | 0.0028 | 0.0028 | 0.0693 | 0.0285 | 200 | 28.27433 | 2 | 56.54867 |  | 201.0619 | 12 | 2412.743 | 1178963.2 | 3.958121e-09 | 1414755867.7 | 189.7073 |  | 0.0033 | 30000 | 200000 | 20 | 68 | 116 | 164 | 212 | 260 | 300 | 500 | 700 | 740 | 788 | 836 | 884 | 932 | 980 | [25 empty] | 402.1239 | 402.1239 | 402.1239 | 402.1239 | 402.1239 | 402.1239 | 56.54867 | 56.54867 | 56.54867 | 402.1239 | 402.1239 | 402.1239 | 402.1239 | 402.1239 | 402.1239 | [25 empty] | -237421.6 | -170269.3 | -103117 | -35964.73 | 31187.57 | 98339.86 | 21698.45 | 35625.66 | 35625.66 | 245295.6 | 245295.6 | 245295.6 | 245295.6 | 245295.6 | 245295.6 | [25 empty] | 113962379.2 | 73556348.7 | 39596938.8 | 12084149.4 | -8982019.4 | -23601567.6 | -4339690.7 | 0 | 7125132.1 | 58870933.1 | 70645119.7 | 82419306.3 | 94193492.9 | 105967679.5 | 117741866.1 | [25 empty] | 39
66 | Teng and Chandra (2016) | J5 | 3 | 0.0294249 |  |  | 0.009 | 2.2 | 10 | 0.01653437 | 0.01653437 | 0.2366312 | 0.1493998 | 0.05 | F | 0.3061224 | 0.2990647 | 2.946888 | 2.374768 | 1.369558 | 0.4647474 | 0.5767125 | 595760 | 343582.2 | 276877.9 | 1013444.1 | 0.17 | 2.2 | 1012340 | 150233.1 | 126644.8 | 999595532.2 | 1229981490.9 | 1012340 | 103.3 | 5.887146 | 0.94 | 0.74 | 1000 | 120 | 82.14303 | 760 | 917.857 | 100 | 2200 | 76000 | 120000 | 100000 | 196000 | 610 | 630 | 610 | 617 | 0.0028 | 0.0028 | 0.0388 | 0.0253 | 200 | 28.27433 | 2 | 56.54867 |  | 201.0619 | 12 | 2412.743 | 815928 | 0 | 1795041671.2 | 164.2861 |  | 0.0033 | 30000 | 200000 | 20 | 100 | 300 | 500 | 700 | 900 | 980 | [33 empty] | 1206.372 | 1262.92 | 56.54867 | 56.54867 | 56.54867 | 1262.92 | 1206.372 | [33 empty] | -699276.1 | -326163.9 | 30831.18 | 35625.66 | 35625.66 | 770381.4 | 735886.7 | [33 empty] | 335652532.8 | 130465574.9 | -6166235.1 | 0 | 7125132.1 | 308152540.2 | 353225598.3 | [33 empty] | 40
67 | Teng and Chandra (2016) | J7 | 3 | 0.04123896 |  |  | 0.0125 | 2.2 | 10 | 0.01542909 | 0.03915989 | 0.220813 | 0.1320994 | 0.05 | F | 0.3061224 | 0.4338919 | 1.692752 | 1.356939 | 0.9286637 | 0.5486119 | 0.6843814 | 894770 | 612363.9 | 490881.5 | 1048723.1 | 0.17 | 2.2 | 1084860 | 157024.7 | 333856.7 | 1072991743.4 | 1234199104.5 | 1084860 | 110.7 | 6.115484 | 0.94 | 0.74 | 1000 | 120 | 80.71019 | 760 | 919.2898 | 100 | 2200 | 76000 | 120000 | 100000 | 196000 | 578 | 630 | 610 | 617 | 0.0028 | 0.0075 | 0.0388 | 0.0253 | 200 | 78.53982 | 2 | 157.0796 |  | 201.0619 | 12 | 2412.743 | 830940.4 | 0 | 1828068896.5 | 161.4204 |  | 0.0033 | 30000 | 200000 | 20 | 100 | 300 | 500 | 700 | 900 | 980 | [33 empty] | 1206.372 | 1262.92 | 56.54867 | 56.54867 | 56.54867 | 1262.92 | 1206.372 | [33 empty] | -697555.3 | -317156.8 | 32041.09 | 35625.66 | 35625.66 | 770381.4 | 735886.7 | [33 empty] | 334826565.2 | 126862721.2 | -6408217.8 | 0 | 7125132.1 | 308152540.2 | 353225598.3 | [33 empty] | 41
68 | Oesterle et al. (1976) | R1 | 1 | 0.0136228 | 0.002624672 | 0.011111111 | 0.02362205 | 2.4 | 18.75 | 0.02917226 | 0.0361736 | 0.1681128 | 0.001775671 | 0 | R | 0 | 0.09107942 | 0.2459027 | 0.1895332 | 0.7953196 | 3.234286 | 4.196201 | 118323 | 496507.1 | 382690.4 | 391284.8 | 0.17 | 2.2 | 0 | 165811.5 | 216878.9 | 1314863437.9 | 474090736.7 | 0 | 44.7 | 3.713802 | 0.9823684 | 0.7823684 | 1905 | 165.1 | 37.3689 | 1574.8 | 1867.631 | 101.6 | 4572 | 194310 | 0 | 193548 | 194310 | 521.6 | 521.6 | 511.2 | 0 | 0.0025 | 0.002739082 | 0.0147 | 0 | 203.2 | 28.27433 | 2 | 56.54867 |  | 126.6769 | 4 | 506.7075 | 94104.6 | 0 | 430246226.5 | 74.7378 |  | 0.0033 | 30000 | 200000 | 25.4 | 165.1 | 381 | 609.6 | 838.2 | 1066.8 | 1295.4 | 1524 | 1739.9 | 1879.6 | [30 empty] | 142.5115 | 142.5115 | 56.54867 | 56.54867 | 56.54867 | 56.54867 | 56.54867 | 56.54867 | 142.5115 | 142.5115 | [30 empty] | -62091.66 | 72851.87 | 29495.79 | 29495.79 | 29495.79 | 29495.79 | 29495.79 | 29495.79 | 72851.87 | 72851.87 | [30 empty] | 57565176.3 | -57363560.7 | -16856841.2 | -10114104.7 | -3371368.2 | 3371368.2 | 10114104.7 | 16856841.2 | 57363560.7 | 67540966.6 | [30 empty] | 42
69 | Oesterle et al. (1976) | R2 | 1 | 0.02402711 | 0.005249344 | 0.027777778 | 0.02777778 | 2.4 | 18.75 | 0.02880927 | 0.03572349 | 0.3872414 | 0.2385407 | 0 | R | 0 | 0.1636667 | 0.4376273 | 0.3348067 | 0.7845088 | 1.792641 | 2.343169 | 216628 | 507596.1 | 388336.3 | 429173.9 | 0.17 | 2.2 | 0 | 167850.1 | 220486.1 | 1346891327.8 | 615291736.8 | 0 | 46.4 | 3.790832 | 0.9778947 | 0.7778947 | 1905 | 165.1 | 52.8232 | 1574.8 | 1852.177 | 101.6 | 4572 | 194310 | 0 | 193548 | 194310 | 534.7 | 534.7 | 449.9 | 534.7 | 0.0025 | 0.002739082 | 0.04 | 0.01647568 | 203.2 | 28.27433 | 2 | 56.54867 |  | 126.6769 | 6 | 760.0612 | 169946.6 | 4.889444e-09 | 776995720.2 | 105.6464 |  | 0.0033 | 30000 | 200000 | 25.4 | 95.25 | 165.1 | 381 | 609.6 | 838.2 | 1066.8 | 1295.4 | 1524 | 1739.9 | 1809.75 | 1879.6 | [28 empty] | 253.3537 | 253.3537 | 253.3537 | 56.54867 | 56.54867 | 56.54867 | 56.54867 | 56.54867 | 56.54867 | 253.3537 | 253.3537 | 253.3537 | [28 empty] | -113983.8 | -16455.07 | 94101.09 | 30236.57 | 30236.57 | 30236.57 | 30236.57 | 30236.57 | 30236.57 | 113983.8 | 113983.8 | 113983.8 | [28 empty] | 105674424.9 | 14106108.8 | -74095197.1 | -17280201.3 | -10368120.8 | -3456040.3 | 3456040.3 | 10368120.8 | 17280201.3 | 89750881.5 | 97712653.2 | 105674424.9 | [28 empty] | 43
70 | Oesterle et al. (1976) | B1 | 1 | 0.01609248 | 0.004155731 | 0.022222222 | 0.03324584 | 2.4 | 18.75 | 0.02846377 | 0.03042679 | 0.09407774 | 0.00273822 | 0 | B | 0.2924027 | 0.117155 | 0.5411639 | 0.4123802 | 0.7831722 | 1.4472 | 1.899151 | 271342 | 515319.4 | 392686 | 759126.5 | 0.17 | 2.2 | 0 | 179486.9 | 213199.2 | 2661894750.0 | 808831420.0 | 0 | 53 | 4.078508 | 0.9605263 | 0.7605263 | 1905 | 304.8 | 64.11553 | 1295.4 | 1840.884 | 101.6 | 4572 | 131612.64 | 185806.08 | 193548 | 318140 | 520.2 | 520.2 | 449.2 | 0 | 0.0029 | 0.002739082 | 0.0111 | 0 | 203.2 | 28.27433 | 2 | 56.54867 |  | 126.6769 | 8 | 1013.415 | 212507.5 | 2.793968e-09 | 971584306.9 | 128.2311 |  | 0.0033 | 30000 | 200000 | 25.4 | 152.4 | 279.4 | 381 | 609.6 | 838.2 | 1066.8 | 1295.4 | 1524 | 1625.6 | 1752.6 | 1879.6 | [28 empty] | 380.0306 | 253.3537 | 380.0306 | 56.54867 | 56.54867 | 56.54867 | 56.54867 | 56.54867 | 56.54867 | 380.0306 | 253.3537 | 380.0306 | [28 empty] | -170709.7 | 31516.34 | 170709.7 | 29416.62 | 29416.62 | 29416.62 | 29416.62 | 29416.62 | 29416.62 | 170709.7 | 113806.5 | 170709.7 | [28 empty] | 158265009.0 | -25216225.5 | -114904732.5 | -16811596.6 | -10086958.0 | -3362319.3 | 3362319.3 | 10086958.0 | 16811596.6 | 114904732.5 | 91056580.5 | 158265009.0 | [28 empty] | 44
73 | Oesterle et al. (1976) | B2 | 2 | 0.03985901 | 0.006124234 | 0.022222222 | 0.02777778 | 2.4 | 18.75 | 0.02877817 | 0.0625181 | 0.2807276 | 0.003020144 | 0 | B | 0.2924027 | 0.2918159 | 0.9211532 | 0.6890882 | 0.8159889 | 0.8858341 | 1.184157 | 679688 | 804857.6 | 602090.8 | 803173.8 | 0.17 | 2.2 | 0 | 176354.6 | 425736.1 | 2618699355.7 | 1053411388.5 | 0 | 53.6 | 4.103838 | 0.9589474 | 0.7589474 | 1905 | 304.8 | 107.4049 | 1295.4 | 1797.595 | 101.6 | 4572 | 131612.64 | 185806.08 | 193548 | 318140 | 531.9 | 531.9 | 410 | 0 | 0.0029 | 0.005478163 | 0.0367 | 0 | 101.6 | 28.27433 | 2 | 56.54867 |  | 126.6769 | 12 | 1520.122 | 554617.9 | 2.095476e-09 | 2535712822.1 | 214.8098 |  | 0.0033 | 30000 | 200000 | 25.4 | 101.6 | 203.2 | 279.4 | 381 | 609.6 | 838.2 | 1066.8 | 1295.4 | 1524 | 1625.6 | 1701.8 | 1803.4 | 1879.6 | [26 empty] | 1140.092 | 570.0459 | 570.0459 | 1140.092 | 56.54867 | 56.54867 | 56.54867 | 56.54867 | 56.54867 | 56.54867 | 1140.092 | 570.0459 | 570.0459 | 1140.092 | [26 empty] | -467437.6 | -198282.2 | -20334.05 | 226254.1 | 28874.71 | 30078.24 | 30078.24 | 30078.24 | 30078.24 | 30078.24 | 467437.6 | 233718.8 | 233718.8 | 467437.6 | [26 empty] | 433361444.8 | 168718303.9 | 15236303.4 | -152291628.7 | -16501899.5 | -10313827.3 | -3437942.4 | 3437942.4 | 10313827.3 | 17189712.1 | 314632281.9 | 175125515.4 | 198871348.0 | 433361444.8 | [26 empty] | 45
74 | Oesterle et al. (1976) | B5 | 2 | 0.05287216 | 0.006999125 | 0.027777778 | 0.02777778 | 2.4 | 18.75 | 0.03211126 | 0.06975894 | 0.3594656 | 0.1494834 | 0 | B | 0.2924027 | 0.3558576 | 1.052787 | 0.781507 | 0.7726003 | 0.733862 | 0.9886032 | 761980 | 753295.8 | 559188.2 | 1046672.3 | 0.17 | 2.2 | 0 | 159892.2 | 399296 | 2250124353.7 | 2535261230.4 | 0 | 45.3 | 3.741137 | 0.9807895 | 0.7807895 | 1905 | 304.8 | 117.2005 | 1295.4 | 1787.799 | 101.6 | 4572 | 131612.64 | 185806.08 | 193548 | 318140 | 501.6 | 501.6 | 443.7 | 501.6 | 0.0029 | 0.005478163 | 0.0367 | 0.01647568 | 101.6 | 28.27433 | 2 | 56.54867 |  | 285.023 | 12 | 3420.275 | 588706 | 6.286427e-09 | 2691563787.5 | 234.4011 |  | 0.0033 | 30000 | 200000 | 25.4 | 101.6 | 203.2 | 279.4 | 381 | 609.6 | 838.2 | 1066.8 | 1295.4 | 1524 | 1625.6 | 1701.8 | 1803.4 | 1879.6 | [26 empty] | 1140.092 | 570.0459 | 570.0459 | 1140.092 | 56.54867 | 56.54867 | 56.54867 | 56.54867 | 56.54867 | 56.54867 | 1140.092 | 570.0459 | 570.0459 | 1140.092 | [26 empty] | -505858.7 | -213155.1 | -50079.92 | 144452.9 | 23341.97 | 28364.81 | 28364.81 | 28364.81 | 28364.81 | 28364.81 | 505858.7 | 252929.4 | 252929.4 | 505858.7 | [26 empty] | 468981641.6 | 181373686.4 | 37524887.4 | -97231270.7 | -13339936.5 | -9726293.9 | -3242098.0 | 3242098.0 | 9726293.9 | 16210489.9 | 340493520.6 | 189519978.5 | 215217602.7 | 468981641.6 | [26 empty] | 46
76 | Oesterle et al. (1976) | F1 | 2 | 0.06045151 | 0.006342957 | 0.022309711 | 0.02296588 | 2.4 | 18.75 | 0.041015625 | 0.0970703125 | 0.4501865 | 0.1955078125 | 0 | F | 0.2589235 | 0.3746043 | 1.041199 | 0.7952498 | 0.7992887 | 0.7676617 | 1.005079 | 835821 | 840065.9 | 641627.7 | 766451.4 | 0.17 | 2.2 | 0 | 150214.9 | 491412.8 | 708230883.6 | 2795984994.4 | 0 | 38.4 | 3.41611 | 0.9989474 | 0.7989474 | 1905 | 101.6 | 65.59841 | 1701.8 | 1839.402 | 101.6 | 4572 | 172902.88 | 185806.08 | 193548 | 360060 | 525 | 525 | 444.4 | 0 | 0.003 | 0.006260758 | 0.0389 | 0 | 88.9 | 28.27433 | 2 | 56.54867 |  | 126.6769 | 28 | 3546.952 | 668062.3 | 5.587935e-09 | 3054380713.3 | 131.1968 |  | 0.0033 | 30000 | 200000 | 25.4 | 76.2 | 152.4 | 381 | 609.6 | 838.2 | 1066.8 | 1295.4 | 1524 | 1752.6 | 1828.8 | 1879.6 | [28 empty] | 1773.476 | 1773.476 | 56.54867 | 56.54867 | 56.54867 | 56.54867 | 56.54867 | 56.54867 | 56.54867 | 56.54867 | 1773.476 | 1773.476 | [28 empty] | -788132.8 | -490663.2 | 6031.762 | 29688.05 | 29688.05 | 29688.05 | 29688.05 | 29688.05 | 29688.05 | 29688.05 | 788132.8 | 788132.8 | [28 empty] | 730677930.9 | 429968197.3 | -4826013.1 | -16966720.9 | -10180032.5 | -3393344.2 | 3393344.2 | 10180032.5 | 16966720.9 | 23753409.3 | 690640784.0 | 730677930.9 | [28 empty] | 47
77 | Oesterle et al. (1979) | B6 | 2 | 0.1189749 | 0.007655293 | 0.016666667 | 0.01662292 | 2.4 | 18.75 | 0.06800367 | 0.1477321 | 0.741239 | 0.1899413 | 0.134416 | B | 0.2924027 | 0.5554996 | 1.397123 | 0.9900371 | 0.8346591 | 0.5974128 | 0.8430583 | 825145 | 695645.4 | 492952.2 | 669404.1 | 0.17 | 2.2 | 932236 | 120547.3 | 372404.9 | 1001629064.3 | 2058886455.6 | 932236 | 21.8 | 2.502077 | 1 | 0.8 | 1905 | 304.8 | 268.9148 | 1295.4 | 1636.085 | 101.6 | 4572 | 131612.64 | 185806.08 | 193548 | 318140 | 511.2 | 511.2 | 440.3 | 487.1 | 0.0029 | 0.005478163 | 0.0367 | 0.01643449 | 101.6 | 28.27433 | 2 | 56.54867 |  | 285.023 | 12 | 3420.275 | 688714.8 | 2.677552e-09 | 3148803864.1 | 537.8297 |  | 0.0033 | 30000 | 200000 | 25.4 | 101.6 | 203.2 | 279.4 | 381 | 609.6 | 838.2 | 1066.8 | 1295.4 | 1524 | 1625.6 | 1701.8 | 1803.4 | 1879.6 | [26 empty] | 1140.092 | 570.0459 | 570.0459 | 1140.092 | 56.54867 | 56.54867 | 56.54867 | 56.54867 | 56.54867 | 56.54867 | 1140.092 | 570.0459 | 570.0459 | 1140.092 | [26 empty] | -501982.4 | -250991.2 | -234084.9 | -361560.8 | -10883.03 | 4980.426 | 20843.88 | 28907.68 | 28907.68 | 28907.68 | 501982.4 | 250991.2 | 250991.2 | 501982.4 | [26 empty] | 465387912.6 | 213568425.6 | 175399840.9 | 243366601.9 | 6219651.2 | -1707788.0 | -2382455.6 | 3304147.7 | 9912443.1 | 16520738.5 | 337884374.9 | 188067718.1 | 213568425.6 | 465387912.6 | [26 empty] | 48
78 | Oesterle et al. (1979) | B7 | 2 | 0.0625076 | 0.00656168 | 0.027777778 | 0.02777778 | 2.4 | 18.75 | 0.02877647 | 0.0625144 | 0.340573 | 0.1339594 | 0.0762199 | B | 0.2924027 | 0.4388906 | 1.384753 | 1.044912 | 0.7990617 | 0.5770429 | 0.7647164 | 980388 | 749718.8 | 565725.9 | 1035909.9 | 0.17 | 2.2 | 1195456 | 190495.1 | 375230.8 | 2326001084.1 | 2410179036.0 | 1195456 | 49.3 | 3.919362 | 0.9702632 | 0.7702632 | 1905 | 304.8 | 182.3645 | 1295.4 | 1722.635 | 101.6 | 4572 | 131612.64 | 185806.08 | 193548 | 318140 | 489.2 | 489.2 | 457.5 | 489.2 | 0.0029 | 0.005478163 | 0.0367 | 0.01643449 | 101.6 | 28.27433 | 2 | 56.54867 |  | 285.023 | 12 | 3420.275 | 783390.5 | 1.501758e-08 | 3581661224.4 | 364.7291 |  | 0.0033 | 30000 | 200000 | 25.4 | 101.6 | 203.2 | 279.4 | 381 | 609.6 | 838.2 | 1066.8 | 1295.4 | 1524 | 1625.6 | 1701.8 | 1803.4 | 1879.6 | [26 empty] | 1140.092 | 570.0459 | 570.0459 | 1140.092 | 56.54867 | 56.54867 | 56.54867 | 56.54867 | 56.54867 | 56.54867 | 1140.092 | 570.0459 | 570.0459 | 1140.092 | [26 empty] | -521592 | -260796 | -166622.7 | -176039.6 | 1664.977 | 25057.24 | 27663.61 | 27663.61 | 27663.61 | 27663.61 | 521592 | 260796 | 260796 | 521592 | [26 empty] | 483567953.7 | 221911321.2 | 124850365.9 | 118492263.1 | -951534.5 | -8592126.2 | -3161950.4 | 3161950.4 | 9485851.3 | 15809752.1 | 351083582.8 | 195414447.0 | 221911321.2 | 483567953.7 | [26 empty] | 49
79 | Oesterle et al. (1979) | B8 | 2 | 0.07317226 | 0.007217848 | 0.027777778 | 0.0328084 | 2.4 | 18.75 | 0.03130619 | 0.15824 | 0.3907676 | 0.1548 | 0.08946765 | B | 0.2924027 | 0.4742105 | 0.6936387 | 0.5076117 | 0.7788293 | 1.122817 | 1.534301 | 977719 | 1500115.5 | 1097799.4 | 942069 | 0.17 | 2.2 | 1195456 | 175504.1 | 922295.3 | 2000208657.2 | 2306930832.9 | 1195456 | 42 | 3.588696 | 0.9894737 | 0.7894737 | 1905 | 304.8 | 198.3779 | 1295.4 | 1706.622 | 101.6 | 4572 | 131612.64 | 185806.08 | 193548 | 318140 | 481.6 | 453.4 | 447.2 | 453.4 | 0.0029 | 0.01380583 | 0.0367 | 0.01643449 | 101.6 | 71.25574 | 2 | 142.5115 |  | 285.023 | 12 | 3420.275 | 761476.2 | 5.355105e-09 | 3481469011.9 | 396.7557 |  | 0.0033 | 30000 | 200000 | 25.4 | 101.6 | 203.2 | 279.4 | 381 | 609.6 | 838.2 | 1066.8 | 1295.4 | 1524 | 1625.6 | 1701.8 | 1803.4 | 1879.6 | [26 empty] | 1140.092 | 570.0459 | 570.0459 | 1140.092 | 56.54867 | 56.54867 | 56.54867 | 56.54867 | 56.54867 | 56.54867 | 1140.092 | 570.0459 | 570.0459 | 1140.092 | [26 empty] | -509849.1 | -254924.5 | -183542.5 | -222569.1 | -1482.112 | 20021.89 | 25639.17 | 25639.17 | 25639.17 | 25639.17 | 509849.1 | 254924.5 | 254924.5 | 509849.1 | [26 empty] | 472681068.6 | 216915284.9 | 137528371.8 | 149811235.4 | 847026.9 | -6865507.3 | -2930556.7 | 2930556.7 | 8791670.0 | 14652783.3 | 343179406.0 | 191014952.4 | 216915284.9 | 472681068.6 | [26 empty] | 50
80 | Oesterle et al. (1979) | B9 | 2 | 0.06962443 | 0.007217848 | 0.029090114 | 0.02887139 | 2.4 | 18.75 | 0.03030862 | 0.06584286 | 0.35718 | 0.1410918 | 0.08520729 | B | 0.2924027 | 0.4623608 | 1.397431 | 1.051312 | 0.761112 | 0.544651 | 0.7239642 | 976829 | 707189.3 | 532030.9 | 948430.5 | 0.17 | 2.2 | 1195456 | 180179.3 | 351851.6 | 2099057493.6 | 2237166629.8 | 1195456 | 44.1 | 3.686301 | 0.9839474 | 0.7839474 | 1905 | 304.8 | 190.513 | 1295.4 | 1714.487 | 101.6 | 4572 | 131612.64 | 185806.08 | 193548 | 318140 | 460.9 | 460.9 | 429.2 | 460.9 | 0.0029 | 0.005478163 | 0.0367 | 0.01643449 | 101.6 | 28.27433 | 2 | 56.54867 |  | 285.023 | 12 | 3420.275 | 743476.3 | 1.862645e-09 | 3399173477.8 | 381.0261 |  | 0.0033 | 30000 | 200000 | 25.4 | 101.6 | 203.2 | 279.4 | 381 | 609.6 | 838.2 | 1066.8 | 1295.4 | 1524 | 1625.6 | 1701.8 | 1803.4 | 1879.6 | [26 empty] | 1140.092 | 570.0459 | 570.0459 | 1140.092 | 56.54867 | 56.54867 | 56.54867 | 56.54867 | 56.54867 | 56.54867 | 1140.092 | 570.0459 | 570.0459 | 1140.092 | [26 empty] | -489327.4 | -244663.7 | -175587.9 | -200693.9 | -2.555613 | 22389.18 | 26063.28 | 26063.28 | 26063.28 | 26063.28 | 489327.4 | 244663.7 | 244663.7 | 489327.4 | [26 empty] | 453655444.2 | 208184347.7 | 131567999.5 | 135087095.2 | 1460.533 | -7677251.0 | -2979033.0 | 2979033.0 | 8937099.0 | 14895165.1 | 329366281.4 | 183326515.1 | 208184347.7 | 453655444.2 | [26 empty] | 51
83 | Oesterle et al. (1979) | F2 | 2 | 0.05404923 | 0.005030621 | 0.027777778 | 0.02777778 | 2.4 | 18.75 | 0.02922566 | 0.06406382 | 0.4423454 | 0.1454147 | 0.07257635 | F | 0.2589235 | 0.3649824 | 1.328499 | 1.018868 | 0.8195805 | 0.616922 | 0.8044027 | 887420 | 713843 | 547468.9 | 464822 | 0.17 | 2.2 | 1191612 | 189348.9 | 358120 | 776678939.2 | 1348487042.9 | 1191612 | 45.6 | 3.754744 | 0.98 | 0.78 | 1905 | 101.6 | 170.5059 | 1701.8 | 1734.494 | 101.6 | 4572 | 172902.88 | 185806.08 | 193548 | 360060 | 463.7 | 429.9 | 463.7 | 463.7 | 0.0031 | 0.005478163 | 0.0435 | 0.01643449 | 101.6 | 28.27433 | 2 | 56.54867 |  | 154.9512 | 12 | 1859.414 | 727312.1 | 4.831236e-09 | 3325271086.4 | 341.0118 |  | 0.0033 | 30000 | 200000 | 25.4 | 76.2 | 133.35 | 190.5 | 247.65 | 304.8 | 381 | 609.6 | 838.2 | 1066.8 | 1295.4 | 1524 | 1600.2 | 1657.35 | 1885.95 | 1771.65 | 1828.8 | 1879.6 | [22 empty] | 929.7072 | 929.7072 | 253.3537 | 253.3537 | 253.3537 | 253.3537 | 56.54867 | 56.54867 | 56.54867 | 56.54867 | 56.54867 | 56.54867 | 253.3537 | 253.3537 | 253.3537 | 253.3537 | 929.7072 | 929.7072 | [22 empty] | -431105.2 | -431105.2 | -101825.9 | -73802.72 | -45779.49 | -17756.26 | 4376.523 | 24310.27 | 24310.27 | 24310.27 | 24310.27 | 24310.27 | 117480.1 | 117480.1 | 117480.1 | 117480.1 | 431105.2 | 431105.2 | [22 empty] | 399677666.9 | 377777520.8 | 83410719.7 | 56237669.1 | 32267673.2 | 11500732.0 | -2501182.7 | -8335992.4 | -2778664.1 | 2778664.1 | 8335992.4 | 13893320.6 | 76091879.6 | 82805868.9 | 109661826.4 | 96233847.7 | 377777520.8 | 399677666.9 | [22 empty] | 53
84 | Cheng et al. (2016) | M60 | 4 | 0.06967569 |  | 0.006692913 | 0.02675 | 1 | 10 | 0.03600769 | 0.03600769 | 0.3646154 | 0.3287154 | 0 | R | 0 | 0.4351245 | 1.081161 | 0.870677 | 0.9502039 | 0.8788737 | 1.091339 | 1122000 | 1224482.5 | 986096.3 | 2676850.9 | 0.25 | 1.5 | 0 | 545782.3 | 440313.9 | 3657750007.3 | 1781610921.6 | 0 | 39 | 3.445364 | 0.9973684 | 0.7973684 | 2032 | 254 | 83.05032 | 1524 | 1948.95 | 203.2 | 2032 | 412902 | 0 | 412902.4 | 412902 | 453 | 453 | 450 | 453 | 0.0031 | 0.0031 | 0.0316 | 0.01104466 | 228.6 | 71.25574 | 2 | 142.5115 |  | 1060.919 | 2 | 2121.838 | 1066128.7 | -3.073364e-08 | 2166373605.8 | 166.1006 |  | 0.0033 | 30000 | 200000 | 25.4 | 152.4 | 279.4 | 444.5 | 673.1 | 901.7 | 1130.3 | 1358.9 | 1587.5 | 1752.6 | 1879.6 | 2006.6 | [28 empty] | 775.8958 | 570.0459 | 775.8958 | 142.5115 | 142.5115 | 142.5115 | 142.5115 | 142.5115 | 142.5115 | 775.8958 | 570.0459 | 775.8958 | [28 empty] | -349153.1 | -31032.95 | 349153.1 | 64557.7 | 64557.7 | 64557.7 | 64557.7 | 64557.7 | 64557.7 | 349153.1 | 258230.8 | 349153.1 | [28 empty] | 345871083.0 | 26800054.9 | -257186189.9 | -36894725.4 | -22136835.2 | -7378945.1 | 7378945.1 | 22136835.2 | 36894725.4 | 257186189.9 | 223008118.0 | 345871083.0 | [28 empty] | 54
85 | Cheng et al. (2016) | M115 | 4 | 0.07036205 |  | 0.009301181 | 0.0321 | 1 | 10 | 0.03102632 | 0.03102632 | 0.3586579 | 0.5853632 | 0 | R | 0 | 0.4337408 | 1.074286 | 0.8817971 | 0.8970826 | 0.8350505 | 1.017334 | 1104000 | 1123137.3 | 921895.7 | 2605598.8 | 0.25 | 1.5 | 0 | 539128.8 | 382766.9 | 3581097368.5 | 1713479462.2 | 0 | 38 | 3.396492 | 1 | 0.8 | 2032 | 254 | 79.10789 | 1524 | 1952.892 | 203.2 | 2032 | 412902 | 0 | 412902.4 | 412902 | 786 | 786 | 770 | 453 | 0.0015 | 0.0015 | 0.0177 | 0.01104466 | 457.2 | 71.25574 | 2 | 142.5115 |  | 197.9326 | 6 | 1187.596 | 990379.2 | 1.047738e-08 | 2012450611.3 | 158.2158 |  | 0.0033 | 30000 | 200000 | 25.4 | 152.4 | 279.4 | 558.8 | 1016 | 1473.2 | 1752.6 | 1879.6 | 2006.6 | [31 empty] | 395.8652 | 395.8652 | 395.8652 | 142.5115 | 142.5115 | 142.5115 | 395.8652 | 395.8652 | 395.8652 | [31 empty] | -219326.5 | -9603.932 | 200118.7 | 112014 | 112014 | 112014 | 304816.2 | 304816.2 | 304816.2 | [31 empty] | 217264855.9 | 8293955.4 | -147407406.3 | -51212810.9 | 0 | 51212810.9 | 224527626.1 | 263239285.8 | 301950945.4 | [31 empty] | 55
86 | Cheng et al. (2016) | H60 | 4 | 0.1083792 |  | 0.006594488 | 0.01615 | 1 | 10 | 0.08852273 | 0.08852273 | 0.5318182 | 0.3055114 | 0 | R | 0 | 0.7189065 | 1.051194 | 0.8179893 | 0.9525799 | 0.9061887 | 1.164538 | 1969000 | 2292976.0 | 1784285.5 | 3361169.9 | 0.25 | 1.5 | 0 | 573536 | 1210749.5 | 3999914756.2 | 2829982502.6 | 0 | 44 | 3.681702 | 0.9842105 | 0.7842105 | 2032 | 254 | 115.4138 | 1524 | 1916.586 | 203.2 | 2032 | 412902 | 0 | 412902.4 | 412902 | 475 | 475 | 450 | 453 | 0.0082 | 0.0082 | 0.052 | 0.01104466 | 152.4 | 126.6769 | 2 | 253.3537 |  | 387.9479 | 9 | 3491.531 | 1875629.8 | 0 | 3811279804.0 | 230.8275 |  | 0.0033 | 30000 | 200000 | 25.4 | 152.4 | 279.4 | 406.4 | 558.8 | 711.2 | 863.6 | 1016 | 1168.4 | 1320.8 | 1473.2 | 1625.6 | 1752.6 | 1879.6 | 2006.6 | [25 empty] | 1163.844 | 1163.844 | 1163.844 | 253.3537 | 253.3537 | 253.3537 | 253.3537 | 253.3537 | 253.3537 | 253.3537 | 253.3537 | 253.3537 | 1163.844 | 1163.844 | 1163.844 | [25 empty] | -523729.7 | -260987.3 | 161637.3 | 120343 | 120343 | 120343 | 120343 | 120343 | 120343 | 120343 | 120343 | 120343 | 523729.7 | 523729.7 | 523729.7 | [25 empty] | 518806624.4 | 225388672.2 | -119062002.9 | -73361108.8 | -55020831.6 | -36680554.4 | -18340277.2 | -1.368142e-08 | 18340277.2 | 36680554.4 | 55020831.6 | 73361108.8 | 385779284.8 | 452292954.6 | 518806624.4 | [25 empty] | 56
87 | Cheng et al. (2016) | H115 | 4 | 0.09951734 |  | 0.013976378 | 0.01895 | 1 | 10 | 0.07510455 | 0.07510455 | 0.46375 | 0.5184045 | 0 | R | 0 | 0.6601234 | 1.034282 | 0.809725 | 0.9177473 | 0.8873279 | 1.133406 | 1808000 | 2049198.4 | 1604288.8 | 3194665.5 | 0.25 | 1.5 | 0 | 574799.8 | 1029489.0 | 4009354464.5 | 2482205845.8 | 0 | 44 | 3.681702 | 0.9842105 | 0.7842105 | 2032 | 254 | 111.1904 | 1524 | 1920.81 | 203.2 | 2032 | 412902 | 0 | 412902.4 | 412902 | 806 | 806 | 770 | 453 | 0.0041 | 0.0041 | 0.0265 | 0.01104466 | 304.8 | 126.6769 | 2 | 253.3537 |  | 197.9326 | 9 | 1781.393 | 1659287.1 | 1.862645e-09 | 3371671446.6 | 222.3807 |  | 0.0033 | 30000 | 200000 | 25.4 | 152.4 | 279.4 | 406.4 | 711.2 | 1016 | 1320.8 | 1625.6 | 1752.6 | 1879.6 | 2006.6 | [29 empty] | 593.7978 | 593.7978 | 593.7978 | 253.3537 | 253.3537 | 253.3537 | 253.3537 | 253.3537 | 593.7978 | 593.7978 | 593.7978 | [29 empty] | -347143.6 | -123328.6 | 100486.3 | 138368.5 | 204203.1 | 204203.1 | 204203.1 | 204203.1 | 457224.3 | 457224.3 | 457224.3 | [29 empty] | 343880426.3 | 106506601.5 | -74018226.1 | -84349464.1 | -62241109.2 | -2.321521e-08 | 62241109.2 | 124482218.3 | 336791439.2 | 394858928.7 | 452926418.2 | [29 empty] | 57
88 | Cheng et al. (2016) | H60X | 4 | 0.1126752 |  | 0.00890748 | 0.01565 | 1 | 10 | 0.0927381 | 0.0927381 | 0.5571429 | 0.1594643 | 0 | R | 0 | 0.7302187 | 1.058643 | 0.8215369 | 0.9574366 | 0.9043995 | 1.165421 | 1954000 | 2277233.2 | 1767196.7 | 3274414.7 | 0.25 | 1.5 | 0 | 558226.2 | 1208970.5 | 3832477623.6 | 2821133005.9 | 0 | 42 | 3.588696 | 0.9894737 | 0.7894737 | 2032 | 254 | 118.2299 | 1524 | 1913.77 | 203.2 | 2032 | 412902 | 0 | 412902.4 | 412902 | 475 | 475 | 450 | 453 | 0.0082 | 0.0082 | 0.052 | 0.005522331 | 152.4 | 126.6769 | 2 | 253.3537 |  | 387.9479 | 9 | 3491.531 | 1870831.0 | 0 | 3801528656.1 | 236.4599 |  | 0.0033 | 30000 | 200000 | 25.4 | 152.4 | 279.4 | 406.4 | 558.8 | 711.2 | 863.6 | 1016 | 1168.4 | 1320.8 | 1473.2 | 1625.6 | 1752.6 | 1879.6 | 2006.6 | [25 empty] | 1163.844 | 1163.844 | 1163.844 | 253.3537 | 253.3537 | 253.3537 | 253.3537 | 253.3537 | 253.3537 | 253.3537 | 253.3537 | 253.3537 | 1163.844 | 1163.844 | 1163.844 | [25 empty] | -523729.7 | -273067.4 | 139490.5 | 120173.8 | 120343 | 120343 | 120343 | 120343 | 120343 | 120343 | 120343 | 120343 | 523729.7 | 523729.7 | 523729.7 | [25 empty] | 518806624.4 | 235821003.0 | -102748701.2 | -73257948.4 | -55020831.6 | -36680554.4 | -18340277.2 | -1.368142e-08 | 18340277.2 | 36680554.4 | 55020831.6 | 73361108.8 | 385779284.8 | 452292954.6 | 518806624.4 | [25 empty] | 58
89 | Alarcon et al. (2014) | W1 | 1 | 0.07523462 | 0.006285714 | 0.018 | 0.018 | 2.5 | 7 | 0.117092 | 0.09777956 | 0.07705839 | 0 | 0.1498436 | R | 0 | 0.3938157 | 0.6013066 | 0.4619171 | 0.7947295 | 1.321671 | 1.720502 | 144300 | 248268.5 | 190717.1 | 118807.4 | 0.17 | 2.2 | 287400 | 58450.91 | 132266.2 | 127638840.6 | 80274186.4 | 287400 | 27.4 | 2.837347 | 1 | 0.8 | 700 | 80 | 77.70602 | 540 | 622.294 | 100 | 1750 | 70000 | 0 | 70000 | 70000 | 608.9 | 445.6 | 469.2 | 0 | 0.0072 | 0.004363323 | 0.0045 | 0 | 90 | 19.63495 | 2 | 39.26991 |  | 78.53982 | 4 | 314.1593 | 114679.5 | 4.365575e-10 | 200689067.8 | 155.412 |  | 0.0033 | 30000 | 200000 | 20 | 80 | 215 | 350 | 485 | 620 | 680 | [33 empty] | 157.0796 | 157.0796 | 100.531 | 100.531 | 100.531 | 157.0796 | 157.0796 | [33 empty] | -73701.76 | -50306.01 | 25440.03 | 44796.6 | 44796.6 | 73701.76 | 73701.76 | [33 empty] | 24321582.0 | 13582621.6 | -3434404.3 | 0 | 6047540.7 | 19899476.2 | 24321582.0 | [33 empty] | 59
90 | Alarcon et al. (2014) | W2 | 1 | 0.08654849 | 0.002857143 | 0.018 | 0.018 | 2.5 | 7 | 0.117092 | 0.09777956 | 0.07705839 | 0 | 0.2497393 | R | 0 | 0.4530381 | 0.7063521 | 0.5366293 | 0.8025792 | 1.136231 | 1.495593 | 166000 | 248268.5 | 188614.4 | 110645.4 | 0.17 | 2.2 | 383600 | 62254.53 | 126359.8 | 121547554.9 | 72081878.0 | 479000 | 27.4 | 2.837347 | 1 | 0.8 | 700 | 80 | 105.4947 | 540 | 594.5053 | 100 | 1750 | 70000 | 0 | 70000 | 70000 | 608.9 | 445.6 | 469.2 | 0 | 0.0072 | 0.004363323 | 0.0045 | 0 | 90 | 19.63495 | 2 | 39.26991 |  | 78.53982 | 4 | 314.1593 | 133228.2 | 3.201421e-10 | 233149270.2 | 210.9895 |  | 0.0033 | 30000 | 200000 | 20 | 80 | 215 | 350 | 485 | 620 | 680 | [33 empty] | 157.0796 | 157.0796 | 100.531 | 100.531 | 100.531 | 157.0796 | 157.0796 | [33 empty] | -73701.76 | -64363.46 | 1261.205 | 43715.03 | 44796.6 | 73701.76 | 73701.76 | [33 empty] | 24321582.0 | 17378135.2 | -170262.6 | 0 | 6047540.7 | 19899476.2 | 24321582.0 | [33 empty] | 60
91 | Alarcon et al. (2014) | W3 | 1 | 0.09676747 | 0.002857143 | 0.012 | 0.012 | 2.5 | 7 | 0.117092 | 0.09777956 | 0.07705839 | 0 | 0.3501564 | R | 0 | 0.5065294 | 0.8009582 | 0.5841178 | 0.7813472 | 0.9755155 | 1.337653 | 185600 | 248268.5 | 181055.7 | 102696.7 | 0.17 | 2.2 | 383600 | 60447.83 | 120607.9 | 115615512.2 | 64103739.2 | 671600 | 27.4 | 2.837347 | 1 | 0.8 | 700 | 80 | 132.557 | 540 | 567.443 | 100 | 1750 | 70000 | 0 | 70000 | 70000 | 608.9 | 445.6 | 469.2 | 0 | 0.0072 | 0.004363323 | 0.0045 | 0 | 90 | 19.63495 | 2 | 39.26991 |  | 78.53982 | 4 | 314.1593 | 145018 | 2.910383e-10 | 253781562.2 | 265.1139 |  | 0.0033 | 30000 | 200000 | 20 | 80 | 215 | 350 | 485 | 620 | 680 | [33 empty] | 157.0796 | 157.0796 | 100.531 | 100.531 | 100.531 | 157.0796 | 157.0796 | [33 empty] | -73701.76 | -72388.63 | -12542.09 | 21244.55 | 44796.6 | 73701.76 | 73701.76 | [33 empty] | 24321582.0 | 19544930.8 | 1693181.6 | 0 | 6047540.7 | 19899476.2 | 24321582.0 | [33 empty] | 61
92 | Tran (2012) | RW-A20-P10-S38 | 2 | 0.0551159 | 0.006152584 | 0.022969647 | 0.03117309 | 2 | 8.019737 | 0.02579618 | 0.02957962 | 0.3236858 | 0.1424204 | 0.1 | R | 0 | 0.3782573 | 0.8918644 | 0.8089969 | 0.7899115 | 0.8856856 | 0.9764085 | 481000 | 469652.5 | 426014.8 | 754582.3 | 0.17 | 2 | 872706.48 | 235146.8 | 190868 | 1330089073.3 | 509582514.8 | 641000 | 47.1 | 3.82218 | 0.9760526 | 0.7760526 | 1219.2 | 180.975 | 76.93371 | 857.25 | 1142.266 | 152 | 2438 | 185288 | 0 | 185318.4 | 185288 | 516 | 450 | 472 | 423 | 0.0027 | 0.002650388 | 0.0323 | 0.008181231 | 139.7 | 28.27433 | 2 | 56.54867 |  | 126.6769 | 8 | 1013.415 | 379947.4 | 3.026798e-09 | 926311820.4 | 153.8674 |  | 0.0033 | 30000 | 200000 | 28.575 | 79.375 | 130.175 | 180.975 | 260.35 | 400.05 | 539.75 | 679.45 | 819.15 | 958.85 | 1038.225 | 1089.025 | 1139.825 | 1190.625 | [26 empty] | 253.3537 | 253.3537 | 253.3537 | 253.3537 | 56.54867 | 56.54867 | 56.54867 | 56.54867 | 56.54867 | 56.54867 | 253.3537 | 253.3537 | 253.3537 | 253.3537 | [26 empty] | -119583 | -80953.69 | -25747.44 | 29458.82 | 25446.9 | 25446.9 | 25446.9 | 25446.9 | 25446.9 | 25446.9 | 119583 | 119583 | 119583 | 119583 | [26 empty] | 69480692.3 | 42923671.9 | 12343965.0 | -12626786.3 | -8887330.0 | -5332398.0 | -1777466.0 | 1777466.0 | 5332398.0 | 8887330.0 | 51256248.4 | 57331063.0 | 63405877.7 | 69480692.3 | [26 empty] | 62
93 | Tran (2012) | RW-A20-P10-S63 | 1 | 0.0823987 | 0.008203445 | 0.028301887 | 0.03035275 | 2 | 8.019737 | 0.05560288 | 0.05560288 | 0.6978333 | 0.1184979 | 0.1 | R | 0 | 0.5744318 | 1.09111 | 0.9178476 | 0.8947926 | 0.8200755 | 0.9748814 | 742000 | 723362 | 608496 | 1006396.7 | 0.17 | 2 | 900499.68 | 236811.2 | 371684.8 | 1339966763.9 | 1113628425.7 | 658000 | 48.6 | 3.888656 | 0.9721053 | 0.7721053 | 1219.2 | 180.975 | 97.65642 | 857.25 | 1121.544 | 152 | 2438 | 185288 | 0 | 185318.4 | 185288 | 443 | 443 | 477 | 423 | 0.0061 | 0.006135923 | 0.0711 | 0.008181231 | 152.4 | 71.25574 | 2 | 142.5115 |  | 285.023 | 8 | 2280.184 | 663936.1 | 0 | 1618676209.3 | 195.3128 |  | 0.0033 | 30000 | 200000 | 28.575 | 79.375 | 130.175 | 180.975 | 304.8 | 457.2 | 609.6 | 762 | 914.4 | 1038.225 | 1089.025 | 1139.825 | 1190.625 | [27 empty] | 570.0459 | 570.0459 | 570.0459 | 570.0459 | 142.5115 | 142.5115 | 142.5115 | 142.5115 | 142.5115 | 570.0459 | 570.0459 | 570.0459 | 570.0459 | [27 empty] | -271911.9 | -223330.6 | -125474.7 | -27618.91 | 52726.17 | 63132.58 | 63132.58 | 63132.58 | 63132.58 | 271911.9 | 271911.9 | 271911.9 | 271911.9 | [27 empty] | 157987612.3 | 118415450.1 | 60155725.5 | 11838153.4 | -16070936.8 | -9621406.0 | 0 | 9621406.0 | 19242811.9 | 116548238.6 | 130361363.1 | 144174487.7 | 157987612.3 | [27 empty] | 63
94 | Tran (2012) | RW-A15-P10-S51 | 2 | 0.06668838 | 0.004920722 | 0.028430837 | 0.02897758 | 1.50041 | 8.019737 | 0.0295082 | 0.03383607 | 0.3124098 | 0.137459 | 0.1 | R | 0 | 0.465865 | 0.8909123 | 0.8324486 | 0.8763538 | 0.9836589 | 1.052742 | 603000 | 634803.6 | 593146.3 | 1025584.8 | 0.2499344 | 1.50041 | 904205.44 | 360366.2 | 232780.1 | 1368568089.4 | 507226507.0 | 698000 | 48.8 | 3.89745 | 0.9715789 | 0.7715789 | 1219.2 | 180.975 | 79.39644 | 857.25 | 1139.804 | 152 | 1829 | 185288 | 0 | 185318.4 | 185288 | 516 | 450 | 472 | 423 | 0.0032 | 0.003254862 | 0.0323 | 0.008181231 | 114.3 | 28.27433 | 2 | 56.54867 |  | 126.6769 | 8 | 1013.415 | 528441.4 | -3.376044e-09 | 966519245.3 | 158.7929 |  | 0.0033 | 30000 | 200000 | 28.575 | 79.375 | 130.175 | 180.975 | 266.7 | 381 | 495.3 | 609.6 | 723.9 | 838.2 | 952.5 | 1038.225 | 1089.025 | 1139.825 | 1190.625 | [25 empty] | 253.3537 | 253.3537 | 253.3537 | 253.3537 | 56.54867 | 56.54867 | 56.54867 | 56.54867 | 56.54867 | 56.54867 | 56.54867 | 253.3537 | 253.3537 | 253.3537 | 253.3537 | [25 empty] | -119583 | -83629.31 | -30135.46 | 23358.4 | 25362.11 | 25446.9 | 25446.9 | 25446.9 | 25446.9 | 25446.9 | 25446.9 | 119583 | 119583 | 119583 | 119583 | [25 empty] | 69480692.3 | 44342353.3 | 14447691.2 | -10011995.0 | -8696666.7 | -5817161.5 | -2908580.7 | 0 | 2908580.7 | 5817161.5 | 8725742.2 | 51256248.4 | 57331063.0 | 63405877.7 | 69480692.3 | [25 empty] | 64
95 | Tran (2012) | RW-A15-P10-S78 | 4 | 0.0830829 | 0.006560962 | 0.014762165 | 0.02952433 | 1.50041 | 8.019737 | 0.0579552 | 0.0579552 | 0.5180323 | 0.1032079 | 0.1 | R | 0 | 0.6206243 | 0.9754451 | 0.8620276 | 0.9538205 | 0.9778311 | 1.106485 | 859000 | 950470.5 | 839956.9 | 1353365.4 | 0.2499344 | 1.50041 | 1033907.04 | 391129.9 | 448827 | 1518814209.3 | 956491067.0 | 663000 | 55.8 | 4.195642 | 0.9531579 | 0.7531579 | 1219.2 | 180.975 | 90.60237 | 857.25 | 1128.598 | 152 | 1829 | 185288 | 0 | 185318.4 | 185288 | 443 | 443 | 477 | 423 | 0.0073 | 0.007363108 | 0.0606 | 0.008181231 | 127 | 71.25574 | 2 | 142.5115 |  | 482.9556 | 4 | 1931.822 | 819331.8 | 9.313226e-10 | 1498557921.8 | 181.2047 |  | 0.0033 | 30000 | 200000 | 28.575 | 79.375 | 130.175 | 180.975 | 292.1 | 419.1 | 546.1 | 673.1 | 800.1 | 927.1 | 1038.225 | 1089.025 | 1139.825 | 1190.625 | [26 empty] | 570.0459 | 395.8652 | 395.8652 | 570.0459 | 142.5115 | 142.5115 | 142.5115 | 142.5115 | 142.5115 | 142.5115 | 570.0459 | 395.8652 | 395.8652 | 570.0459 | [26 empty] | -271911.9 | -146823.8 | -73577.5 | -476.9925 | 57562.18 | 63132.58 | 63132.58 | 63132.58 | 63132.58 | 63132.58 | 271911.9 | 188827.7 | 188827.7 | 271911.9 | [26 empty] | 157987612.3 | 77849630.1 | 35274895.0 | 204450.9 | -18275992.5 | -12026757.4 | -4008919.1 | 4008919.1 | 12026757.4 | 20044595.7 | 116548238.6 | 90528724.4 | 100121172.0 | 157987612.3 | [26 empty] | 65
96 | Tran (2012) | RW-A15-P2.5-S64 | 4 | 0.06288682 | 0.006560962 | 0.014762165 | 0.03007108 | 1.50041 | 8.019737 | 0.04699652 | 0.04699652 | 0.5027165 | 0.1001565 | 0.025 | R | 0 | 0.476863 | 0.9666102 | 0.7985972 | 1.019051 | 1.054252 | 1.276051 | 670000 | 854954.4 | 706349.1 | 1415289.7 | 0.2499344 | 1.50041 | 266351.5 | 324958.7 | 381390.3 | 1591101000.6 | 997463899.6 | 169000 | 57.5 | 4.26547 | 0.9486842 | 0.7486842 | 1219.2 | 180.975 | 68.37027 | 857.25 | 1150.83 | 152 | 1829 | 185288 | 0 | 185318.4 | 185288 | 443 | 443 | 477 | 423 | 0.0061 | 0.006135923 | 0.0606 | 0.008181231 | 152.4 | 71.25574 | 2 | 142.5115 |  | 482.9556 | 4 | 1931.822 | 682764.2 | 8.265488e-09 | 1248775781.6 | 136.7405 |  | 0.0033 | 30000 | 200000 | 28.575 | 79.375 | 130.175 | 180.975 | 304.8 | 457.2 | 609.6 | 762 | 914.4 | 1038.225 | 1089.025 | 1139.825 | 1190.625 | [27 empty] | 570.0459 | 395.8652 | 395.8652 | 570.0459 | 142.5115 | 142.5115 | 142.5115 | 142.5115 | 142.5115 | 570.0459 | 395.8652 | 395.8652 | 570.0459 | [27 empty] | -271911.9 | -109608.7 | -12544.82 | 121707.5 | 63132.58 | 63132.58 | 63132.58 | 63132.58 | 63132.58 | 271911.9 | 188827.7 | 188827.7 | 271911.9 | [27 empty] | 157987612.3 | 58117279.0 | 6014299.7 | -52166862.9 | -19242811.9 | -9621406.0 | 0 | 9621406.0 | 19242811.9 | 116548238.6 | 90528724.4 | 100121172.0 | 157987612.3 | [27 empty] | 66
97 | Hube et al. (2017) | WSL1 | 3 | 0.07547578 |  |  | 0.005 | 1.09375 | 16 | 0.03086505 | 0.04179931 | 0.03031142 | 0.1671972 | 0 | R | 0 | 0.4057481 | 2.286348 | 1.788975 | 2.093023 | 0.9154441 | 1.169957 | 349000 | 408314.9 | 319490 | 1012889.1 | 0.25 | 1.5 | 0 | 176337.7 | 143152.3 | 621567298.7 | 1150988713.0 | 0 | 28.9 | 2.921753 | 1 | 0.8 | 1600 | 150 | 91.1654 | 1300 | 1508.835 | 100 | 1750 | 160000 | 0 | 160000 | 160000 | 604 | 604 | 673 | 280 | 0.002 | 0.002 | 0.008 | 0.005654867 | 100 | 19.63495 | 1 | 19.63495 |  | 201.0619 | 6 | 1206.372 | 730465.2 | 1.280569e-09 | 1278314092.7 | 182.3308 |  | 0.0033 | 30000 | 200000 | 20 | 85 | 150 | 200 | 300 | 400 | 500 | 600 | 700 | 800 | 900 | 1000 | 1100 | 1200 | 1300 | 1400 | 1450 | 1515 | 1580 | [21 empty] | 402.1239 | 402.1239 | 402.1239 | 19.63495 | 19.63495 | 19.63495 | 19.63495 | 19.63495 | 19.63495 | 19.63495 | 19.63495 | 19.63495 | 19.63495 | 19.63495 | 19.63495 | 19.63495 | 402.1239 | 402.1239 | 402.1239 | [21 empty] | -236289.6 | -141675.3 | -47060.9 | 1255.829 | 8363.279 | 11859.51 | 11859.51 | 11859.51 | 11859.51 | 11859.51 | 11859.51 | 11859.51 | 11859.51 | 11859.51 | 11859.51 | 11859.51 | 270629.4 | 270629.4 | 270629.4 | [21 empty] | 184305914.6 | 101297815.3 | 30589583.8 | -753497.6 | -4181639.4 | -4743804.9 | -3557853.7 | -2371902.5 | -1185951.2 | 0 | 1185951.2 | 2371902.5 | 3557853.7 | 4743804.9 | 5929756.1 | 7115707.4 | 175909082.4 | 193499990.6 | 211090898.9 | [21 empty] | 67
98 | Hube et al. (2017) | WSL2 | 4 | 0.05038927 |  |  | 0.0075 | 1.09375 | 16 | 0.03086505 | 0.04179931 | 0.03031142 | 0.06269896 | 0 | R | 0 | 0.2708863 | 0.9022886 | 0.7207195 | 1.263006 | 1.399781 | 1.752424 | 233000 | 408314.9 | 326149 | 591934 | 0.25 | 1.5 | 0 | 180013 | 146136 | 635200038.9 | 400684448.6 | 0 | 28.9 | 2.921753 | 1 | 0.8 | 1600 | 150 | 59.71733 | 1300 | 1540.283 | 100 | 1750 | 160000 | 0 | 160000 | 160000 | 604 | 604 | 673 | 280 | 0.002 | 0.002 | 0.003 | 0.005654867 | 100 | 19.63495 | 1 | 19.63495 |  | 201.0619 | 2 | 402.1239 | 294280.5 | 1.97906e-09 | 514990897.7 | 119.4347 |  | 0.0033 | 30000 | 200000 | 20 | 150 | 200 | 300 | 400 | 500 | 600 | 700 | 800 | 900 | 1000 | 1100 | 1200 | 1300 | 1400 | 1450 | 1580 | [23 empty] | 201.0619 | 201.0619 | 19.63495 | 19.63495 | 19.63495 | 19.63495 | 19.63495 | 19.63495 | 19.63495 | 19.63495 | 19.63495 | 19.63495 | 19.63495 | 19.63495 | 19.63495 | 201.0619 | 201.0619 | [23 empty] | -110479.4 | 33960.4 | 8741.617 | 11859.51 | 11859.51 | 11859.51 | 11859.51 | 11859.51 | 11859.51 | 11859.51 | 11859.51 | 11859.51 | 11859.51 | 11859.51 | 11859.51 | 135314.7 | 135314.7 | [23 empty] | 86173909.3 | -22074258.1 | -5244970.0 | -5929756.1 | -4743804.9 | -3557853.7 | -2371902.5 | -1185951.2 | 0 | 1185951.2 | 2371902.5 | 3557853.7 | 4743804.9 | 5929756.1 | 7115707.4 | 87954541.2 | 105545449.4 | [23 empty] | 68
99 | Hube et al. (2017) | WSL3 | 3 | 0.1018599 |  |  | 0.0075 | 1.09375 | 16 | 0.04012457 | 0.0540692 | 0.03940484 | 0.1663668 | 0 | R | 0 | 0.5475856 | 2.075511 | 1.61277 | 1.592399 | 0.7672324 | 0.9873692 | 471000 | 465050.9 | 361366.5 | 1007532.9 | 0.25 | 1.5 | 0 | 175805.2 | 185561.3 | 619592184.8 | 1143590459.7 | 0 | 28.9 | 2.921753 | 1 | 0.8 | 1600 | 150 | 95.7216 | 1300 | 1504.278 | 100 | 1750 | 160000 | 0 | 160000 | 160000 | 601 | 601 | 673 | 280 | 0.0026 | 0.0026 | 0.008 | 0.005654867 | 150 | 38.48451 | 1 | 38.48451 |  | 201.0619 | 6 | 1206.372 | 750019.9 | 0 | 1312534900.2 | 191.4432 |  | 0.0033 | 30000 | 200000 | 20 | 85 | 150 | 200 | 350 | 500 | 650 | 800 | 950 | 1100 | 1250 | 1400 | 1450 | 1515 | 1580 | [25 empty] | 402.1239 | 402.1239 | 402.1239 | 38.48451 | 38.48451 | 38.48451 | 38.48451 | 38.48451 | 38.48451 | 38.48451 | 38.48451 | 38.48451 | 402.1239 | 402.1239 | 402.1239 | [25 empty] | -237675.3 | -147564.5 | -57453.59 | 1135.275 | 21036.56 | 23129.19 | 23129.19 | 23129.19 | 23129.19 | 23129.19 | 23129.19 | 23129.19 | 270629.4 | 270629.4 | 270629.4 | [25 empty] | 185386754.6 | 105508587.8 | 37344833.8 | -681164.8 | -9466453.4 | -6938757.2 | -3469378.6 | 0 | 3469378.6 | 6938757.2 | 10408135.7 | 13877514.3 | 175909082.4 | 193499990.6 | 211090898.9 | [25 empty] | 69
100 | Hube et al. (2017) | WSL4 | 3 | 0.08715398 |  |  | 0.0035 | 1.09375 | 16 | 0.02160554 | 0.03061592 | 0.02121799 | 0.1749481 | 0 | R | 0 | 0.4685286 | 2.531813 | 2.00711 | 1.776032 | 0.7014865 | 0.8848707 | 403000 | 356602.9 | 282699.1 | 1017106.9 | 0.25 | 1.5 | 0 | 176757 | 105942.1 | 623122596.2 | 1156814445.4 | 0 | 28.9 | 2.921753 | 1 | 0.8 | 1600 | 150 | 87.57763 | 1300 | 1512.422 | 100 | 1750 | 160000 | 0 | 160000 | 160000 | 632 | 632 | 673 | 280 | 0.0014 | 0.0014 | 0.008 | 0.005654867 | 100 | 13.85442 | 1 | 13.85442 |  | 201.0619 | 6 | 1206.372 | 715741 | 5.820766e-10 | 1252546817.7 | 175.1553 |  | 0.0033 | 30000 | 200000 | 20 | 85 | 150 | 200 | 300 | 400 | 500 | 600 | 700 | 800 | 900 | 1000 | 1100 | 1200 | 1300 | 1400 | 1450 | 1515 | 1580 | [21 empty] | 402.1239 | 402.1239 | 402.1239 | 13.85442 | 13.85442 | 13.85442 | 13.85442 | 13.85442 | 13.85442 | 13.85442 | 13.85442 | 13.85442 | 13.85442 | 13.85442 | 13.85442 | 13.85442 | 402.1239 | 402.1239 | 402.1239 | [21 empty] | -235097 | -136606.6 | -38116.19 | 1297.011 | 6517.476 | 8755.996 | 8755.996 | 8755.996 | 8755.996 | 8755.996 | 8755.996 | 8755.996 | 8755.996 | 8755.996 | 8755.996 | 8755.996 | 270629.4 | 270629.4 | 270629.4 | [21 empty] | 183375665.0 | 97673717.8 | 24775523.6 | -778206.4 | -3258737.9 | -3502398.3 | -2626798.7 | -1751199.1 | -875599.6 | 0 | 875599.6 | 1751199.1 | 2626798.7 | 3502398.3 | 4377997.9 | 5253597.4 | 175909082.4 | 193499990.6 | 211090898.9 | [21 empty] | 70
101 | Hube et al. (2017) | WSL5 | 3 | 0.07720588 |  |  | 0.008 | 1.09375 | 16 | 0.03086505 | 0.03086505 | 0.03031142 | 0.1234602 | 0 | R | 0 | 0.4150489 | 2.537574 | 2.022331 | 2.026608 | 0.7986397 | 1.002115 | 357000 | 357754.9 | 285114.4 | 1016221.3 | 0.25 | 1.5 | 0 | 176668.9 | 108445.5 | 622796029.2 | 1155591212.0 | 0 | 28.9 | 2.921753 | 1 | 0.8 | 1600 | 150 | 88.33096 | 1300 | 1511.669 | 100 | 1750 | 160000 | 0 | 160000 | 160000 | 446 | 446 | 673 | 280 | 0.002 | 0.002 | 0.008 | 0.005654867 | 250 | 50.26548 | 1 | 50.26548 |  | 201.0619 | 6 | 1206.372 | 723498.9 | 4.656613e-10 | 1266123083.4 | 176.6619 |  | 0.0033 | 30000 | 200000 | 20 | 85 | 150 | 175 | 425 | 675 | 925 | 1175 | 1425 | 1450 | 1515 | 1580 | [28 empty] | 402.1239 | 402.1239 | 402.1239 | 50.26548 | 50.26548 | 50.26548 | 50.26548 | 50.26548 | 50.26548 | 402.1239 | 402.1239 | 402.1239 | [28 empty] | -235355.5 | -137705 | -40054.58 | -312.0905 | 22418.41 | 22418.41 | 22418.41 | 22418.41 | 22418.41 | 270629.4 | 270629.4 | 270629.4 | [28 empty] | 183577258.0 | 98459090.4 | 26035479.7 | 195056.5 | -8406901.9 | -2802300.6 | 2802300.6 | 8406901.9 | 14011503.2 | 175909082.4 | 193499990.6 | 211090898.9 | [28 empty] | 71
102 | Hube et al. (2017) | WSL6 | 3 | 0.0899654 |  |  | 0.01 | 1.09375 | 16 | 0.02160554 | 0.02160554 | 0.02121799 | 0.1234602 | 0 | R | 0 | 0.4836425 | 2.800197 | 2.244354 | 1.699121 | 0.6067861 | 0.7570646 | 416000 | 314938.9 | 252423 | 1019357.9 | 0.25 | 1.5 | 0 | 176980.7 | 75442.28 | 623952668.0 | 1159923674.2 | 0 | 28.9 | 2.921753 | 1 | 0.8 | 1600 | 150 | 85.66282 | 1300 | 1514.337 | 100 | 1750 | 160000 | 0 | 160000 | 160000 | 446 | 446 | 673 | 280 | 0.0014 | 0.0014 | 0.008 | 0.005654867 | 360 | 50.26548 | 1 | 50.26548 |  | 201.0619 | 6 | 1206.372 | 706834.3 | 1.920853e-09 | 1236960016.7 | 171.3256 |  | 0.0033 | 30000 | 200000 | 20 | 85 | 150 | 260 | 620 | 980 | 1340 | 1450 | 1515 | 1580 | [30 empty] | 402.1239 | 402.1239 | 402.1239 | 50.26548 | 50.26548 | 50.26548 | 50.26548 | 402.1239 | 402.1239 | 402.1239 | [30 empty] | -234419.6 | -133727.7 | -33035.7 | 17170.76 | 22418.41 | 22418.41 | 22418.41 | 270629.4 | 270629.4 | 270629.4 | [30 empty] | 182847293.5 | 95615270.7 | 21473202.0 | -9272210.1 | -4035312.9 | 4035312.9 | 12105938.8 | 175909082.4 | 193499990.6 | 211090898.9 | [30 empty] | 72
103 | Hube et al. (2017) | WSL7 | 3 | 0.08243436 |  |  | 0.006 | 1.09375 | 18.82353 | 0.03858131 | 0.05224913 | 0.03788927 | 0.1253979 | 0 | R | 0 | 0.4431566 | 1.793623 | 1.398285 | 1.576557 | 0.8789788 | 1.127494 | 324000 | 365307.9 | 284789.1 | 945240.3 | 0.25 | 1.5 | 0 | 141351.4 | 143437.8 | 498297102.7 | 1155873450.0 | 0 | 28.9 | 2.921753 | 1 | 0.8 | 1600 | 150 | 88.15714 | 1300 | 1511.843 | 80 | 1750 | 136000 | 0 | 128000 | 136000 | 604 | 604 | 673 | 280 | 0.0025 | 0.0025 | 0.006 | 0.007068583 | 100 | 19.63495 | 1 | 19.63495 |  | 201.0619 | 6 | 1206.372 | 510804.5 | 1.688022e-09 | 893907844.7 | 176.3143 |  | 0.0033 | 30000 | 200000 | 20 | 150 | 200 | 300 | 400 | 500 | 600 | 700 | 800 | 900 | 1000 | 1100 | 1200 | 1300 | 1400 | 1450 | 1580 | [23 empty] | 402.1239 | 402.1239 | 19.63495 | 19.63495 | 19.63495 | 19.63495 | 19.63495 | 19.63495 | 19.63495 | 19.63495 | 19.63495 | 19.63495 | 19.63495 | 19.63495 | 19.63495 | 402.1239 | 402.1239 | [23 empty] | -235296.2 | -39610.28 | 1740.896 | 9090.879 | 11859.51 | 11859.51 | 11859.51 | 11859.51 | 11859.51 | 11859.51 | 11859.51 | 11859.51 | 11859.51 | 11859.51 | 11859.51 | 270629.4 | 270629.4 | [23 empty] | 183531050.0 | 25746679.6 | -1044537.5 | -4545439.3 | -4743804.9 | -3557853.7 | -2371902.5 | -1185951.2 | 0 | 1185951.2 | 2371902.5 | 3557853.7 | 4743804.9 | 5929756.1 | 7115707.4 | 175909082.4 | 211090898.9 | [23 empty] | 73
104 | Hube et al. (2017) | WSL8 | 3 | 0.07429269 |  |  | 0.012 | 1.09375 | 18.82353 | 0.02623529 | 0.03717647 | 0.02576471 | 0.1312111 | 0 | R | 0 | 0.399388 | 2.000526 | 1.602845 | 1.699187 | 0.84937 | 1.060107 | 292000 | 309551.1 | 248016 | 950494.7 | 0.25 | 1.5 | 0 | 141787.7 | 106228.4 | 499915343.5 | 1163450326.7 | 0 | 28.9 | 2.921753 | 1 | 0.8 | 1600 | 150 | 83.49094 | 1300 | 1516.509 | 80 | 1750 | 136000 | 0 | 128000 | 136000 | 632 | 632 | 673 | 280 | 0.0017 | 0.0017 | 0.006 | 0.007068583 | 100 | 13.85442 | 1 | 13.85442 |  | 201.0619 | 6 | 1206.372 | 496162.6 | 1.280569e-09 | 868284527.8 | 166.9819 |  | 0.0033 | 30000 | 200000 | 20 | 150 | 200 | 300 | 400 | 500 | 600 | 700 | 800 | 900 | 1000 | 1100 | 1200 | 1300 | 1400 | 1450 | 1580 | [23 empty] | 402.1239 | 402.1239 | 13.85442 | 13.85442 | 13.85442 | 13.85442 | 13.85442 | 13.85442 | 13.85442 | 13.85442 | 13.85442 | 13.85442 | 13.85442 | 13.85442 | 13.85442 | 402.1239 | 402.1239 | [23 empty] | -233613.7 | -26991.06 | 1808.071 | 7284.067 | 8755.996 | 8755.996 | 8755.996 | 8755.996 | 8755.996 | 8755.996 | 8755.996 | 8755.996 | 8755.996 | 8755.996 | 8755.996 | 270629.4 | 270629.4 | [23 empty] | 182218651.8 | 17544191.3 | -1084842.7 | -3642033.3 | -3502398.3 | -2626798.7 | -1751199.1 | -875599.6 | 0 | 875599.6 | 1751199.1 | 2626798.7 | 3502398.3 | 4377997.9 | 5253597.4 | 175909082.4 | 211090898.9 | [23 empty] | 74
105 | Hube et al. (2017) | WSL9 | 3 | 0.08548748 |  |  | 0.015 | 1.09375 | 18.82353 | 0.03858131 | 0.03858131 | 0.03788927 | 0.09259516 | 0 | R | 0 | 0.4595698 | 2.012051 | 1.600793 | 1.499542 | 0.7452804 | 0.9367497 | 336000 | 314747.9 | 250414.2 | 949362.6 | 0.25 | 1.5 | 0 | 141693.7 | 108720.6 | 499566702.6 | 1161817931.1 | 0 | 28.9 | 2.921753 | 1 | 0.8 | 1600 | 150 | 84.49624 | 1300 | 1515.504 | 80 | 1750 | 136000 | 0 | 128000 | 136000 | 446 | 446 | 673 | 280 | 0.0025 | 0.0025 | 0.006 | 0.007068583 | 250 | 50.26548 | 1 | 50.26548 |  | 201.0619 | 6 | 1206.372 | 503846.2 | 9.895302e-10 | 881730905.6 | 168.9925 |  | 0.0033 | 30000 | 200000 | 20 | 150 | 175 | 425 | 675 | 925 | 1175 | 1425 | 1450 | 1580 | [30 empty] | 402.1239 | 402.1239 | 50.26548 | 50.26548 | 50.26548 | 50.26548 | 50.26548 | 50.26548 | 402.1239 | 402.1239 | [30 empty] | -233991.9 | -29827.59 | 1179.346 | 22418.41 | 22418.41 | 22418.41 | 22418.41 | 22418.41 | 270629.4 | 270629.4 | [30 empty] | 182513651.1 | 19387936.5 | -737090.9 | -8406901.9 | -2802300.6 | 2802300.6 | 8406901.9 | 14011503.2 | 175909082.4 | 211090898.9 | [30 empty] | 75
121 | Liu et al. (2009) | M05C | 2 | 0.1055015 | 0.00984252 | 0.015 | 0.01496063 | 2.5 | 13.36842 | 0.1421961 | 0.1837595 | 0.5404902 | 0.2257046 | 0.07515183 | B | 0.3848485 | 0.7147679 | 1.262091 | 0.8415537 | 0.767631 | 0.6082218 | 0.9121593 | 811800 | 740490.9 | 493754.4 | 654103.8 | 0.17 | 2.2 | 578269 | 64117.57 | 429636.9 | 614491618.4 | 1046932003.5 | 578269 | 45.9 | 3.76831 | 0.9792105 | 0.7792105 | 1016 | 254 | 180.7609 | 508 | 835.2391 | 76 | 2540 | 38608 | 129032 | 77216 | 167640 | 458.4 | 444 | 447 | 458 | 0.0147 | 0.01840777 | 0.0555 | 0.01472622 | 101.6 | 71.25574 | 2 | 142.5115 |  | 894.6554 | 4 | 3578.622 | 623162.9 | 4.074536e-09 | 1582833675.8 | 361.5218 |  | 0.0033 | 30000 | 200000 | 25.4 | 127 | 228.6 | 317.5 | 444.5 | 571.5 | 698.5 | 787.4 | 889 | 990.6 | [30 empty] | 1401.363 | 775.8958 | 1401.363 | 395.8652 | 395.8652 | 395.8652 | 395.8652 | 1401.363 | 775.8958 | 1401.363 | [30 empty] | -626409.2 | -332197.3 | -340060.6 | -31814.47 | 59968.16 | 151750.8 | 175764.2 | 626409.2 | 346825.4 | 626409.2 | [30 empty] | 302305081.7 | 126567168.2 | 95012925.8 | 6060656.5 | -3807978.2 | 9636175.1 | 33483071.9 | 175018731.5 | 132140490.7 | 302305081.7 | [30 empty] | 76
123 | Liu et al. (2009) | M10C | 2 | 0.07899146 | 0.009055118 | 0.017007874 | 0.01692913 | 2.5 | 13.36842 | 0.1238032 | 0.1777035 | 0.4408511 | 0.2182663 | 0.0611608 | B | 0.3848485 | 0.5932253 | 1.088216 | 0.7353543 | 0.8593628 | 0.7896986 | 1.168638 | 746856 | 872804.2 | 589791.2 | 722409.9 | 0.17 | 2.2 | 578269 | 71793.06 | 517998.1 | 746427323.4 | 1088493927.8 | 578269 | 56.4 | 4.220395 | 0.9515789 | 0.7515789 | 1016 | 254 | 168.5294 | 508 | 847.4706 | 76 | 2540 | 38608 | 129032 | 77216 | 167640 | 544.7 | 475 | 448 | 544.3 | 0.0147 | 0.01840777 | 0.0555 | 0.01472622 | 101.6 | 71.25574 | 2 | 142.5115 |  | 894.6554 | 4 | 3578.622 | 641820.3 | 1.164153e-09 | 1630223461.2 | 337.0587 |  | 0.0033 | 30000 | 200000 | 25.4 | 127 | 228.6 | 317.5 | 444.5 | 571.5 | 698.5 | 787.4 | 889 | 990.6 | [30 empty] | 1401.363 | 775.8958 | 1401.363 | 395.8652 | 395.8652 | 395.8652 | 395.8652 | 1401.363 | 775.8958 | 1401.363 | [30 empty] | -627810.6 | -319140.9 | -297614 | -15160.93 | 83283.11 | 181727.2 | 188036 | 627810.6 | 347601.3 | 627810.6 | [30 empty] | 302981379.4 | 121592690.2 | 83153364.2 | 2888157.8 | -5288477.6 | 11539674.4 | 35820853.9 | 175410272.3 | 132436107.0 | 302981379.4 | [30 empty] | 77
125 | Liu et al. (2009) | M15C | 1 | 0.06088659 | 0.007874016 | 0.030984252 | 0.03110236 | 2.5 | 13.36842 | 0.08827341 | 0.1156145 | 0.2904744 | 0.2249456 | 0.04306453 | B | 0.3848485 | 0.5449265 | 1.102912 | 0.7717954 | 0.7862168 | 0.7128552 | 1.018686 | 817583 | 832860 | 582818.3 | 863850.8 | 0.17 | 2.2 | 578269 | 88024.53 | 494793.8 | 1088791100.4 | 1105389899.9 | 578269 | 80.1 | 5.118557 | 0.94 | 0.74 | 1016 | 254 | 139.905 | 508 | 876.095 | 76 | 2540 | 38608 | 129032 | 77216 | 167640 | 503.3 | 481 | 439 | 503 | 0.0147 | 0.01840777 | 0.053 | 0.01104466 | 101.6 | 71.25574 | 2 | 142.5115 |  | 285.023 | 12 | 3420.275 | 642797.5 | 2.561137e-09 | 1632705657.1 | 279.8101 |  | 0.0033 | 30000 | 200000 | 25.4 | 93.13333 | 160.8667 | 228.6 | 317.5 | 444.5 | 571.5 | 698.5 | 787.4 | 855.1333 | 922.8667 | 990.6 | [28 empty] | 1140.092 | 570.0459 | 570.0459 | 1140.092 | 395.8652 | 395.8652 | 395.8652 | 395.8652 | 1140.092 | 570.0459 | 570.0459 | 1140.092 | [28 empty] | -500500.3 | -250250.2 | -159930.3 | -137713.2 | 35192.78 | 153778.3 | 190411.2 | 190411.2 | 500500.3 | 250250.2 | 250250.2 | 500500.3 | [28 empty] | 241541450.8 | 103820448.2 | 55517138.1 | 38477076.0 | -6704223.9 | -9764922.3 | 12091109.3 | 36273327.9 | 139839787.3 | 86870170.9 | 103820448.2 | 241541450.8 | [28 empty] | 78
127 | Liu et al. (2009) | M20C | 1 | 0.03716434 | 0.007874016 | 0.03 | 0.02992126 | 2.5 | 13.36842 | 0.04922477 | 0.08297783 | 0.1892431 | 0.07654281 | 0.02637209 | B | 0.3848485 | 0.4250404 | 0.9850984 | 0.7147902 | 0.8680889 | 0.8812205 | 1.214467 | 814914 | 989685.9 | 718118.9 | 1231407.2 | 0.17 | 2.2 | 578269 | 116616.1 | 601502.8 | 1852501923.4 | 1275272482.4 | 578269 | 130.8 | 6.703226 | 0.94 | 0.74 | 1016 | 254 | 108.4949 | 508 | 907.5051 | 76 | 2540 | 38608 | 129032 | 77216 | 167640 | 443 | 438 | 446 | 442.7 | 0.0147 | 0.02454369 | 0.0555 | 0.01472622 | 76.2 | 71.25574 | 2 | 142.5115 |  | 894.6554 | 4 | 3578.622 | 707417.8 | 2.793968e-09 | 1796841237.2 | 216.9897 |  | 0.0033 | 30000 | 200000 | 25.4 | 127 | 228.6 | 317.5 | 444.5 | 571.5 | 698.5 | 787.4 | 889 | 990.6 | [30 empty] | 1401.363 | 775.8958 | 1401.363 | 395.8652 | 395.8652 | 395.8652 | 395.8652 | 1401.363 | 775.8958 | 1401.363 | [30 empty] | -625007.8 | -212373.9 | 49487.69 | 121021.5 | 173389 | 173389 | 173389 | 625007.8 | 346049.5 | 625007.8 | [30 empty] | 301628784.0 | 80914458.7 | -13826860.3 | -23054591.9 | -11010199.3 | 11010199.3 | 33030597.9 | 174627190.7 | 131844874.4 | 301628784.0 | [30 empty] | 79
132 | Ghorbani-Renani et al. (2009) | B2C | 1 | 0.03771752 | 0.003508772 | 0.011403509 | 0.02192982 | 2.080292 | 6.52381 | 0.06797872 | 0.06414894 | 0.3408511 | 0.252766 | 0 | R | 0 | 0.2585783 | 0.5114074 | 0.3944489 | 0.9281313 | 1.814857 | 2.352983 | 81602 | 192008.1 | 148096 | 154483.9 | 0.17 | 2.080292 | 0 | 42454.32 | 105641.6 | 112233448.3 | 63878215.6 | 0 | 47 | 3.817714 | 0.9763158 | 0.7763158 | 548 | 59 | 24.98218 | 430 | 523.0178 | 84 | 1140 | 46032 | 0 | 46032 | 46032 | 450 | 450 | 450 | 400 | 0.0071 | 0.006679391 | 0.0356 | 0.01025826 | 127 | 71.25574 | 1 | 71.25574 |  | 71.25574 | 4 | 285.023 | 75737.37 | 7.275958e-10 | 86340599.4 | 49.96436 |  | 0.0033 | 30000 | 200000 | 24 | 59 | 147 | 274 | 401 | 489 | 524 | [33 empty] | 142.5115 | 142.5115 | 71.25574 | 71.25574 | 71.25574 | 142.5115 | 142.5115 | [33 empty] | -48877.74 | 17009.53 | 32065.08 | 32065.08 | 32065.08 | 64130.17 | 64130.17 | [33 empty] | 12219434.2 | -3657048.5 | -4072265.5 | 0 | 4072265.5 | 13787985.5 | 16032541.3 | [33 empty] | 81
133 | Hirosawa (1975) | Endo_1-3 | 2 | 0.07609579 | 0.002666667 | 0.007306667 | 0.007466667 | 0.8333333 | 28.125 | 0.03835692 | 0.03356231 | 0.1117488 | 0.05422582 | 0.05333817 | B | 0.2358491 | 0.3880139 | 1.172683 | 1.226351 | 0.9040973 | 0.7709649 | 0.7372258 | 524300 | 386527.5 | 404216.9 | 751521.6 | 0.25 | 1.5 | 367500 | 205714.7 | 198502.2 | 1033197324.7 | 375905768.1 | 367500 | 26 | 2.756671 | 1 | 0.8 | 2250 | 250 | 138.0821 | 1750 | 2111.918 | 80 | 1875 | 140000 | 125000 | 180000 | 265000 | 623.3 | 623.3 | 358.7 | 623.3 | 0.0016 | 0.0014 | 0.0081 |  | 150 | 28.27433 | 1 | 28.27433 | 224 | 132.7323 | 4 | 530.9292 | 474018.2 | 9.313226e-10 | 888784194.7 | 276.1641 |  | 0.0033 | 30000 | 200000 | 20 | 230 | 600 | 750 | 900 | 1050 | 1200 | 1350 | 1500 | 1650 | 2020 | 2230 | [28 empty] | 265.4646 | 265.4646 | 28.27433 | 28.27433 | 28.27433 | 28.27433 | 28.27433 | 28.27433 | 28.27433 | 28.27433 | 265.4646 | 265.4646 | [28 empty] | -95222.14 | -29287.88 | 17623.39 | 17623.39 | 17623.39 | 17623.39 | 17623.39 | 17623.39 | 17623.39 | 17623.39 | 95222.14 | 95222.14 | [28 empty] | 105220469.7 | 26212653.3 | -9252281.0 | -6608772.1 | -3965263.3 | -1321754.4 | 1321754.4 | 3965263.3 | 6608772.1 | 9252281.0 | 85223819.4 | 105220469.7 | [28 empty] | 82
134 | Hirosawa (1975) | Endo_1-5 | 3 | 0.1417231 | 0.004571429 | 0.008228571 | 0.008 | 0.4 | 45 | 0.1893873 | 0.1821954 | 0.1117488 | 0.2440162 | 0.06651584 | B | 0.2941176 | 0.7226487 | 1.89598 | 1.863316 | 1.609434 | 0.8488667 | 0.8637473 | 783020 | 676331.4 | 664679.6 | 1018284.1 | 0.25 | 1.5 | 367500 | 121364.8 | 543314.9 | 585592873.5 | 305405689.6 | 367500 | 26 | 2.756671 | 1 | 0.8 | 2250 | 250 | 323.1758 | 1750 | 1926.824 | 50 | 875 | 87500 | 125000 | 112500 | 212500 | 623.3 | 623.3 | 358.7 | 356.7 | 0.0079 | 0.0076 | 0.0081 |  | 50 | 28.27433 | 1 | 28.27433 | 691.25 | 132.7323 | 4 | 530.9292 | 1260219.2 | -2.561137e-09 | 1102691833.8 | 646.3515 |  | 0.0033 | 30000 | 200000 | 20 | 230 | 725 | 775 | 825 | 875 | 925 | 975 | 1025 | 1075 | 1125 | 1175 | 1225 | 1275 | 1325 | 1375 | 1425 | 1475 | 1525 | 2020 | 2230 | [19 empty] | 265.4646 | 265.4646 | 63.61725 | 63.61725 | 63.61725 | 63.61725 | 63.61725 | 63.61725 | 63.61725 | 63.61725 | 63.61725 | 63.61725 | 63.61725 | 63.61725 | 63.61725 | 63.61725 | 63.61725 | 63.61725 | 63.61725 | 265.4646 | 265.4646 | [19 empty] | -95222.14 | -95222.14 | 5109.051 | 8357.081 | 11605.11 | 14853.14 | 18101.17 | 21349.2 | 24597.23 | 27845.26 | 31093.29 | 34341.32 | 37589.35 | 39652.63 | 39652.63 | 39652.63 | 39652.63 | 39652.63 | 39652.63 | 95222.14 | 95222.14 | [19 empty] | 105220469.7 | 85223819.4 | -2043620.3 | -2924978.3 | -3481533.3 | -3713285.3 | -3620234.3 | -3202380.2 | -2459723.2 | -1392263.1 | 0 | 1717066.1 | 3758935.2 | 5947894.9 | 7930526.5 | 9913158.2 | 11895789.8 | 13878421.4 | 15861053.1 | 85223819.4 | 105220469.7 | [19 empty] | 83
135 | Hirosawa (1975) | Hirosawa_1-1 | 3 | 0.06515957 | 0.001428571 | 0.003714286 | 0.001428571 | 1.166667 | 20 | 0.0286766 | 0.02618298 | 0.2229094 | 0.00767725 | 0 | B | 0.3125 | 0.3158728 | 1.668726 | 1.326885 | 0.8906369 | 0.5337228 | 0.6712237 | 49000 | 32889.96 | 26152.42 | 92408.39 | 0.25 | 1.5 | 0 | 17782.62 | 8369.798 | 36540136.0 | 28145739.0 | 0 | 23.5 | 2.607576 | 1 | 0.8 | 600 | 100 | 31.7002 | 400 | 568.2998 | 30 | 700 | 12000 | 20000 | 18000 | 32000 | 293 | 293 | 208.7 | 294 | 0.0023 | 0.0021 | 0.0251 | 0.0006157522 | 50 | 3.141593 | 1 | 3.141593 | 27.6 | 12.56637 | 20 | 251.3274 | 43641.21 | 2.473826e-10 | 30548845.6 | 63.4004 |  | 0.0033 | 30000 | 200000 | 7.4 | 21.6 | 35.8 | 50 | 64.2 | 78.4 | 92.6 | 125 | 175 | 225 | 275 | 325 | 375 | 425 | 475 | 507.4 | 521.6 | 535.8 | 550 | 564.2 | 578.4 | 592.6 | [18 empty] | 75.4 | 25.1 | 25.1 | 25.1 | 25.1 | 25.1 | 50.3 | 3.14 | 3.14 | 3.14 | 3.14 | 3.14 | 3.14 | 3.14 | 3.14 | 50.3 | 25.1 | 25.1 | 25.1 | 25.1 | 25.1 | 75.4 | [18 empty] | -15735.98 | -5238.37 | -5238.37 | -3501.413 | 208.9298 | 3919.273 | 10497.61 | 920.02 | 920.02 | 920.02 | 920.02 | 920.02 | 920.02 | 920.02 | 920.02 | 10497.61 | 5238.37 | 5238.37 | 5238.37 | 5238.37 | 5238.37 | 15735.98 | [18 empty] | 4604347.748 | 1458362.208 | 1383977.354 | 875353.2 | -49265.65 | -868510.8 | -2177204.314 | -161003.5 | -115002.5 | -69001.5 | -23000.5 | 23000.5 | 69001.5 | 115002.5 | 161003.5 | 2177204.314 | 1160822.792 | 1235207.646 | 1309592.5 | 1383977.354 | 1458362.208 | 4604347.748 | [18 empty] | 84
136 | Hirosawa (1975) | Hirosawa_1-2 | 3 | 0.07627998 | 0.001428571 | 0.005714286 | 0.001428571 | 1.166667 | 20 | 0.02486716 | 0.0227048 | 0.1932978 | 0.006657394 | 0.03616236 | B | 0.3125 | 0.3970957 | 1.906673 | 1.571092 | 0.8194223 | 0.4297656 | 0.5215623 | 66150 | 34501.35 | 28428.99 | 98490.58 | 0.25 | 1.5 | 31360 | 20165.19 | 8263.803 | 41552660.1 | 27390747.5 | 31360 | 27.1 | 2.820218 | 1 | 0.8 | 600 | 100 | 38.89717 | 400 | 561.1028 | 30 | 700 | 12000 | 20000 | 18000 | 32000 | 293 | 293 | 208.7 | 294 | 0.0023 | 0.0021 | 0.0251 | 0.0006157522 | 50 | 3.141593 | 1 | 3.141593 | 27.6 | 12.56637 | 20 | 251.3274 | 54204.79 | 3.601599e-10 | 37943350.4 | 77.79434 |  | 0.0033 | 30000 | 200000 | 7.4 | 21.6 | 35.8 | 50 | 64.2 | 78.4 | 92.6 | 125 | 175 | 225 | 275 | 325 | 375 | 425 | 475 | 507.4 | 521.6 | 535.8 | 550 | 564.2 | 578.4 | 592.6 | [18 empty] | 75.4 | 25.1 | 25.1 | 25.1 | 25.1 | 25.1 | 50.3 | 3.14 | 3.14 | 3.14 | 3.14 | 3.14 | 3.14 | 3.14 | 3.14 | 50.3 | 25.1 | 25.1 | 25.1 | 25.1 | 25.1 | 75.4 | [18 empty] | -15735.98 | -5238.37 | -5238.37 | -5238.37 | -2894.861 | 128.9731 | 6318.176 | 920.02 | 920.02 | 920.02 | 920.02 | 920.02 | 920.02 | 920.02 | 920.02 | 10497.61 | 5238.37 | 5238.37 | 5238.37 | 5238.37 | 5238.37 | 15735.98 | [18 empty] | 4604347.748 | 1458362.208 | 1383977.354 | 1309592.5 | 682608.3 | -28580.44 | -1310389.7 | -161003.5 | -115002.5 | -69001.5 | -23000.5 | 23000.5 | 69001.5 | 115002.5 | 161003.5 | 2177204.314 | 1160822.792 | 1235207.646 | 1309592.5 | 1383977.354 | 1458362.208 | 4604347.748 | [18 empty] | 85
137 | Hirosawa (1975) | Hirosawa_1-3 | 3 | 0.08823188 | 0.002857143 | 0.004428571 | 0.002857143 | 1.166667 | 20 | 0.02505204 | 0.02287361 | 0.1947349 | 0.006706892 | 0.07286245 | B | 0.3125 | 0.4576165 | 2.195878 | 1.851348 | 0.8388899 | 0.3820293 | 0.4531237 | 75950 | 34414.74 | 29015.13 | 95245.91 | 0.25 | 1.5 | 62720 | 20907.22 | 8107.91 | 40391794.5 | 26280345.2 | 62720 | 26.9 | 2.808752 | 1 | 0.8 | 600 | 100 | 49.4821 | 400 | 550.5179 | 30 | 700 | 12000 | 20000 | 18000 | 32000 | 293 | 293 | 208.7 | 294 | 0.0023 | 0.0021 | 0.0251 | 0.0006157522 | 50 | 3.141593 | 1 | 3.141593 | 27.6 | 12.56637 | 20 | 251.3274 | 63713.68 | 8.221832e-10 | 44599579.3 | 98.9642 |  | 0.0033 | 30000 | 200000 | 7.4 | 21.6 | 35.8 | 50 | 64.2 | 78.4 | 92.6 | 125 | 175 | 225 | 275 | 325 | 375 | 425 | 475 | 507.4 | 521.6 | 535.8 | 550 | 564.2 | 578.4 | 592.6 | [18 empty] | 75.4 | 25.1 | 25.1 | 25.1 | 25.1 | 25.1 | 50.3 | 3.14 | 3.14 | 3.14 | 3.14 | 3.14 | 3.14 | 3.14 | 3.14 | 50.3 | 25.1 | 25.1 | 25.1 | 25.1 | 25.1 | 75.4 | [18 empty] | -15735.98 | -5238.37 | -5238.37 | -5238.37 | -5238.37 | -3442.321 | -2134.901 | 545.2132 | 920.02 | 920.02 | 920.02 | 920.02 | 920.02 | 920.02 | 920.02 | 10497.61 | 5238.37 | 5238.37 | 5238.37 | 5238.37 | 5238.37 | 15735.98 | [18 empty] | 4604347.748 | 1458362.208 | 1383977.354 | 1309592.5 | 1235207.646 | 762818.4 | 442778.5 | -95412.31 | -115002.5 | -69001.5 | -23000.5 | 23000.5 | 69001.5 | 115002.5 | 161003.5 | 2177204.314 | 1160822.792 | 1235207.646 | 1309592.5 | 1383977.354 | 1458362.208 | 4604347.748 | [18 empty] | 86
138 | Hirosawa (1975) | Hirosawa_1-4 | 3 | 0.1048638 | 0.001428571 | 0.006142857 | 0.001428571 | 1.166667 | 20 | 0.02622358 | 0.02394163 | 0.2038276 | 0.007020054 | 0.1525292 | B | 0.3125 | 0.5316089 | 2.692714 | 2.323495 | 0.9130234 | 0.3390718 | 0.3929525 | 86240 | 33888.23 | 29241.55 | 83579.24 | 0.25 | 1.5 | 125440 | 21649.03 | 7592.518 | 35891853.7 | 22613612.9 | 125440 | 25.7 | 2.739131 | 1 | 0.8 | 600 | 100 | 84.47661 | 400 | 515.5234 | 30 | 700 | 12000 | 20000 | 18000 | 32000 | 293 | 293.02 | 208.74 | 294 | 0.0023 | 0.0021 | 0.0251 | 0.0006157522 | 50 | 3.141593 | 1 | 3.141593 | 27.6 | 12.56637 | 20 | 251.3274 | 78739.13 | -9.094947e-12 | 55117394.3 | 168.9532 |  | 0.0033 | 30000 | 200000 | 7.4 | 21.6 | 35.8 | 50 | 64.2 | 78.4 | 92.6 | 125 | 175 | 225 | 275 | 325 | 375 | 425 | 475 | 507.4 | 521.6 | 535.8 | 550 | 564.2 | 578.4 | 592.6 | [18 empty] | 75.4 | 25.1 | 25.1 | 25.1 | 25.1 | 25.1 | 50.3 | 3.14 | 3.14 | 3.14 | 3.14 | 3.14 | 3.14 | 3.14 | 3.14 | 50.3 | 25.1 | 25.1 | 25.1 | 25.1 | 25.1 | 75.4 | [18 empty] | -15738.996 | -5239.374 | -5239.374 | -5239.374 | -5239.374 | -5239.374 | -10499.622 | -539.1353 | 74.17062 | 687.4765 | 920.0828 | 920.0828 | 920.0828 | 920.0828 | 920.0828 | 10499.622 | 5239.374 | 5239.374 | 5239.374 | 5239.374 | 5239.374 | 15738.996 | [18 empty] | 4605230.2 | 1458641.7 | 1384242.6 | 1309843.5 | 1235444.4 | 1161045.3 | 2177621.6 | 94348.67 | -9271.328 | -51560.74 | -23002.07 | 23002.07 | 69006.21 | 115010.35 | 161014.49 | 2177621.6 | 1161045.3 | 1235444.4 | 1309843.5 | 1384242.6 | 1458641.7 | 4605230.2 | [18 empty] | 87
139 | Hirosawa (1975) | Hirosawa_2-1 | 3 | 0.05762769 | 0.001428571 | 0.002285714 | 0.001428571 | 1.166667 | 20 | 0.03376774 | 0.03376774 | 0.2881742 | 0.008663567 | 0 | B | 0.3125 | 0.2485351 | 1.900353 | 1.421188 | 1.27256 | 0.6696442 | 0.8954202 | 34300 | 30712.91 | 22968.8 | 81474.98 | 0.25 | 1.5 | 0 | 15539.5 | 7429.296 | 28724343.2 | 28308139.6 | 0 | 18.6 | 2.292882 | 1 | 0.8 | 600 | 100 | 35.22682 | 400 | 564.7732 | 30 | 700 | 12000 | 20000 | 18000 | 32000 | 261.7 | 261.7 | 212.7 | 294 | 0.0024 | 0.0024 | 0.0252 | 0.0006157522 | 50 | 3.141593 | 1 | 3.141593 | 28.8 | 12.56637 | 20 | 251.3274 | 43648.82 | 1.74623e-09 | 30554173.3 | 70.45365 |  | 0.0033 | 30000 | 200000 | 7.4 | 21.6 | 35.8 | 50 | 64.2 | 78.4 | 92.6 | 125 | 175 | 225 | 275 | 325 | 375 | 425 | 475 | 507.4 | 521.6 | 535.8 | 550 | 564.2 | 578.4 | 592.6 | [18 empty] | 75.4 | 25.1 | 25.1 | 25.1 | 25.1 | 25.1 | 50.3 | 3.14 | 3.14 | 3.14 | 3.14 | 3.14 | 3.14 | 3.14 | 3.14 | 50.3 | 25.1 | 25.1 | 25.1 | 25.1 | 25.1 | 75.4 | [18 empty] | -16037.58 | -5338.77 | -5338.77 | -4809.334 | -1470.441 | 1868.452 | 10435.44 | 821.738 | 821.738 | 821.738 | 821.738 | 821.738 | 821.738 | 821.738 | 821.738 | 10698.81 | 5338.77 | 5338.77 | 5338.77 | 5338.77 | 5338.77 | 16037.58 | [18 empty] | 4692595.908 | 1486313.568 | 1410503.034 | 1202333.6 | 346730.1 | -414048.9 | -2164309.4 | -143804.15 | -102717.25 | -61630.35 | -20543.45 | 20543.45 | 61630.35 | 102717.25 | 143804.15 | 2218933.194 | 1183071.432 | 1258881.966 | 1334692.5 | 1410503.034 | 1486313.568 | 4692595.908 | [18 empty] | 88
140 | Hirosawa (1975) | Hirosawa_2-2 | 3 | 0.06174395 | 0.001428571 | 0.002142857 | 0.001428571 | 1.166667 | 20 | 0.03376774 | 0.03376774 | 0.2881742 | 0.008663567 | 0 | B | 0.3125 | 0.2662876 | 1.900353 | 1.421188 | 1.187723 | 0.6250012 | 0.8357255 | 36750 | 30712.91 | 22968.8 | 81474.98 | 0.25 | 1.5 | 0 | 15539.5 | 7429.296 | 28724343.2 | 28308139.6 | 0 | 18.6 | 2.292882 | 1 | 0.8 | 600 | 100 | 35.22682 | 400 | 564.7732 | 30 | 700 | 12000 | 20000 | 18000 | 32000 | 261.7 | 261.7 | 212.7 | 294 | 0.0024 | 0.0024 | 0.0252 | 0.0003078761 | 50 | 3.141593 | 1 | 3.141593 | 28.8 | 12.56637 | 20 | 251.3274 | 43648.82 | 1.74623e-09 | 30554173.3 | 70.45365 |  | 0.0033 | 30000 | 200000 | 7.4 | 21.6 | 35.8 | 50 | 64.2 | 78.4 | 92.6 | 125 | 175 | 225 | 275 | 325 | 375 | 425 | 475 | 507.4 | 521.6 | 535.8 | 550 | 564.2 | 578.4 | 592.6 | [18 empty] | 75.4 | 25.1 | 25.1 | 25.1 | 25.1 | 25.1 | 50.3 | 3.14 | 3.14 | 3.14 | 3.14 | 3.14 | 3.14 | 3.14 | 3.14 | 50.3 | 25.1 | 25.1 | 25.1 | 25.1 | 25.1 | 75.4 | [18 empty] | -16037.58 | -5338.77 | -5338.77 | -4809.334 | -1470.441 | 1868.452 | 10435.44 | 821.738 | 821.738 | 821.738 | 821.738 | 821.738 | 821.738 | 821.738 | 821.738 | 10698.81 | 5338.77 | 5338.77 | 5338.77 | 5338.77 | 5338.77 | 16037.58 | [18 empty] | 4692595.908 | 1486313.568 | 1410503.034 | 1202333.6 | 346730.1 | -414048.9 | -2164309.4 | -143804.15 | -102717.25 | -61630.35 | -20543.45 | 20543.45 | 61630.35 | 102717.25 | 143804.15 | 2218933.194 | 1183071.432 | 1258881.966 | 1334692.5 | 1410503.034 | 1486313.568 | 4692595.908 | [18 empty] | 89
141 | Hirosawa (1975) | Hirosawa_2-3 | 3 | 0.06145485 | 0.001428571 | 0.004285714 | 0.002857143 | 1.166667 | 20 | 0.02253846 | 0.0205786 | 0.1758943 | 0.006033959 | 0.06555184 | B | 0.3125 | 0.3360406 | 2.122341 | 1.801273 | 1.093072 | 0.5150314 | 0.6068334 | 58800 | 35681.8 | 30283.85 | 102550.1 | 0.25 | 1.5 | 62720 | 22129.9 | 8153.943 | 45176821.8 | 26608233.3 | 62720 | 29.9 | 2.976931 | 1 | 0.8 | 600 | 100 | 46.3565 | 400 | 553.6435 | 30 | 700 | 12000 | 20000 | 18000 | 32000 | 293 | 293 | 208.7 | 294 | 0.0023 | 0.0021 | 0.0252 | 0.0003078761 | 50 | 3.141593 | 1 | 3.141593 | 27.6 | 12.56637 | 20 | 251.3274 | 64272.65 | 1.42245e-09 | 44990854.3 | 92.713 |  | 0.0033 | 30000 | 200000 | 7.4 | 21.6 | 35.8 | 50 | 64.2 | 78.4 | 92.6 | 125 | 175 | 225 | 275 | 325 | 375 | 425 | 475 | 507.4 | 521.6 | 535.8 | 550 | 564.2 | 578.4 | 592.6 | [18 empty] | 75.4 | 25.1 | 25.1 | 25.1 | 25.1 | 25.1 | 50.3 | 3.14 | 3.14 | 3.14 | 3.14 | 3.14 | 3.14 | 3.14 | 3.14 | 50.3 | 25.1 | 25.1 | 25.1 | 25.1 | 25.1 | 75.4 | [18 empty] | -15735.98 | -5238.37 | -5238.37 | -5238.37 | -5094.716 | -2557.454 | -40.46328 | 721.7065 | 920.02 | 920.02 | 920.02 | 920.02 | 920.02 | 920.02 | 920.02 | 10497.61 | 5238.37 | 5238.37 | 5238.37 | 5238.37 | 5238.37 | 15735.98 | [18 empty] | 4604347.748 | 1458362.208 | 1383977.354 | 1309592.5 | 1201334.0 | 566731.7 | 8392.085 | -126298.6 | -115002.5 | -69001.5 | -23000.5 | 23000.5 | 69001.5 | 115002.5 | 161003.5 | 2177204.314 | 1160822.792 | 1235207.646 | 1309592.5 | 1383977.354 | 1458362.208 | 4604347.748 | [18 empty] | 90
146 | Hirosawa (1975) | Kokusho_1-1 | 3 | 0.05528607 |  | 0.00744186 | 0.00744186 | 0.5 | 14.33333 | 0 | 0 | 0.116025 | 0 | 0 | F | 0.2238806 | 0.2616614 | 1.740741 | 1.467 | 0.8995476 | 0.5167613 | 0.6131884 | 24892 | 15263.49 | 12863.22 | 60835.54 | 0.25 | 1.5 | 0 | 12863.22 | 0 | 8206492.3 | 4873149.8 | 0 | 22.4 | 2.539721 | 1 | 0.8 | 430 | 30 | 7.931931 | 370 | 422.0681 | 30 | 215 | 11100 | 9000 | 12900 | 20100 | 0 | 0 | 382.2 | 382.2 | 0 | 0 | 0.0068 | [5 empty] | 0 | 1.53938 | 20 | 30.78761 | 22391.54 | -1.000444e-10 | 4814181.0 | 15.86386 |  | 0.0033 | 30000 | 200000 | 10 | 20 | 410 | 420 | [36 empty] | 15.3938 | 15.3938 | 15.3938 | 15.3938 | [36 empty] | -3755.473 | 2648.964 | 5883.512 | 5883.512 | [36 empty] | 769872 | -516548 | 1147284.8 | 1206119.9 | [36 empty] | 91
147 | Hirosawa (1975) | Kokusho_1-2 | 3 | 0.04592662 | 0.009302326 |  | 0.01395349 | 0.5 | 14.33333 | 0.061425 | 0.06995625 | 0.116025 | 0.01167363 | 0 | F | 0.2238806 | 0.2173644 | 1.279108 | 1.022587 | 1.754492 | 1.371653 | 1.715739 | 20678 | 35478.04 | 28363.03 | 59720.6 | 0.25 | 1.5 | 0 | 12696.02 | 15667.01 | 8095890.7 | 4744037.5 | 0 | 22.4 | 2.539721 | 1 | 0.8 | 430 | 30 | 13.41812 | 370 | 416.5819 | 30 | 215 | 11100 | 9000 | 12900 | 20100 | 382.2 | 382.2 | 382.2 | 382.2 | 0.0036 | 0.0041 | 0.0068 | [5 empty] | 39.96 | 1.53938 | 20 | 30.78761 | 36279.39 | 7.774361e-09 | 7800068.9 | 26.83624 |  | 0.0033 | 30000 | 200000 | 10 | 20 | 35 | 65 | 95 | 125 | 155 | 185 | 215 | 245 | 275 | 305 | 335 | 365 | 395 | 410 | 420 | [23 empty] | 15.3938 | 15.3938 | 3.078761 | 3.078761 | 3.078761 | 3.078761 | 3.078761 | 3.078761 | 3.078761 | 3.078761 | 3.078761 | 3.078761 | 3.078761 | 3.078761 | 3.078761 | 15.3938 | 15.3938 | [23 empty] | -5883.512 | -2588.127 | 618.142 | 1176.702 | 1176.702 | 1176.702 | 1176.702 | 1176.702 | 1176.702 | 1176.702 | 1176.702 | 1176.702 | 1176.702 | 1176.702 | 1176.702 | 5883.512 | 5883.512 | [23 empty] | 1206119.9 | 504684.8 | -111265.6 | -176505.4 | -141204.3 | -105903.2 | -70602.14 | -35301.07 | 0 | 35301.07 | 70602.14 | 105903.2 | 141204.3 | 176505.4 | 211806.4 | 1147284.8 | 1206119.9 | [23 empty] | 92
148 | Hirosawa (1975) | Kokusho_1-3 | 3 | 0.05106421 |  | 0.000465116 | 0.004651163 | 0.5 | 14.33333 | 0.08141538 | 0.09272308 | 0.1537846 | 0.01547275 | 0 | F | 0.2238806 | 0.209923 | 1.36493 | 1.075285 | 2.074968 | 1.5202 | 1.92969 | 17346 | 33472.41 | 26369.4 | 49990.91 | 0.25 | 1.5 | 0 | 10803.39 | 15566.01 | 6067211.6 | 4680833.2 | 0 | 16.9 | 2.17514 | 1 | 0.8 | 430 | 30 | 16.10378 | 370 | 413.8962 | 30 | 215 | 11100 | 9000 | 12900 | 20100 | 382.2 | 382.2 | 382.2 | 382.2 | 0.0036 | 0.0041 | 0.0068 | [5 empty] | 39.96 | 1.53938 | 20 | 30.78761 | 35992.39 | -8.694769e-10 | 7738364.5 | 32.20755 |  | 0.0033 | 30000 | 200000 | 10 | 20 | 35 | 65 | 95 | 125 | 155 | 185 | 215 | 245 | 275 | 305 | 335 | 365 | 395 | 410 | 420 | [23 empty] | 15.3938 | 15.3938 | 3.078761 | 3.078761 | 3.078761 | 3.078761 | 3.078761 | 3.078761 | 3.078761 | 3.078761 | 3.078761 | 3.078761 | 3.078761 | 3.078761 | 3.078761 | 15.3938 | 15.3938 | [23 empty] | -5883.512 | -3850.887 | 176.1761 | 1176.702 | 1176.702 | 1176.702 | 1176.702 | 1176.702 | 1176.702 | 1176.702 | 1176.702 | 1176.702 | 1176.702 | 1176.702 | 1176.702 | 5883.512 | 5883.512 | [23 empty] | 1206119.9 | 750923 | -31711.7 | -176505.4 | -141204.3 | -105903.2 | -70602.14 | -35301.07 | 0 | 35301.07 | 70602.14 | 105903.2 | 141204.3 | 176505.4 | 211806.4 | 1147284.8 | 1206119.9 | [23 empty] | 93
149 | Hirosawa (1975) | Kokusho_1-4 | 3 | 0.05625718 | 0.004651163 | 0.001395349 | 0.01860465 | 0.5 | 14.33333 | 0.07294911 | 0.0828071 | 0.1537846 | 0.01348906 | 0 | F | 0.2238806 | 0.2312711 | 1.394478 | 1.102889 | 1.80702 | 1.295839 | 1.638442 | 19110 | 31310.63 | 24763.49 | 50168.28 | 0.25 | 1.5 | 0 | 10829.08 | 13934.41 | 6082182.7 | 4703997.7 | 0 | 16.9 | 2.17514 | 1 | 0.8 | 430 | 30 | 15.11948 | 370 | 414.8805 | 30 | 215 | 11100 | 9000 | 12900 | 20100 | 333.2 | 333.2 | 382.2 | 382.2 | 0.0037 | 0.0042 | 0.0068 | [5 empty] | 41.07 | 1.53938 | 20 | 30.78761 | 34532.15 | 1.818989e-11 | 7424412.6 | 30.23896 |  | 0.0033 | 30000 | 200000 | 10 | 20 | 35 | 65 | 95 | 125 | 155 | 185 | 215 | 245 | 275 | 305 | 335 | 365 | 395 | 410 | 420 | [23 empty] | 15.3938 | 15.3938 | 3.141593 | 3.141593 | 3.141593 | 3.141593 | 3.141593 | 3.141593 | 3.141593 | 3.141593 | 3.141593 | 3.141593 | 3.141593 | 3.141593 | 3.141593 | 15.3938 | 15.3938 | [23 empty] | -5883.512 | -3440.162 | 326.4591 | 1046.779 | 1046.779 | 1046.779 | 1046.779 | 1046.779 | 1046.779 | 1046.779 | 1046.779 | 1046.779 | 1046.779 | 1046.779 | 1046.779 | 5883.512 | 5883.512 | [23 empty] | 1206119.9 | 670831.6 | -58762.63 | -157016.8 | -125613.4 | -94210.08 | -62806.72 | -31403.36 | 0 | 31403.36 | 62806.72 | 94210.08 | 125613.4 | 157016.8 | 188420.2 | 1147284.8 | 1206119.9 | [23 empty] | 94
150 | Hirosawa (1975) | Kokusho_1-5 | 3 | 0.06693161 |  | 0.001395349 | 0.004651163 | 0.5 | 14.33333 | 0.08141538 | 0.09272308 | 0.1537846 | 0.01547275 | 0 | F | 0.2238806 | 0.2751533 | 1.36493 | 1.075285 | 1.583057 | 1.159808 | 1.472221 | 22736 | 33472.41 | 26369.4 | 49990.91 | 0.25 | 1.5 | 0 | 10803.39 | 15566.01 | 6067211.6 | 4680833.2 | 0 | 16.9 | 2.17514 | 1 | 0.8 | 430 | 30 | 16.10378 | 370 | 413.8962 | 30 | 215 | 11100 | 9000 | 12900 | 20100 | 382.2 | 382.2 | 382.2 | 382.2 | 0.0036 | 0.0041 | 0.0068 | [5 empty] | 39.96 | 1.53938 | 20 | 30.78761 | 35992.39 | -8.694769e-10 | 7738364.5 | 32.20755 |  | 0.0033 | 30000 | 200000 | 10 | 20 | 35 | 65 | 95 | 125 | 155 | 185 | 215 | 245 | 275 | 305 | 335 | 365 | 395 | 410 | 420 | [23 empty] | 15.3938 | 15.3938 | 3.078761 | 3.078761 | 3.078761 | 3.078761 | 3.078761 | 3.078761 | 3.078761 | 3.078761 | 3.078761 | 3.078761 | 3.078761 | 3.078761 | 3.078761 | 15.3938 | 15.3938 | [23 empty] | -5883.512 | -3850.887 | 176.1761 | 1176.702 | 1176.702 | 1176.702 | 1176.702 | 1176.702 | 1176.702 | 1176.702 | 1176.702 | 1176.702 | 1176.702 | 1176.702 | 1176.702 | 5883.512 | 5883.512 | [23 empty] | 1206119.9 | 750923 | -31711.7 | -176505.4 | -141204.3 | -105903.2 | -70602.14 | -35301.07 | 0 | 35301.07 | 70602.14 | 105903.2 | 141204.3 | 176505.4 | 211806.4 | 1147284.8 | 1206119.9 | [23 empty] | 95
151 | Hirosawa (1975) | Kokusho_1-6 | 3 | 0.05874973 | 0.009302326 | 0.00372093 | 0.009302326 | 0.5 | 14.33333 | 0.08546087 | 0.09733043 | 0.1614261 | 0.01624158 | 0 | F | 0.2238806 | 0.2357321 | 1.379682 | 1.084115 | 1.890576 | 1.370298 | 1.743888 | 19012 | 33154.81 | 26052.1 | 48562.59 | 0.25 | 1.5 | 0 | 10505.76 | 15546.34 | 5772429.5 | 4668527.2 | 0 | 16.1 | 2.117892 | 1 | 0.8 | 430 | 30 | 16.62668 | 370 | 413.3733 | 30 | 215 | 11100 | 9000 | 12900 | 20100 | 382.2 | 382.2 | 382.2 | 382.2 | 0.0036 | 0.0041 | 0.0068 | [5 empty] | 39.96 | 1.53938 | 20 | 30.78761 | 35943.63 | 2.728484e-11 | 7727880.7 | 33.25335 |  | 0.0033 | 30000 | 200000 | 10 | 20 | 35 | 65 | 95 | 125 | 155 | 185 | 215 | 245 | 275 | 305 | 335 | 365 | 395 | 410 | 420 | [23 empty] | 15.3938 | 15.3938 | 3.078761 | 3.078761 | 3.078761 | 3.078761 | 3.078761 | 3.078761 | 3.078761 | 3.078761 | 3.078761 | 3.078761 | 3.078761 | 3.078761 | 3.078761 | 15.3938 | 15.3938 | [23 empty] | -5883.512 | -4049.302 | 106.7308 | 1176.702 | 1176.702 | 1176.702 | 1176.702 | 1176.702 | 1176.702 | 1176.702 | 1176.702 | 1176.702 | 1176.702 | 1176.702 | 1176.702 | 5883.512 | 5883.512 | [23 empty] | 1206119.9 | 789613.9 | -19211.55 | -176505.4 | -141204.3 | -105903.2 | -70602.14 | -35301.07 | 0 | 35301.07 | 70602.14 | 105903.2 | 141204.3 | 176505.4 | 211806.4 | 1147284.8 | 1206119.9 | [23 empty] | 96
152 | Hirosawa (1975) | Kokusho_1-7 | 3 | 0.06420074 |  | 0.000930233 | 0.004651163 | 0.5 | 14.33333 | 0.08546087 | 0.09733043 | 0.1614261 | 0.01624158 | 0 | F | 0.2238806 | 0.2576042 | 1.379682 | 1.084115 | 1.730055 | 1.253952 | 1.595822 | 20776 | 33154.81 | 26052.1 | 48562.59 | 0.25 | 1.5 | 0 | 10505.76 | 15546.34 | 5772429.5 | 4668527.2 | 0 | 16.1 | 2.117892 | 1 | 0.8 | 430 | 30 | 16.62668 | 370 | 413.3733 | 30 | 215 | 11100 | 9000 | 12900 | 20100 | 382.2 | 382.2 | 382.2 | 382.2 | 0.0036 | 0.0041 | 0.0068 | [5 empty] | 39.96 | 1.53938 | 20 | 30.78761 | 35943.63 | 2.728484e-11 | 7727880.7 | 33.25335 |  | 0.0033 | 30000 | 200000 | 10 | 20 | 35 | 65 | 95 | 125 | 155 | 185 | 215 | 245 | 275 | 305 | 335 | 365 | 395 | 410 | 420 | [23 empty] | 15.3938 | 15.3938 | 3.078761 | 3.078761 | 3.078761 | 3.078761 | 3.078761 | 3.078761 | 3.078761 | 3.078761 | 3.078761 | 3.078761 | 3.078761 | 3.078761 | 3.078761 | 15.3938 | 15.3938 | [23 empty] | -5883.512 | -4049.302 | 106.7308 | 1176.702 | 1176.702 | 1176.702 | 1176.702 | 1176.702 | 1176.702 | 1176.702 | 1176.702 | 1176.702 | 1176.702 | 1176.702 | 1176.702 | 5883.512 | 5883.512 | [23 empty] | 1206119.9 | 789613.9 | -19211.55 | -176505.4 | -141204.3 | -105903.2 | -70602.14 | -35301.07 | 0 | 35301.07 | 70602.14 | 105903.2 | 141204.3 | 176505.4 | 211806.4 | 1147284.8 | 1206119.9 | [23 empty] | 97
153 | Hirosawa (1975) | Kokusho_2-1 | 3 | 0.05974668 |  | 0.009302326 | 0.009302326 | 0.5 | 17.2 | 0.06519774 | 0.07429509 | 0.1076521 | 0.01073126 | 0 | F | 0.2423398 | 0.3075648 | 1.361091 | 1.087575 | 1.339361 | 0.9840353 | 1.231512 | 28420 | 34999.57 | 27966.28 | 37065.3 | 0.25 | 1.5 | 0 | 11587.36 | 16378.93 | 7969040.3 |  | 0 | 26.5 | 2.785703 | 1 | 0.8 | 430 | 30 | 14.042 | 370 | 415.958 | 25 | 215 | 9250 | 9000 | 10750 | 17950 | 401.8 | 401.8 | 401.8 | 401.8 | 0.0043 | 0.0049 | 0.0071 | [5 empty] | 39.775 | 1.53938 | 20 | 30.78761 | 38064.65 | 8.367351e-11 | 8183899.0 | 28.08399 |  | 0.0033 | 30000 | 200000 | 10 | 20 | 35 | 65 | 95 | 125 | 155 | 185 | 215 | 245 | 275 | 305 | 335 | 365 | 395 | 410 | 420 | [23 empty] | 15.3938 | 15.3938 | 3.078761 | 3.078761 | 3.078761 | 3.078761 | 3.078761 | 3.078761 | 3.078761 | 3.078761 | 3.078761 | 3.078761 | 3.078761 | 3.078761 | 3.078761 | 15.3938 | 15.3938 | [23 empty] | -6185.23 | -2924.536 | 500.3989 | 1237.046 | 1237.046 | 1237.046 | 1237.046 | 1237.046 | 1237.046 | 1237.046 | 1237.046 | 1237.046 | 1237.046 | 1237.046 | 1237.046 | 6185.23 | 6185.23 | [23 empty] | 1267972.2 | 570284.6 | -90071.8 | -185556.9 | -148445.5 | -111334.1 | -74222.77 | -37111.38 | 0 | 37111.38 | 74222.77 | 111334.1 | 148445.5 | 185556.9 | 222668.3 | 1206119.9 | 1267972.2 | [23 empty] | 98
154 | Hirosawa (1975) | Kokusho_2-2 | 3 | 0.07953022 |  | 0.008837209 | 0.009302326 | 0.5 | 18.69565 | 0.1055006 | 0.1212134 | 0.1593732 | 0.01588706 | 0 | F | 0.25276 | 0.3364796 | 1.509438 | 1.17638 | 1.53262 | 1.015358 | 1.302828 | 24500 | 31919.28 | 24876.27 | 22729.03 | 0.25 | 1.5 | 0 | 8481.727 | 16394.54 | 4886741.6 |  | 0 | 17.9 | 2.245013 | 1 | 0.8 | 430 | 30 | 19.34446 | 370 | 410.6555 | 23 | 215 | 8510 | 9000 | 9890 | 17210 | 401.8 | 401.8 | 401.8 | 401.8 | 0.0047 | 0.0054 | 0.0071 | [5 empty] | 39.997 | 1.53938 | 20 | 30.78761 | 37549.19 | 0 | 8073075.9 | 38.68892 |  | 0.0033 | 30000 | 200000 | 10 | 20 | 35 | 65 | 95 | 125 | 155 | 185 | 215 | 245 | 275 | 305 | 335 | 365 | 395 | 410 | 420 | [23 empty] | 15.3938 | 15.3938 | 3.078761 | 3.078761 | 3.078761 | 3.078761 | 3.078761 | 3.078761 | 3.078761 | 3.078761 | 3.078761 | 3.078761 | 3.078761 | 3.078761 | 3.078761 | 15.3938 | 15.3938 | [23 empty] | -6185.23 | -4907.808 | -193.7461 | 1237.046 | 1237.046 | 1237.046 | 1237.046 | 1237.046 | 1237.046 | 1237.046 | 1237.046 | 1237.046 | 1237.046 | 1237.046 | 1237.046 | 6185.23 | 6185.23 | [23 empty] | 1267972.2 | 957022.5 | 34874.29 | -185556.9 | -148445.5 | -111334.1 | -74222.77 | -37111.38 | 0 | 37111.38 | 74222.77 | 111334.1 | 148445.5 | 185556.9 | 222668.3 | 1206119.9 | 1267972.2 | [23 empty] | 99
155 | Hirosawa (1975) | Kokusho_2-3 | 3 | 0.08082663 | 0.004651163 | 0.000930233 | 0.009302326 | 0.5 | 17.2 | 0.07949497 | 0.0903352 | 0.1593732 | 0.01278715 | 0 | F | 0.2423398 | 0.3419645 | 1.552284 | 1.223667 | 1.354803 | 0.8727807 | 1.107167 | 25970 | 28753.13 | 22666.12 | 24894.93 | 0.25 | 1.5 | 0 | 9287.388 | 13378.73 | 5352410.4 |  | 0 | 17.9 | 2.245013 | 1 | 0.8 | 430 | 30 | 16.31021 | 370 | 413.6898 | 25 | 215 | 9250 | 9000 | 10750 | 17950 | 323.4 | 323.4 | 401.8 | 401.8 | 0.0044 | 0.005 | 0.0071 | [5 empty] | 40.7 | 1.53938 | 20 | 30.78761 | 35184.25 | 1.818989e-11 | 7564612.9 | 32.62042 |  | 0.0033 | 30000 | 200000 | 10 | 20 | 35 | 65 | 95 | 125 | 155 | 185 | 215 | 245 | 275 | 305 | 335 | 365 | 395 | 410 | 420 | [23 empty] | 15.3938 | 15.3938 | 3.141593 | 3.141593 | 3.141593 | 3.141593 | 3.141593 | 3.141593 | 3.141593 | 3.141593 | 3.141593 | 3.141593 | 3.141593 | 3.141593 | 3.141593 | 15.3938 | 15.3938 | [23 empty] | -6185.23 | -3930.738 | 151.2532 | 1015.991 | 1015.991 | 1015.991 | 1015.991 | 1015.991 | 1015.991 | 1015.991 | 1015.991 | 1015.991 | 1015.991 | 1015.991 | 1015.991 | 6185.23 | 6185.23 | [23 empty] | 1267972.2 | 766494 | -27225.58 | -152398.7 | -121918.9 | -91439.2 | -60959.46 | -30479.73 | 0 | 30479.73 | 60959.46 | 91439.2 | 121918.9 | 152398.7 | 182878.4 | 1206119.9 | 1267972.2 | [23 empty] | 100
156 | Hirosawa (1975) | Kokusho_2-4 | 3 | 0.1047431 |  | 0.005116279 | 0.005116279 | 0.5 | 21.5 | 0.1155 | 0.1323 | 0.1852455 | 0.01486298 | 0 | F | 0.2701863 | 0.4110415 | 1.733482 | 1.34271 | 1.342142 | 0.7742464 | 0.9995773 | 25970 | 25959.02 | 20107.18 | 16943.27 | 0.25 | 1.5 | 0 | 6766.389 | 13340.79 | 3642802.9 |  | 0 | 15.4 | 2.066741 | 1 | 0.8 | 430 | 30 | 20.75726 | 370 | 409.2427 | 20 | 215 | 7400 | 9000 | 8600 | 16100 | 323.4 | 323.4 | 401.8 | 401.8 | 0.0055 | 0.0063 | 0.0071 | [5 empty] | 40.7 | 1.53938 | 20 | 30.78761 | 34855.44 | 2.364686e-11 | 7493918.6 | 41.51452 |  | 0.0033 | 30000 | 200000 | 10 | 20 | 35 | 65 | 95 | 125 | 155 | 185 | 215 | 245 | 275 | 305 | 335 | 365 | 395 | 410 | 420 | [23 empty] | 15.3938 | 15.3938 | 3.141593 | 3.141593 | 3.141593 | 3.141593 | 3.141593 | 3.141593 | 3.141593 | 3.141593 | 3.141593 | 3.141593 | 3.141593 | 3.141593 | 3.141593 | 15.3938 | 15.3938 | [23 empty] | -6185.23 | -5265.281 | -325.3691 | 1015.991 | 1015.991 | 1015.991 | 1015.991 | 1015.991 | 1015.991 | 1015.991 | 1015.991 | 1015.991 | 1015.991 | 1015.991 | 1015.991 | 6185.23 | 6185.23 | [23 empty] | 1267972.2 | 1026729.8 | 58566.45 | -152398.7 | -121918.9 | -91439.2 | -60959.46 | -30479.73 | 0 | 30479.73 | 60959.46 | 91439.2 | 121918.9 | 152398.7 | 182878.4 | 1206119.9 | 1267972.2 | [23 empty] | 101
157 | Hirosawa (1975) | Kokusho_2-5 | 3 | 0.08584468 |  | 0.001395349 | 0.004651163 | 0.5 | 18.69565 | 0.1137588 | 0.1186342 | 0.1433558 | 0.01150201 | 0 | F | 0.25276 | 0.3829481 | 1.547671 | 1.197836 | 1.400661 | 0.9050123 | 1.169326 | 29400 | 34378.19 | 26607.36 | 25051.91 | 0.25 | 1.5 | 0 | 8916.234 | 17691.13 | 5386161.5 |  | 0 | 19.9 | 2.379681 | 1 | 0.8 | 430 | 30 | 22.73713 | 370 | 407.2629 | 23 | 215 | 8510 | 9000 | 9890 | 17210 | 323.4 | 323.4 | 401.8 | 401.8 | 0.007 | 0.0073 | 0.0071 | [5 empty] | 59.57 | 1.53938 | 20 | 30.78761 | 41179.44 | 0 | 8853580.2 | 45.47425 |  | 0.0033 | 30000 | 200000 | 10 | 20 | 80 | 110 | 140 | 170 | 200 | 230 | 260 | 290 | 320 | 350 | 410 | 420 | [26 empty] | 15.3938 | 15.3938 | 6.283185 | 6.283185 | 6.283185 | 6.283185 | 6.283185 | 6.283185 | 6.283185 | 6.283185 | 6.283185 | 6.283185 | 15.3938 | 15.3938 | [26 empty] | -6185.23 | -5691.487 | 2031.982 | 2031.982 | 2031.982 | 2031.982 | 2031.982 | 2031.982 | 2031.982 | 2031.982 | 2031.982 | 2031.982 | 6185.23 | 6185.23 | [26 empty] | 1267972.2 | 1109840.0 | -274317.6 | -213358.1 | -152398.7 | -91439.2 | -30479.73 | 30479.73 | 91439.2 | 152398.7 | 213358.1 | 274317.6 | 1206119.9 | 1267972.2 | [26 empty] | 102
158 | Hirosawa (1975) | Kokusho_2-6 | 3 | 0.08391745 |  | 0.001860465 | 0.004651163 | 0.5 | 17.91667 | 0.1164935 | 0.1217097 | 0.1533753 | 0.01230591 | 0 | F | 0.2474403 | 0.3619168 | 1.475567 | 1.144726 | 1.438807 | 0.9750875 | 1.256901 | 27440 | 34489.37 | 26756.4 | 24519.22 | 0.25 | 1.5 | 0 | 8994.859 | 17761.54 | 5271633.3 |  | 0 | 18.6 | 2.292882 | 1 | 0.8 | 430 | 30 | 21.35952 | 370 | 408.6405 | 24 | 215 | 8880 | 9000 | 10320 | 17580 | 323.4 | 323.4 | 401.8 | 401.8 | 0.0067 | 0.007 | 0.0071 | [5 empty] | 59.496 | 1.53938 | 20 | 30.78761 | 39480.87 | 0 | 8488387.3 | 42.71904 |  | 0.0033 | 30000 | 200000 | 10 | 20 | 95 | 125 | 155 | 185 | 215 | 245 | 275 | 305 | 335 | 410 | 420 | [27 empty] | 15.3938 | 15.3938 | 6.283185 | 6.283185 | 6.283185 | 6.283185 | 6.283185 | 6.283185 | 6.283185 | 6.283185 | 6.283185 | 15.3938 | 15.3938 | [27 empty] | -6185.23 | -5403.291 | 2031.982 | 2031.982 | 2031.982 | 2031.982 | 2031.982 | 2031.982 | 2031.982 | 2031.982 | 2031.982 | 6185.23 | 6185.23 | [27 empty] | 1267972.2 | 1053641.8 | -243837.9 | -182878.4 | -121918.9 | -60959.46 | 0 | 60959.46 | 121918.9 | 182878.4 | 243837.9 | 1206119.9 | 1267972.2 | [27 empty] | 103
159 | Hirosawa (1975) | Kokusho_3-1 | 3 | 0.07418713 |  | 0.00025 | 0.0025 | 0.9302326 | 18.69565 | 0 | 0 | 0.435662 | 0 | 0 | F | 0.25276 | 0.2795585 | 3.608629 | 2.931875 | 1.506705 | 0.4175283 | 0.5139048 | 18130 | 9317.094 | 7569.788 | 22440.29 | 0.25 | 1.5 | 0 | 7569.788 | 0 | 3931761.6 | 5044352.5 | 0 | 14.2 | 1.976552 | 1 | 0.8 | 430 | 30 | 13.71794 | 370 | 416.2821 | 23 | 400 | 8510 | 8700 | 9890 | 17210 | 0 | 0 | 407 | 401.8 | 0 | 0 | 0.0152 | [5 empty] | 0 | 1.53938 | 20 | 30.78761 | 27316.56 | 1.855369e-10 | 10926622.3 | 27.43588 |  | 0.0033 | 30000 | 200000 | 5.9 | 5.9 | 15 | 24.1 | 24.1 | 405.9 | 405.9 | 415 | 424.1 | 424.1 | [30 empty] | 21.2 | 15.4 | 3.1 | 14.1 | 12.3 | 12.3 | 14.1 | 3.1 | 15.4 | 21.2 | [30 empty] | -8628.4 | -6267.8 | -927.3917 | -1131.499 | -987.0522 | 5006.1 | 5738.7 | 1261.7 | 6267.8 | 8628.4 | [30 empty] | 1804198.44 | 1310596.98 | 185478.3 | 216003.1 | 188428.3 | 955664.49 | 1095517.83 | 252340 | 1310596.98 | 1804198.44 | [30 empty] | 104
160 | Hirosawa (1975) | Kokusho_3-2 | 3 | 0.06555945 |  | 0.00025 | 0.0025 | 0.9302326 | 17.91667 | 0 | 0 | 0.435662 | 0 | 0 | F | 0.2474403 | 0.247047 | 3.457933 | 2.810827 | 1.669765 | 0.4828795 | 0.5940477 | 16366 | 9722.185 | 7902.806 | 22885.77 | 0.25 | 1.5 | 0 | 7902.806 | 0 | 4104807.4 | 5049499.1 | 0 | 14.2 | 1.976552 | 1 | 0.8 | 430 | 30 | 13.51257 | 370 | 416.4874 | 24 | 400 | 8880 | 8700 | 10320 | 17580 | 0 | 0 | 407 | 401.8 | 0 | 0 | 0.0152 | [5 empty] | 0 | 1.53938 | 20 | 30.78761 | 27327.38 | 4.547474e-10 | 10930950.6 | 27.02515 |  | 0.0033 | 30000 | 200000 | 5.9 | 5.9 | 15 | 24.1 | 24.1 | 405.9 | 405.9 | 415 | 424.1 | 424.1 | [30 empty] | 21.2 | 15.4 | 3.1 | 14.1 | 12.3 | 12.3 | 14.1 | 3.1 | 15.4 | 21.2 | [30 empty] | -8628.4 | -6267.8 | -910.391 | -1007.263 | -878.676 | 5006.1 | 5738.7 | 1261.7 | 6267.8 | 8628.4 | [30 empty] | 1804198.44 | 1310596.98 | 182078.2 | 192286.5 | 167739.2 | 955664.49 | 1095517.83 | 252340 | 1310596.98 | 1804198.44 | [30 empty] | 105
161 | Hirosawa (1975) | Kokusho_3-3 | 3 | 0.09231418 |  | 0.003 | 0.003 | 0.9302326 | 15.92593 | 0.1131831 | 0.1075239 | 0.435662 | 0.02002665 | 0 | F | 0.2327448 | 0.3478665 | 1.571868 | 1.214948 | 1.421443 | 0.9043019 | 1.169962 | 24500 | 28664.07 | 22155.4 | 23376.19 | 0.25 | 1.5 | 0 | 8705.621 | 13449.78 | 4518207.7 | 4832266.5 | 0 | 14.2 | 1.976552 | 1 | 0.8 | 430 | 30 | 22.18069 | 370 | 407.8193 | 27 | 400 | 9990 | 8700 | 11610 | 18690 | 401.8 | 401.8 | 407 | 401.8 | 0.004 | 0.0038 | 0.0152 | [5 empty] | 39.96 | 1.53938 | 20 | 30.78761 | 34825.35 | 1.564331e-10 | 13930139.9 | 44.36138 |  | 0.0033 | 30000 | 200000 | 5.9 | 5.9 | 15 | 24.1 | 24.1 | 35 | 65 | 95 | 125 | 155 | 185 | 215 | 245 | 275 | 305 | 335 | 365 | 395 | 405.9 | 405.9 | 415 | 424.1 | 424.1 | [17 empty] | 21.2 | 15.4 | 3.1 | 14.1 | 12.3 | 3.1 | 3.1 | 3.1 | 3.1 | 3.1 | 3.1 | 3.1 | 3.1 | 3.1 | 3.1 | 3.1 | 3.1 | 3.1 | 12.3 | 14.1 | 3.1 | 15.4 | 21.2 | [17 empty] | -8628.4 | -6267.8 | -1261.7 | -4250.373 | -3707.772 | -431.7582 | 951.8777 | 1245.58 | 1245.58 | 1245.58 | 1245.58 | 1245.58 | 1245.58 | 1245.58 | 1245.58 | 1245.58 | 1245.58 | 1245.58 | 5006.1 | 5738.7 | 1261.7 | 6267.8 | 8628.4 | [17 empty] | 1804198.44 | 1310596.98 | 252340 | 811396.2 | 707813.7 | 77716.47 | -142781.7 | -149469.6 | -112102.2 | -74734.8 | -37367.4 | 0 | 37367.4 | 74734.8 | 112102.2 | 149469.6 | 186837 | 224204.4 | 955664.49 | 1095517.83 | 252340 | 1310596.98 | 1804198.44 | [17 empty] | 106
162 | Hirosawa (1975) | Kokusho_3-4 | 3 | 0.09421718 |  | 0.00375 | 0.00375 | 0.9302326 | 17.91667 | 0.1024859 | 0.09793099 | 0.435662 | 0.01611901 | 0 | F | 0.2474403 | 0.3550375 | 1.78862 | 1.386047 | 1.418658 | 0.7931579 | 1.023528 | 23520 | 24073.38 | 18655.07 | 22175.22 | 0.25 | 1.5 | 0 | 7749.965 | 10905.11 | 4022454.0 | 4847633.9 | 0 | 14.2 | 1.976552 | 1 | 0.8 | 430 | 30 | 21.56749 | 370 | 408.4325 | 24 | 400 | 8880 | 8700 | 10320 | 17580 | 323.4 | 323.4 | 407 | 401.8 | 0.0045 | 0.0043 | 0.0152 | [5 empty] | 39.96 | 1.53938 | 20 | 30.78761 | 33366.84 | 3.776222e-09 | 13346734.3 | 43.13498 |  | 0.0033 | 30000 | 200000 | 5.9 | 5.9 | 15 | 24.1 | 24.1 | 35 | 65 | 95 | 125 | 155 | 185 | 215 | 245 | 275 | 305 | 335 | 365 | 395 | 405.9 | 405.9 | 415 | 424.1 | 424.1 | [17 empty] | 21.2 | 15.4 | 3.1 | 14.1 | 12.3 | 3.1 | 3.1 | 3.1 | 3.1 | 3.1 | 3.1 | 3.1 | 3.1 | 3.1 | 3.1 | 3.1 | 3.1 | 3.1 | 12.3 | 14.1 | 3.1 | 15.4 | 21.2 | [17 empty] | -8628.4 | -6267.8 | -1261.7 | -4106.633 | -3582.382 | -385.8626 | 1002.54 | 1002.54 | 1002.54 | 1002.54 | 1002.54 | 1002.54 | 1002.54 | 1002.54 | 1002.54 | 1002.54 | 1002.54 | 1002.54 | 5006.1 | 5738.7 | 1261.7 | 6267.8 | 8628.4 | [17 empty] | 1804198.44 | 1310596.98 | 252340 | 783956.3 | 683876.7 | 69455.26 | -150381 | -120304.8 | -90228.6 | -60152.4 | -30076.2 | 0 | 30076.2 | 60152.4 | 90228.6 | 120304.8 | 150381 | 180457.2 | 955664.49 | 1095517.83 | 252340 | 1310596.98 | 1804198.44 | [17 empty] | 107
163 | Hirosawa (1975) | Kokusho_3-5 | 3 | 0.07328231 |  | 0.00375 | 0.00375 | 0.9302326 | 19.54545 | 0.09981481 | 0.09582222 | 0.3818765 | 0.01412901 | 0 | F | 0.2583135 | 0.2949556 | 1.774031 | 1.379528 | 1.670165 | 0.941452 | 1.210679 | 19992 | 24203.89 | 18821.51 | 22683.48 | 0.25 | 1.5 | 0 | 7648.139 | 11173.37 | 4212314.9 | 4861075.3 | 0 | 16.2 | 2.125117 | 1 | 0.8 | 430 | 30 | 21.03115 | 370 | 408.9689 | 22 | 400 | 8140 | 8700 | 9460 | 16840 | 323.4 | 323.4 | 407 | 401.8 | 0.005 | 0.0048 | 0.0152 | [5 empty] | 40.7 | 1.53938 | 20 | 30.78761 | 33389.93 | 7.694325e-10 | 13355972.0 | 42.0623 |  | 0.0033 | 30000 | 200000 | 5.9 | 5.9 | 15 | 24.1 | 24.1 | 35 | 65 | 95 | 125 | 155 | 185 | 215 | 245 | 275 | 305 | 335 | 365 | 395 | 405.9 | 405.9 | 415 | 424.1 | 424.1 | [17 empty] | 21.2 | 15.4 | 3.1 | 14.1 | 12.3 | 3.1 | 3.1 | 3.1 | 3.1 | 3.1 | 3.1 | 3.1 | 3.1 | 3.1 | 3.1 | 3.1 | 3.1 | 3.1 | 12.3 | 14.1 | 3.1 | 15.4 | 21.2 | [17 empty] | -8628.4 | -6267.8 | -1261.7 | -3974.038 | -3466.714 | -343.5253 | 1002.54 | 1002.54 | 1002.54 | 1002.54 | 1002.54 | 1002.54 | 1002.54 | 1002.54 | 1002.54 | 1002.54 | 1002.54 | 1002.54 | 5006.1 | 5738.7 | 1261.7 | 6267.8 | 8628.4 | [17 empty] | 1804198.44 | 1310596.98 | 252340 | 758643.8 | 661795.6 | 61834.56 | -150381 | -120304.8 | -90228.6 | -60152.4 | -30076.2 | 0 | 30076.2 | 60152.4 | 90228.6 | 120304.8 | 150381 | 180457.2 | 955664.49 | 1095517.83 | 252340 | 1310596.98 | 1804198.44 | [17 empty] | 108
164 | Hirosawa (1975) | Kokusho_3-6 | 3 | 0.09617558 |  | 0.0015 | 0.005 | 0.9302326 | 26.875 | 0.1617 | 0.1546696 | 0.4482899 | 0.01658623 | 0 | F | 0.2975376 | 0.3572764 | 2.065906 | 1.571731 | 1.707039 | 0.826291 | 1.086089 | 19404 | 21074.46 | 16033.35 | 18213.21 | 0.25 | 1.5 | 0 | 5019.88 | 11013.47 | 2570881.7 | 4714401.4 | 0 | 13.8 | 1.945732 | 1 | 0.8 | 430 | 30 | 26.8838 | 370 | 403.1162 | 16 | 400 | 5920 | 8700 | 6880 | 14620 | 323.4 | 323.4 | 407 | 401.8 | 0.0069 | 0.0066 | 0.0152 | [5 empty] | 40.848 | 1.53938 | 20 | 30.78761 | 33123.39 | 5.802576e-10 | 13249355.8 | 53.76759 |  | 0.0033 | 30000 | 200000 | 5.9 | 5.9 | 15 | 24.1 | 24.1 | 35 | 65 | 95 | 125 | 155 | 185 | 215 | 245 | 275 | 305 | 335 | 365 | 395 | 405.9 | 405.9 | 415 | 424.1 | 424.1 | [17 empty] | 21.2 | 15.4 | 3.1 | 14.1 | 12.3 | 3.1 | 3.1 | 3.1 | 3.1 | 3.1 | 3.1 | 3.1 | 3.1 | 3.1 | 3.1 | 3.1 | 3.1 | 3.1 | 12.3 | 14.1 | 3.1 | 15.4 | 21.2 | [17 empty] | -8628.4 | -6267.8 | -1261.7 | -5134.815 | -4479.306 | -714.1569 | 427.4229 | 1002.54 | 1002.54 | 1002.54 | 1002.54 | 1002.54 | 1002.54 | 1002.54 | 1002.54 | 1002.54 | 1002.54 | 1002.54 | 5006.1 | 5738.7 | 1261.7 | 6267.8 | 8628.4 | [17 empty] | 1804198.44 | 1310596.98 | 252340 | 980236.1 | 855099.6 | 128548.2 | -64113.44 | -120304.8 | -90228.6 | -60152.4 | -30076.2 | 0 | 30076.2 | 60152.4 | 90228.6 | 120304.8 | 150381 | 180457.2 | 955664.49 | 1095517.83 | 252340 | 1310596.98 | 1804198.44 | [17 empty] | 109
165 | Hirosawa (1975) | Kokusho_3-7 | 3 | 0.08192784 |  | 0.00125 | 0.005 | 0.9302326 | 19.54545 | 0.1318894 | 0.1300827 | 0.3456089 | 0.01278715 | 0 | F | 0.2583135 | 0.3466235 | 1.463506 | 1.126708 | 1.461461 | 0.9986026 | 1.297107 | 24696 | 32033.36 | 24661.49 | 23518.09 | 0.25 | 1.5 | 0 | 8021.671 | 16639.82 | 4619686.8 | 4787548.3 | 0 | 17.9 | 2.245013 | 1 | 0.8 | 430 | 30 | 23.96506 | 370 | 406.0349 | 22 | 400 | 8140 | 8700 | 9460 | 16840 | 323.4 | 323.4 | 407 | 401.8 | 0.0073 | 0.0072 | 0.0152 | [5 empty] | 59.422 | 1.53938 | 20 | 30.78761 | 36092.25 | -5.566108e-10 | 14436898.3 | 47.93011 |  | 0.0033 | 30000 | 200000 | 5.9 | 5.9 | 15 | 24.1 | 24.1 | 35 | 55 | 75 | 95 | 115 | 135 | 155 | 175 | 195 | 215 | 235 | 255 | 275 | 295 | 315 | 335 | 355 | 375 | 395 | 405.9 | 405.9 | 415 | 424.1 | 424.1 | [11 empty] | 21.2 | 15.4 | 3.1 | 14.1 | 12.3 | 3.1 | 3.1 | 3.1 | 3.1 | 3.1 | 3.1 | 3.1 | 3.1 | 3.1 | 3.1 | 3.1 | 3.1 | 3.1 | 3.1 | 3.1 | 3.1 | 3.1 | 3.1 | 3.1 | 12.3 | 14.1 | 3.1 | 15.4 | 21.2 | [11 empty] | -8628.4 | -6267.8 | -1261.7 | -4626.8 | -4036.145 | -551.9497 | 301.7933 | 1002.54 | 1002.54 | 1002.54 | 1002.54 | 1002.54 | 1002.54 | 1002.54 | 1002.54 | 1002.54 | 1002.54 | 1002.54 | 1002.54 | 1002.54 | 1002.54 | 1002.54 | 1002.54 | 1002.54 | 5006.1 | 5738.7 | 1261.7 | 6267.8 | 8628.4 | [11 empty] | 1804198.44 | 1310596.98 | 252340 | 883256.1 | 770500 | 99350.95 | -48286.92 | -140355.6 | -120304.8 | -100254 | -80203.2 | -60152.4 | -40101.6 | -20050.8 | 0 | 20050.8 | 40101.6 | 60152.4 | 80203.2 | 100254 | 120304.8 | 140355.6 | 160406.4 | 180457.2 | 955664.49 | 1095517.83 | 252340 | 1310596.98 | 1804198.44 | [11 empty] | 110
166 | Hirosawa (1975) | Kokusho_3-8 | 3 | 0.09144893 |  | 0.00275 | 0.00275 | 0.9302326 | 19.54545 | 0.140525 | 0.1386 | 0.3682381 | 0.0136244 | 0 | F | 0.2583135 | 0.3748291 | 1.481303 | 1.136184 | 1.393048 | 0.9404207 | 1.226076 | 25872 | 31721.04 | 24330.57 | 22724.19 | 0.25 | 1.5 | 0 | 7728.914 | 16601.65 | 4325468.7 | 4764207.7 | 0 | 16.8 | 2.168052 | 1 | 0.8 | 430 | 30 | 24.8964 | 370 | 405.1036 | 22 | 400 | 8140 | 8700 | 9460 | 16840 | 323.4 | 323.4 | 407 | 401.8 | 0.0073 | 0.0072 | 0.0152 | [5 empty] | 59.422 | 1.53938 | 20 | 30.78761 | 36040.93 | 3.929017e-10 | 14416371.7 | 49.7928 |  | 0.0033 | 30000 | 200000 | 5.9 | 5.9 | 15 | 24.1 | 24.1 | 35 | 55 | 75 | 95 | 115 | 135 | 155 | 175 | 195 | 215 | 235 | 255 | 275 | 295 | 315 | 335 | 355 | 375 | 395 | 405.9 | 405.9 | 415 | 424.1 | 424.1 | [11 empty] | 21.2 | 15.4 | 3.1 | 14.1 | 12.3 | 3.1 | 3.1 | 3.1 | 3.1 | 3.1 | 3.1 | 3.1 | 3.1 | 3.1 | 3.1 | 3.1 | 3.1 | 3.1 | 3.1 | 3.1 | 3.1 | 3.1 | 3.1 | 3.1 | 12.3 | 14.1 | 3.1 | 15.4 | 21.2 | [11 empty] | -8628.4 | -6267.8 | -1261.7 | -4801.843 | -4188.842 | -607.8404 | 213.9652 | 1002.54 | 1002.54 | 1002.54 | 1002.54 | 1002.54 | 1002.54 | 1002.54 | 1002.54 | 1002.54 | 1002.54 | 1002.54 | 1002.54 | 1002.54 | 1002.54 | 1002.54 | 1002.54 | 1002.54 | 5006.1 | 5738.7 | 1261.7 | 6267.8 | 8628.4 | [11 empty] | 1804198.44 | 1310596.98 | 252340 | 916671.8 | 799649.9 | 109411.3 | -34234.43 | -140355.6 | -120304.8 | -100254 | -80203.2 | -60152.4 | -40101.6 | -20050.8 | 0 | 20050.8 | 40101.6 | 60152.4 | 80203.2 | 100254 | 120304.8 | 140355.6 | 160406.4 | 180457.2 | 955664.49 | 1095517.83 | 252340 | 1310596.98 | 1804198.44 | [11 empty] | 111
167 | Hirosawa (1975) | Hirosawa_7-1 | 3 | 0.1728155 | 0.002941176 | 0.005176471 | 0.009411765 | 1 | 10.625 | 0.1182267 | 0.06333721 | 1.242665 | 0.2264757 | 0.1139535 | R | 0 | 0.7167157 | 1.906108 | 1.590256 | 1.137534 | 0.5967836 | 0.7153153 | 808500 | 578332.4 | 482499.6 | 862789.2 | 0.25 | 1.5 | 533120 | 268763.8 | 213735.8 | 677329452.6 | 789412165.8 | 533120 | 17.2 | 2.196293 | 1 | 0.8 | 1700 | 170 | 167.2199 | 1360 | 1532.78 | 160 | 1700 | 272000 | 0 | 272000 | 272000 | 419 | 406.7 | 376.3 | 419 | 0.005 | 0.0026 | 0.0568 | 0.01 |  |  |  |  | 1088 | 768.1194 | 2 | 1536.239 | 919696.4 | 4.656613e-10 | 1563483869.8 | 334.4398 |  | 0.0033 | 30000 | 200000 | 37.5 | 85 | 132.5 | 318 | 451 | 584 | 717 | 850 | 983 | 1116 | 1249 | 1382 | 1567.5 | 1615 | 1662.5 | [25 empty] | 574 | 574 | 398 | 127.2 | 127.2 | 127.2 | 127.2 | 127.2 | 127.2 | 127.2 | 127.2 | 127.2 | 398 | 574 | 574 | [25 empty] | -215996.2 | -215996.2 | -149767.4 | -4126.753 | 29259.28 | 51732.24 | 51732.24 | 51732.24 | 51732.24 | 51732.24 | 51732.24 | 51732.24 | 149767.4 | 215996.2 | 215996.2 | [25 empty] | 175496912.5 | 165237093 | 107458109.5 | 2195432.6 | -11674451.9 | -13760775.84 | -6880387.92 | 0 | 6880387.92 | 13760775.84 | 20641163.76 | 27521551.68 | 107458109.5 | 165237093 | 175496912.5 | [25 empty] | 112
168 | Hirosawa (1975) | Hirosawa_7-2 | 3 | 0.1281816 | 0.002352941 | 0.005058824 | 0.007647059 | 1 | 10.625 | 0.09776442 | 0.052375 | 1.027588 | 0.187278 | 0.09423077 | R | 0 | 0.5845979 | 1.825768 | 1.544647 | 1.291702 | 0.7074846 | 0.8362445 | 725200 | 606444.5 | 513067.8 | 969591.1 | 0.25 | 1.5 | 533120 | 296109.3 | 216958.5 | 832171719.9 | 816133219.9 | 533120 | 20.8 | 2.438285 | 1 | 0.8 | 1700 | 170 | 144.1082 | 1360 | 1555.892 | 160 | 1700 | 272000 | 0 | 272000 | 272000 | 419 | 406.7 | 376.3 | 419 | 0.005 | 0.0026 | 0.0568 | 0.01 |  |  |  |  | 1088 | 768.1194 | 2 | 1536.239 | 936742.6 | -1.047738e-09 | 1592462472.1 | 288.2165 |  | 0.0033 | 30000 | 200000 | 37.5 | 85 | 132.5 | 318 | 451 | 584 | 717 | 850 | 983 | 1116 | 1249 | 1382 | 1567.5 | 1615 | 1662.5 | [25 empty] | 574 | 574 | 398 | 127.2 | 127.2 | 127.2 | 127.2 | 127.2 | 127.2 | 127.2 | 127.2 | 127.2 | 398 | 574 | 574 | [25 empty] | -215996.2 | -215996.2 | -141919.7 | 8675.373 | 47415.75 | 51732.24 | 51732.24 | 51732.24 | 51732.24 | 51732.24 | 51732.24 | 51732.24 | 149767.4 | 215996.2 | 215996.2 | [25 empty] | 175496912.5 | 165237093 | 101827408.5 | -4615298.2 | -18918884.9 | -13760775.84 | -6880387.92 | 0 | 6880387.92 | 13760775.84 | 20641163.76 | 27521551.68 | 107458109.5 | 165237093 | 175496912.5 | [25 empty] | 113
169 | Hirosawa (1975) | Hirosawa_7-3 | 2 | 0.1437712 | 0.002941176 | 0.005 | 0.005882353 | 1 | 10.625 | 0.09776442 | 0.1154524 | 1.027588 | 0.3766119 | 0.09423077 | R | 0 | 0.6556976 | 1.209699 | 0.9724195 | 1.151638 | 0.952004 | 1.184302 | 813400 | 963311.2 | 774360 | 969591.1 | 0.25 | 1.5 | 533120 | 296109.3 | 478250.8 | 832171719.9 | 816133219.9 | 533120 | 20.8 | 2.438285 | 1 | 0.8 | 1700 | 170 | 144.1082 | 1360 | 1555.892 | 160 | 1700 | 272000 | 0 | 272000 | 272000 | 421.3 | 406.7 | 376.3 | 421.3 | 0.005 | 0.0057 | 0.0568 | 0.01 |  |  |  |  | 1088 | 768.1194 | 2 | 1536.239 | 936742.6 | -1.047738e-09 | 1592462472.1 | 288.2165 |  | 0.0033 | 30000 | 200000 | 37.5 | 85 | 132.5 | 318 | 451 | 584 | 717 | 850 | 983 | 1116 | 1249 | 1382 | 1567.5 | 1615 | 1662.5 | [25 empty] | 574 | 574 | 398 | 127.2 | 127.2 | 127.2 | 127.2 | 127.2 | 127.2 | 127.2 | 127.2 | 127.2 | 398 | 574 | 574 | [25 empty] | -215996.2 | -215996.2 | -141919.7 | 8675.373 | 47415.75 | 51732.24 | 51732.24 | 51732.24 | 51732.24 | 51732.24 | 51732.24 | 51732.24 | 149767.4 | 215996.2 | 215996.2 | [25 empty] | 175496912.5 | 165237093 | 101827408.5 | -4615298.2 | -18918884.9 | -13760775.84 | -6880387.92 | 0 | 6880387.92 | 13760775.84 | 20641163.76 | 27521551.68 | 107458109.5 | 165237093 | 175496912.5 | [25 empty] | 114
171 | Hirosawa (1975) | Hirosawa_7-5 | 2 | 0.2009804 | 0.002941176 | 0.005294118 | 0.01235294 | 1 | 10.625 | 0.1383333 | 0.3048245 | 1.454003 | 1.049596 | 0.1333333 | R | 0 | 0.7705705 | 0.8106563 | 0.6106116 | 1.124211 | 1.386791 | 1.841123 | 803600 | 1479526.2 | 1114425.3 | 784492 | 0.25 | 1.5 | 533120 | 248061.8 | 866363.4 | 569975009.3 | 763661415.3 | 533120 | 14.7 | 2.014532 | 1 | 0.8 | 1700 | 170 | 189.4923 | 1360 | 1510.508 | 160 | 1700 | 272000 | 0 | 272000 | 272000 | 414.9 | 406.7 | 376.3 | 414.9 | 0.005 | 0.0108 | 0.0568 | 0.01 |  |  |  |  | 1088 | 768.1194 | 2 | 1536.239 | 903415.9 | 1.513399e-09 | 1535807032.0 | 378.9845 |  | 0.0033 | 30000 | 200000 | 37.5 | 85 | 132.5 | 318 | 451 | 584 | 717 | 850 | 983 | 1116 | 1249 | 1382 | 1567.5 | 1615 | 1662.5 | [25 empty] | 574 | 574 | 398 | 127.2 | 127.2 | 127.2 | 127.2 | 127.2 | 127.2 | 127.2 | 127.2 | 127.2 | 398 | 574 | 574 | [25 empty] | -215996.2 | -215996.2 | -149767.4 | -13509.19 | 15952.74 | 45414.67 | 51732.24 | 51732.24 | 51732.24 | 51732.24 | 51732.24 | 51732.24 | 149767.4 | 215996.2 | 215996.2 | [25 empty] | 175496912.5 | 165237093 | 107458109.5 | 7186889.7 | -6365142.6 | -12080301.6 | -6880387.92 | 0 | 6880387.92 | 13760775.84 | 20641163.76 | 27521551.68 | 107458109.5 | 165237093 | 175496912.5 | [25 empty] | 116
172 | Hirosawa (1975) | Hirosawa_7-6 | 1 | 0.1831003 | 0.004117647 | 0.010058824 | 0.01 | 1 | 10.625 | 0.1111202 | 0.244859 | 1.167969 | 0.8431179 | 0.1071038 | R | 0 | 0.7832756 | 0.7970088 | 0.6131094 | 1.015596 | 1.274259 | 1.656467 | 911400 | 1509704.0 | 1161359.6 | 896369 | 0.25 | 1.5 | 533120 | 277447.1 | 883912.5 | 724790635.3 | 799036726.8 | 533120 | 18.3 | 2.272468 | 1 | 0.8 | 1700 | 170 | 158.8954 | 1360 | 1541.105 | 160 | 1700 | 272000 | 0 | 272000 | 272000 | 414.9 | 406.7 | 376.3 | 414.9 | 0.005 | 0.0108 | 0.0568 | 0.01 |  |  |  |  | 1088 | 768.1194 | 2 | 1536.239 | 925613.8 | 2.095476e-09 | 1573543441.5 | 317.7908 |  | 0.0033 | 30000 | 200000 | 37.5 | 85 | 132.5 | 318 | 451 | 584 | 717 | 850 | 983 | 1116 | 1249 | 1382 | 1567.5 | 1615 | 1662.5 | [25 empty] | 574 | 574 | 398 | 127.2 | 127.2 | 127.2 | 127.2 | 127.2 | 127.2 | 127.2 | 127.2 | 127.2 | 398 | 574 | 574 | [25 empty] | -215996.2 | -215996.2 | -149767.4 | 55.27539 | 35190.39 | 51732.24 | 51732.24 | 51732.24 | 51732.24 | 51732.24 | 51732.24 | 51732.24 | 149767.4 | 215996.2 | 215996.2 | [25 empty] | 175496912.5 | 165237093 | 107458109.5 | -29406.51 | -14040967.1 | -13760775.84 | -6880387.92 | 0 | 6880387.92 | 13760775.84 | 20641163.76 | 27521551.68 | 107458109.5 | 165237093 | 175496912.5 | [25 empty] | 117
173 | Hirosawa (1975) | Hirosawa_8-1 | 1 | 0.1212528 | 0.007647059 | 0.02 | 0.01941176 | 1 | 10.625 | 0.09776442 | 0.1232904 | 0.4609712 | 0.3758074 | 0.09423077 | R | 0 | 0.552998 | 0.8152808 | 0.6530071 | 0.9591926 | 1.176518 | 1.468885 | 686000 | 1007655.4 | 807091.5 | 710117.8 | 0.25 | 1.5 | 533120 | 296194.1 | 510897.3 | 832479342.2 | 374720983.7 | 533120 | 20.8 | 2.438285 | 1 | 0.8 | 1700 | 170 | 143.5645 | 1360 | 1556.435 | 160 | 1700 | 272000 | 0 | 272000 | 272000 | 420.4 | 406.7 | 382 | 420.4 | 0.005 | 0.0061 | 0.0251 | [5 empty] | 1088 | 347.146 | 2 | 694.292 | 658006.1 | 0 | 1118610432.0 | 287.129 |  | 0.0033 | 30000 | 200000 | 37.5 | 132.5 | 318 | 451 | 584 | 717 | 850 | 983 | 1116 | 1249 | 1382 | 1567.5 | 1662.5 | [27 empty] | 567.0575 | 127.2345 | 127.2 | 127.2 | 127.2 | 127.2 | 127.2 | 127.2 | 127.2 | 127.2 | 127.2 | 127.2345 | 567.0575 | [27 empty] | -216616 | -45223.35 | 9026.187 | 47913.29 | 51732.24 | 51732.24 | 51732.24 | 51732.24 | 51732.24 | 51732.24 | 51732.24 | 48603.58 | 216616 | [27 empty] | 176000463.5 | 32447755.0 | -4801931.6 | -19117403.0 | -13760775.84 | -6880387.92 | 0 | 6880387.92 | 13760775.84 | 20641163.76 | 27521551.68 | 34873068.6 | 176000463.5 | [27 empty] | 118
174 | Hirosawa (1975) | Hirosawa_8-2 | 2 | 0.1656827 | 0.002941176 | 0.005 | 0.004705882 | 1 | 10.625 | 0.1484307 | 0.1871854 | 0.6998686 | 0.5705689 | 0.1430657 | R | 0 | 0.6132498 | 0.8421353 | 0.6492618 | 0.9982054 | 1.185327 | 1.537447 | 617400 | 949219.6 | 731820.7 | 513090.5 | 0.25 | 1.5 | 533120 | 239381.7 | 492438.9 | 527361018.0 | 344892750.2 | 533120 | 13.7 | 1.937965 | 1 | 0.8 | 1700 | 170 | 199.7976 | 1360 | 1500.202 | 160 | 1700 | 272000 | 0 | 272000 | 272000 | 420.4 | 406.7 | 382 | 420.4 | 0.005 | 0.0061 | 0.0251 | [5 empty] | 1088 | 347.146 | 2 | 694.292 | 616292 | 6.984919e-10 | 1047696443.7 | 399.5952 |  | 0.0033 | 30000 | 200000 | 37.5 | 132.5 | 318 | 451 | 584 | 717 | 850 | 983 | 1116 | 1249 | 1382 | 1567.5 | 1662.5 | [27 empty] | 567.0575 | 127.2345 | 127.2 | 127.2 | 127.2 | 127.2 | 127.2 | 127.2 | 127.2 | 127.2 | 127.2 | 127.2345 | 567.0575 | [27 empty] | -216616 | -48603.58 | -17142.55 | 10799.76 | 38742.08 | 51732.24 | 51732.24 | 51732.24 | 51732.24 | 51732.24 | 51732.24 | 48603.58 | 216616 | [27 empty] | 176000463.5 | 34873068.6 | 9119838.1 | -4309105.5 | -10305393.1 | -6880387.92 | 0 | 6880387.92 | 13760775.84 | 20641163.76 | 27521551.68 | 34873068.6 | 176000463.5 | [27 empty] | 119
175 | Hirosawa (1975) | Hirosawa_8-3 | 1 | 0.1764706 | 0.004705882 | 0.020117647 | 0.01941176 | 1 | 10.625 | 0.1383333 | 0.3048245 | 0.6522585 | 1.049596 | 0.1333333 | R | 0 | 0.6765985 | 0.5601251 | 0.4219037 | 0.8846621 | 1.579401 | 2.096834 | 705600 | 1479526.2 | 1114425.3 | 541373 | 0.25 | 1.5 | 533120 | 248061.8 | 866363.4 | 569975009.3 | 350359104.1 | 533120 | 14.7 | 2.014532 | 1 | 0.8 | 1700 | 170 | 189.4923 | 1360 | 1510.508 | 160 | 1700 | 272000 | 0 | 272000 | 272000 | 414.9 | 406.7 | 382 | 414.9 | 0.005 | 0.0108 | 0.0251 | [5 empty] | 1088 | 347.146 | 2 | 694.292 | 624217.6 | 4.656613e-10 | 1061169866.1 | 378.9845 |  | 0.0033 | 30000 | 200000 | 37.5 | 132.5 | 318 | 451 | 584 | 717 | 850 | 983 | 1116 | 1249 | 1382 | 1567.5 | 1662.5 | [27 empty] | 567.0575 | 127.2345 | 127.2 | 127.2 | 127.2 | 127.2 | 127.2 | 127.2 | 127.2 | 127.2 | 127.2 | 127.2345 | 567.0575 | [27 empty] | -216616 | -48603.58 | -13509.19 | 15952.74 | 45414.67 | 51732.24 | 51732.24 | 51732.24 | 51732.24 | 51732.24 | 51732.24 | 48603.58 | 216616 | [27 empty] | 176000463.5 | 34873068.6 | 7186889.7 | -6365142.6 | -12080301.6 | -6880387.92 | 0 | 6880387.92 | 13760775.84 | 20641163.76 | 27521551.68 | 34873068.6 | 176000463.5 | [27 empty] | 120
176 | Hirosawa (1975) | Hirosawa_8-4 | 1 | 0.1525836 | 0.004705882 | 0.017941176 | 0.01882353 | 1 | 10.625 | 0.1111202 | 0.244859 | 0.5239454 | 0.8431179 | 0.1071038 | R | 0 | 0.6527296 | 0.5566023 | 0.4281736 | 0.8511066 | 1.529111 | 1.98776 | 759500 | 1509704.0 | 1161359.6 | 641988 | 0.25 | 1.5 | 533120 | 277447.1 | 883912.5 | 724790635.3 | 366588891.6 | 533120 | 18.3 | 2.272468 | 1 | 0.8 | 1700 | 170 | 158.8954 | 1360 | 1541.105 | 160 | 1700 | 272000 | 0 | 272000 | 272000 | 414.9 | 406.7 | 382 | 414.9 | 0.005 | 0.0108 | 0.0251 | [5 empty] | 1088 | 347.146 | 2 | 694.292 | 646415.5 | 2.677552e-09 | 1098906275.7 | 317.7908 |  | 0.0033 | 30000 | 200000 | 37.5 | 132.5 | 318 | 451 | 584 | 717 | 850 | 983 | 1116 | 1249 | 1382 | 1567.5 | 1662.5 | [27 empty] | 567.0575 | 127.2345 | 127.2 | 127.2 | 127.2 | 127.2 | 127.2 | 127.2 | 127.2 | 127.2 | 127.2 | 127.2345 | 567.0575 | [27 empty] | -216616 | -48603.58 | 55.27539 | 35190.39 | 51732.24 | 51732.24 | 51732.24 | 51732.24 | 51732.24 | 51732.24 | 51732.24 | 48603.58 | 216616 | [27 empty] | 176000463.5 | 34873068.6 | -29406.51 | -14040967.1 | -13760775.84 | -6880387.92 | 0 | 6880387.92 | 13760775.84 | 20641163.76 | 27521551.68 | 34873068.6 | 176000463.5 | [27 empty] | 121
181 | Hirosawa (1975) | Tanabe_1-1 | 3 | 0.02952762 |  | 0.002424242 | 0.002424242 | 0.7857143 | 42 | 0 | 0 | 0.3489521 | 0 | 0 | B | 0.3076923 | 0.2351111 | 8.500934 | 7.249599 | 4.150836 | 0.48828 | 0.5725608 | 14602 | 8360.532 | 7129.864 | 100016.1 | 0.25 | 1.5 | 0 | 7129.864 | 0 | 13088174.2 | 19917131.8 | 0 | 63.4 | 4.500893 | 0.94 | 0.74 | 420 | 60 | 23.97504 | 300 | 396.025 | 10 | 330 | 3000 | 48000 | 4200 | 7800 | 0 | 0 | 315.56 | 294 | 0 | 0 | 0.0682 | [5 empty] | 0 | 28.27433 | 6 | 169.646 | 60610.51 | 4.532922e-09 | 20001467.1 | 47.95008 |  | 0.0033 | 30000 | 200000 | 10.5 | 49.5 | 370.5 | 409.5 | [36 empty] | 84.823 | 84.823 | 84.823 | 84.823 | [36 empty] | -26766.75 | 1809.582 | 26766.75 | 26766.75 | [36 empty] | 5339965.9 | -290437.9 | 4296062.8 | 5339965.9 | [36 empty] | 126
182 | Hirosawa (1975) | Tanabe_1-2 | 3 | 0.05639093 |  | 0.003333333 | 0.003333333 | 0.7857143 | 21 | 0 | 0 | 0.3489521 | 0 | 0 | B | 0.2222222 | 0.4490078 | 4.330364 | 3.741682 | 1.620349 | 0.3741831 | 0.4330536 | 38612 | 16721.06 | 14447.96 | 142506.1 | 0.25 | 1.5 | 0 | 14447.96 | 0 | 26550194.8 | 20476825.6 | 0 | 63.4 | 4.500893 | 0.94 | 0.74 | 420 | 60 | 18.74753 | 300 | 401.2525 | 20 | 330 | 6000 | 48000 | 8400 | 10800 | 0 | 0 | 315.56 | 294 | 0 | 0 | 0.0682 | [5 empty] | 0 | 28.27433 | 6 | 169.646 | 62564.91 | 1.382432e-10 | 20646419.4 | 37.49506 |  | 0.0033 | 30000 | 200000 | 10.5 | 49.5 | 370.5 | 409.5 | [36 empty] | 84.823 | 84.823 | 84.823 | 84.823 | [36 empty] | -26766.75 | 17924.36 | 26766.75 | 26766.75 | [36 empty] | 5339965.9 | -2876860.0 | 4296062.8 | 5339965.9 | [36 empty] | 127
183 | Hirosawa (1975) | Tanabe_1-3 | 3 | 0.04729232 |  | 0.005757576 | 0.005757576 | 0.7857143 | 10.5 | 0 | 0 | 0.4977918 | 0 | 0 | B | 0.1 | 0.376561 | 2.194783 | 1.931955 | 1.282631 | 0.5844 | 0.6639031 | 50372 | 33442.13 | 29437.4 | 228659.8 | 0.25 | 1.5 | 0 | 29437.4 | 0 | 54175851.2 | 21281874.4 | 0 | 63.4 | 4.500893 | 0.94 | 0.74 | 420 | 60 | 11.22842 | 300 | 408.7716 | 40 | 330 | 12000 | 48000 | 16800 | 16800 | 0 | 0 | 315.56 | 294 | 0 | 0 | 0.0975 | [5 empty] | 0 | 28.27433 | 6 | 169.646 | 64608.69 | 0 | 21320869.0 | 22.45683 |  | 0.0033 | 30000 | 200000 | 10.5 | 49.5 | 370.5 | 409.5 | [36 empty] | 84.823 | 84.823 | 84.823 | 84.823 | [36 empty] | -26766.75 | 26766.75 | 26766.75 | 26766.75 | [36 empty] | 5339965.9 | -4296062.8 | 4296062.8 | 5339965.9 | [36 empty] | 128
184 | Hirosawa (1975) | Tanabe_2-1 | 3 | 0.06049383 |  | 0.003958333 | 0.003958333 | 0.8421053 | 28.5 | 0 | 0 | 0.539765625 | 0 | 0 | B | 0.2222222 | 0.3422048 | 5.034169 | 4.210071 | 2.164378 | 0.4299376 | 0.5140955 | 31360 | 16122.03 | 13482.84 | 108873.8 | 0.25 | 1.5 | 0 | 13482.84 | 0 | 19791082.3 | 32468325.3 | 0 | 32 | 3.090168 | 1 | 0.8 | 570 | 60 | 24.60723 | 450 | 545.3928 | 20 | 480 | 9000 | 7200 | 11400 | 16200 | 0 | 0 | 367.5 | 294 | 0 | 0 | 0.047 | [5 empty] | 0 | 28.27433 | 6 | 169.646 | 67874.91 | 8.014467e-09 | 32579956.1 | 49.21447 |  | 0.0033 | 30000 | 200000 | 10.5 | 49.5 | 520.5 | 559.5 | [36 empty] | 84.823 | 84.823 | 84.823 | 84.823 | [36 empty] | -31172.45 | 324.8051 | 31172.45 | 31172.45 | [36 empty] | 8556838.4 | -76491.59 | 7341112.7 | 8556838.4 | [36 empty] | 129
185 | Hirosawa (1975) | Tanabe_2-2 | 3 | 0.05899439 |  | 0.001875 | 0.001875 | 0.8421053 | 19 | 0 | 0 | 0.5380841 | 0 | 0 | B | 0.173913 | 0.3342437 | 3.367093 | 2.834223 | 1.751203 | 0.5200936 | 0.6178778 | 39200 | 24220.81 | 20387.67 | 130999.5 | 0.25 | 1.5 | 0 | 20387.67 | 0 | 29979537.0 | 32900235.7 | 0 | 32.1 | 3.095476 | 1 | 0.8 | 570 | 60 | 21.14335 | 450 | 548.8566 | 30 | 480 | 13500 | 7200 | 17100 | 20700 | 0 | 0 | 367.5 | 294 | 0 | 0 | 0.047 | [5 empty] | 0 | 28.27433 | 6 | 169.646 | 68647.18 | 3.878085e-09 | 32950644.3 | 42.28671 |  | 0.0033 | 30000 | 200000 | 10.5 | 49.5 | 520.5 | 559.5 | [36 empty] | 84.823 | 84.823 | 84.823 | 84.823 | [36 empty] | -31172.45 | 9549.646 | 31172.45 | 31172.45 | [36 empty] | 8556838.4 | -2248941.6 | 7341112.7 | 8556838.4 | [36 empty] | 130
186 | Hirosawa (1975) | Tanabe_2-3 | 3 | 0.07004624 |  | 0.002708333 | 0.002708333 | 0.8421053 | 14.25 | 0 | 0 | 0.5186937 | 0 | 0 | B | 0.1428571 | 0.4042099 | 2.491716 | 2.110895 | 1.181229 | 0.4740623 | 0.5595867 | 58780 | 32892.51 | 27865.38 | 156007.5 | 0.25 | 1.5 | 0 | 27865.38 | 0 | 41668697.7 | 33214884.8 | 0 | 33.3 | 3.158595 | 1 | 0.8 | 570 | 60 | 18.6199 | 450 | 551.3801 | 40 | 480 | 18000 | 7200 | 22800 | 25200 | 0 | 0 | 367.5 | 294 | 0 | 0 | 0.047 | [5 empty] | 0 | 28.27433 | 6 | 169.646 | 69432.63 | 1.091394e-09 | 33327660.5 | 37.2398 |  | 0.0033 | 30000 | 200000 | 10.5 | 49.5 | 520.5 | 559.5 | [36 empty] | 84.823 | 84.823 | 84.823 | 84.823 | [36 empty] | -31172.45 | 18430.96 | 31172.45 | 31172.45 | [36 empty] | 8556838.4 | -4340490.5 | 7341112.7 | 8556838.4 | [36 empty] | 131
188 | Hirosawa (1975) | Tanabe_2-5 | 3 | 0.1128748 |  | 0.003958333 | 0.003958333 | 0.8421053 | 28.5 | 0.1516286 | 0.1516286 | 0.5035714 | 0.01301517 | 0 | B | 0.2222222 | 0.6610647 | 1.586581 | 1.210925 | 1.466956 | 0.9246022 | 1.211434 | 62720 | 75981.17 | 57991.05 | 107393.2 | 0.25 | 1.5 | 0 | 13677.16 | 44313.88 | 20684164.5 | 30864559.2 | 0 | 34.3 | 3.210417 | 1 | 0.8 | 570 | 60 | 37.46928 | 450 | 532.5307 | 20 | 480 | 9000 | 7200 | 11400 | 16200 | 284.2 | 284.2 | 367.5 | 294 | 0.0183 | 0.0183 | 0.047 | [5 empty] | 164.7 | 28.27433 | 6 | 169.646 | 92007.47 | 1.491571e-09 | 44163586.6 | 74.93856 |  | 0.0033 | 30000 | 200000 | 10.5 | 49.5 | 67.5 | 82.5 | 97.5 | 112.5 | 127.5 | 142.5 | 157.5 | 172.5 | 187.5 | 202.5 | 217.5 | 232.5 | 247.5 | 262.5 | 277.5 | 292.5 | 307.5 | 322.5 | 337.5 | 352.5 | 367.5 | 382.5 | 397.5 | 412.5 | 427.5 | 442.5 | 457.5 | 472.5 | 487.5 | 502.5 | 520.5 | 559.5 | [6 empty] | 113.1 | 56.5 | 5.5 | 5.5 | 5.5 | 5.5 | 5.5 | 5.5 | 5.5 | 5.5 | 5.5 | 5.5 | 5.5 | 5.5 | 5.5 | 5.5 | 5.5 | 5.5 | 5.5 | 5.5 | 5.5 | 5.5 | 5.5 | 5.5 | 5.5 | 5.5 | 5.5 | 5.5 | 5.5 | 5.5 | 5.5 | 5.5 | 56.5 | 113.1 | [6 empty] | -41564.25 | -12658.42 | -360.3214 | 366.2739 | 1092.869 | 1563.1 | 1563.1 | 1563.1 | 1563.1 | 1563.1 | 1563.1 | 1563.1 | 1563.1 | 1563.1 | 1563.1 | 1563.1 | 1563.1 | 1563.1 | 1563.1 | 1563.1 | 1563.1 | 1563.1 | 1563.1 | 1563.1 | 1563.1 | 1563.1 | 1563.1 | 1563.1 | 1563.1 | 1563.1 | 1563.1 | 1563.1 | 20763.75 | 41564.25 | [6 empty] | 11409386.6 | 2981058.2 | 78369.9 | -74170.46 | -204913 | -269634.75 | -246188.25 | -222741.75 | -199295.25 | -175848.75 | -152402.25 | -128955.75 | -105509.25 | -82062.75 | -58616.25 | -35169.75 | -11723.25 | 11723.25 | 35169.75 | 58616.25 | 82062.75 | 105509.25 | 128955.75 | 152402.25 | 175848.75 | 199295.25 | 222741.75 | 246188.25 | 269634.75 | 293081.25 | 316527.75 | 339974.25 | 4889863.125 | 11409386.6 | [6 empty] | 132
189 | Hirosawa (1975) | Tanabe_2-6 | 3 | 0.1527419 |  | 0.003958333 | 0.003958333 | 0.8421053 | 28.5 | 0.172786 | 0.172786 | 0.5738372 | 0.01483124 | 0 | B | 0.2222222 | 0.837995 | 1.613972 | 1.222026 | 1.229342 | 0.7616869 | 1.005987 | 74480 | 74925.89 | 56730.44 | 101139.3 | 0.25 | 1.5 | 0 | 12659.31 | 44071.13 | 18046038.7 | 30500808.3 | 0 | 30.1 | 2.987867 | 1 | 0.8 | 570 | 60 | 40.38652 | 450 | 529.6135 | 20 | 480 | 9000 | 7200 | 11400 | 16200 | 284.2 | 284.2 | 367.5 | 294 | 0.0183 | 0.0183 | 0.047 | [5 empty] | 164.7 | 28.27433 | 6 | 169.646 | 91561.37 | 8.731149e-11 | 43949459.2 | 80.77305 |  | 0.0033 | 30000 | 200000 | 10.5 | 49.5 | 67.5 | 82.5 | 97.5 | 112.5 | 127.5 | 142.5 | 157.5 | 172.5 | 187.5 | 202.5 | 217.5 | 232.5 | 247.5 | 262.5 | 277.5 | 292.5 | 307.5 | 322.5 | 337.5 | 352.5 | 367.5 | 382.5 | 397.5 | 412.5 | 427.5 | 442.5 | 457.5 | 472.5 | 487.5 | 502.5 | 520.5 | 559.5 | [6 empty] | 113.1 | 56.5 | 5.5 | 5.5 | 5.5 | 5.5 | 5.5 | 5.5 | 5.5 | 5.5 | 5.5 | 5.5 | 5.5 | 5.5 | 5.5 | 5.5 | 5.5 | 5.5 | 5.5 | 5.5 | 5.5 | 5.5 | 5.5 | 5.5 | 5.5 | 5.5 | 5.5 | 5.5 | 5.5 | 5.5 | 5.5 | 5.5 | 56.5 | 113.1 | [6 empty] | -41564.25 | -14437.64 | -596.5006 | 77.61041 | 751.7214 | 1425.832 | 1563.1 | 1563.1 | 1563.1 | 1563.1 | 1563.1 | 1563.1 | 1563.1 | 1563.1 | 1563.1 | 1563.1 | 1563.1 | 1563.1 | 1563.1 | 1563.1 | 1563.1 | 1563.1 | 1563.1 | 1563.1 | 1563.1 | 1563.1 | 1563.1 | 1563.1 | 1563.1 | 1563.1 | 1563.1 | 1563.1 | 20763.75 | 41564.25 | [6 empty] | 11409386.6 | 3400063.7 | 129738.9 | -15716.11 | -140947.8 | -245956.1 | -246188.25 | -222741.75 | -199295.25 | -175848.75 | -152402.25 | -128955.75 | -105509.25 | -82062.75 | -58616.25 | -35169.75 | -11723.25 | 11723.25 | 35169.75 | 58616.25 | 82062.75 | 105509.25 | 128955.75 | 152402.25 | 175848.75 | 199295.25 | 222741.75 | 246188.25 | 269634.75 | 293081.25 | 316527.75 | 339974.25 | 4889863.125 | 11409386.6 | [6 empty] | 133
190 | Hirosawa (1975) | Tanabe_2-7 | 3 | 0.1109342 |  | 0.003958333 | 0.003958333 | 0.8421053 | 28.5 | 0.1490218 | 0.1490218 | 0.494914 | 0.01279141 | 0 | B | 0.2222222 | 0.6553576 | 1.582894 | 1.209386 | 1.467895 | 0.9273486 | 1.213752 | 62720 | 76126.53 | 58163.3 | 108277.9 | 0.25 | 1.5 | 0 | 13818.02 | 44345.28 | 21061788.8 | 30911607.2 | 0 | 34.9 | 3.241183 | 1 | 0.8 | 570 | 60 | 37.09196 | 450 | 532.908 | 20 | 480 | 9000 | 7200 | 11400 | 16200 | 284.2 | 284.2 | 367.5 | 294 | 0.0183 | 0.0183 | 0.047 | [5 empty] | 164.7 | 28.27433 | 6 | 169.646 | 92066.36 | 2.182787e-09 | 44191852.4 | 74.18392 |  | 0.0033 | 30000 | 200000 | 10.5 | 49.5 | 67.5 | 82.5 | 97.5 | 112.5 | 127.5 | 142.5 | 157.5 | 172.5 | 187.5 | 202.5 | 217.5 | 232.5 | 247.5 | 262.5 | 277.5 | 292.5 | 307.5 | 322.5 | 337.5 | 352.5 | 367.5 | 382.5 | 397.5 | 412.5 | 427.5 | 442.5 | 457.5 | 472.5 | 487.5 | 502.5 | 520.5 | 559.5 | [6 empty] | 113.1 | 56.5 | 5.5 | 5.5 | 5.5 | 5.5 | 5.5 | 5.5 | 5.5 | 5.5 | 5.5 | 5.5 | 5.5 | 5.5 | 5.5 | 5.5 | 5.5 | 5.5 | 5.5 | 5.5 | 5.5 | 5.5 | 5.5 | 5.5 | 5.5 | 5.5 | 5.5 | 5.5 | 5.5 | 5.5 | 5.5 | 5.5 | 56.5 | 113.1 | [6 empty] | -41564.25 | -12407.85 | -327.0604 | 406.9262 | 1140.913 | 1563.1 | 1563.1 | 1563.1 | 1563.1 | 1563.1 | 1563.1 | 1563.1 | 1563.1 | 1563.1 | 1563.1 | 1563.1 | 1563.1 | 1563.1 | 1563.1 | 1563.1 | 1563.1 | 1563.1 | 1563.1 | 1563.1 | 1563.1 | 1563.1 | 1563.1 | 1563.1 | 1563.1 | 1563.1 | 1563.1 | 1563.1 | 20763.75 | 41564.25 | [6 empty] | 11409386.6 | 2922049.8 | 71135.63 | -82402.56 | -213921.2 | -269634.75 | -246188.25 | -222741.75 | -199295.25 | -175848.75 | -152402.25 | -128955.75 | -105509.25 | -82062.75 | -58616.25 | -35169.75 | -11723.25 | 11723.25 | 35169.75 | 58616.25 | 82062.75 | 105509.25 | 128955.75 | 152402.25 | 175848.75 | 199295.25 | 222741.75 | 246188.25 | 269634.75 | 293081.25 | 316527.75 | 339974.25 | 4889863.125 | 11409386.6 | [6 empty] | 134
191 | Hirosawa (1975) | Tanabe_2-8 | 3 | 0.1276665 |  | 0.006666667 | 0.006666667 | 0.8421053 | 19 | 0.09739438 | 0.09739438 | 0.4851826 | 0.0125399 | 0 | B | 0.173913 | 0.7617316 | 1.410466 | 1.10309 | 0.9942457 | 0.704906 | 0.9013277 | 94080 | 84796.91 | 66317.56 | 134803.4 | 0.25 | 1.5 | 0 | 21281.21 | 45036.34 | 32758510.0 | 31947113.8 | 0 | 35.6 | 3.276779 | 1 | 0.8 | 570 | 60 | 28.7873 | 450 | 541.2127 | 30 | 480 | 13500 | 7200 | 17100 | 20700 | 284.2 | 284.2 | 367.5 | 294 | 0.0122 | 0.0122 | 0.047 | [5 empty] | 164.7 | 28.27433 | 6 | 169.646 | 93538.64 | 5.748007e-10 | 44898546.5 | 57.5746 |  | 0.0033 | 30000 | 200000 | 10.5 | 49.5 | 67.5 | 82.5 | 97.5 | 112.5 | 127.5 | 142.5 | 157.5 | 172.5 | 187.5 | 202.5 | 217.5 | 232.5 | 247.5 | 262.5 | 277.5 | 292.5 | 307.5 | 322.5 | 337.5 | 352.5 | 367.5 | 382.5 | 397.5 | 412.5 | 427.5 | 442.5 | 457.5 | 472.5 | 487.5 | 502.5 | 520.5 | 559.5 | [6 empty] | 113.1 | 56.5 | 5.5 | 5.5 | 5.5 | 5.5 | 5.5 | 5.5 | 5.5 | 5.5 | 5.5 | 5.5 | 5.5 | 5.5 | 5.5 | 5.5 | 5.5 | 5.5 | 5.5 | 5.5 | 5.5 | 5.5 | 5.5 | 5.5 | 5.5 | 5.5 | 5.5 | 5.5 | 5.5 | 5.5 | 5.5 | 5.5 | 56.5 | 113.1 | [6 empty] | -41564.25 | -5229.766 | 625.7833 | 1563.1 | 1563.1 | 1563.1 | 1563.1 | 1563.1 | 1563.1 | 1563.1 | 1563.1 | 1563.1 | 1563.1 | 1563.1 | 1563.1 | 1563.1 | 1563.1 | 1563.1 | 1563.1 | 1563.1 | 1563.1 | 1563.1 | 1563.1 | 1563.1 | 1563.1 | 1563.1 | 1563.1 | 1563.1 | 1563.1 | 1563.1 | 1563.1 | 1563.1 | 20763.75 | 41564.25 | [6 empty] | 11409386.6 | 1231609.8 | -136107.9 | -316527.75 | -293081.25 | -269634.75 | -246188.25 | -222741.75 | -199295.25 | -175848.75 | -152402.25 | -128955.75 | -105509.25 | -82062.75 | -58616.25 | -35169.75 | -11723.25 | 11723.25 | 35169.75 | 58616.25 | 82062.75 | 105509.25 | 128955.75 | 152402.25 | 175848.75 | 199295.25 | 222741.75 | 246188.25 | 269634.75 | 293081.25 | 316527.75 | 339974.25 | 4889863.125 | 11409386.6 | [6 empty] | 135
192 | Hirosawa (1975) | Tanabe_2-9 | 3 | 0.126156 |  | 0.004791667 | 0.004791667 | 0.8421053 | 19 | 0.1010857 | 0.1010857 | 0.5035714 | 0.01301517 | 0 | B | 0.173913 | 0.7388476 | 1.419392 | 1.107673 | 1.04281 | 0.7346878 | 0.9414421 | 89572 | 84326.86 | 65807.45 | 132058.8 | 0.25 | 1.5 | 0 | 20825.18 | 44982.27 | 31522152.4 | 31866087.9 | 0 | 34.3 | 3.210417 | 1 | 0.8 | 570 | 60 | 29.43712 | 450 | 540.5629 | 30 | 480 | 13500 | 7200 | 17100 | 20700 | 284.2 | 284.2 | 367.5 | 294 | 0.0122 | 0.0122 | 0.047 | [5 empty] | 164.7 | 28.27433 | 6 | 169.646 | 93406.6 | -9.240466e-10 | 44835168.0 | 58.87423 |  | 0.0033 | 30000 | 200000 | 10.5 | 49.5 | 67.5 | 82.5 | 97.5 | 112.5 | 127.5 | 142.5 | 157.5 | 172.5 | 187.5 | 202.5 | 217.5 | 232.5 | 247.5 | 262.5 | 277.5 | 292.5 | 307.5 | 322.5 | 337.5 | 352.5 | 367.5 | 382.5 | 397.5 | 412.5 | 427.5 | 442.5 | 457.5 | 472.5 | 487.5 | 502.5 | 520.5 | 559.5 | [6 empty] | 113.1 | 56.5 | 5.5 | 5.5 | 5.5 | 5.5 | 5.5 | 5.5 | 5.5 | 5.5 | 5.5 | 5.5 | 5.5 | 5.5 | 5.5 | 5.5 | 5.5 | 5.5 | 5.5 | 5.5 | 5.5 | 5.5 | 5.5 | 5.5 | 5.5 | 5.5 | 5.5 | 5.5 | 5.5 | 5.5 | 5.5 | 5.5 | 56.5 | 113.1 | [6 empty] | -41564.25 | -5937.49 | 531.8375 | 1456.69 | 1563.1 | 1563.1 | 1563.1 | 1563.1 | 1563.1 | 1563.1 | 1563.1 | 1563.1 | 1563.1 | 1563.1 | 1563.1 | 1563.1 | 1563.1 | 1563.1 | 1563.1 | 1563.1 | 1563.1 | 1563.1 | 1563.1 | 1563.1 | 1563.1 | 1563.1 | 1563.1 | 1563.1 | 1563.1 | 1563.1 | 1563.1 | 1563.1 | 20763.75 | 41564.25 | [6 empty] | 11409386.6 | 1398279.0 | -115674.7 | -294979.8 | -293081.25 | -269634.75 | -246188.25 | -222741.75 | -199295.25 | -175848.75 | -152402.25 | -128955.75 | -105509.25 | -82062.75 | -58616.25 | -35169.75 | -11723.25 | 11723.25 | 35169.75 | 58616.25 | 82062.75 | 105509.25 | 128955.75 | 152402.25 | 175848.75 | 199295.25 | 222741.75 | 246188.25 | 269634.75 | 293081.25 | 316527.75 | 339974.25 | 4889863.125 | 11409386.6 | [6 empty] | 136
193 | Hirosawa (1975) | Tanabe_2-10 | 3 | 0.1232599 |  | 0.006666667 | 0.006666667 | 0.8421053 | 19 | 0.1025811 | 0.1025811 | 0.5110207 | 0.0132077 | 0 | B | 0.173913 | 0.7166054 | 1.422908 | 1.109467 | 1.082498 | 0.7607648 | 0.9756922 | 86240 | 84143.7 | 65608.35 | 131001 | 0.25 | 1.5 | 0 | 20647.73 | 44960.63 | 31046820.7 | 31833655.0 | 0 | 33.8 | 3.184592 | 1 | 0.8 | 570 | 60 | 29.69723 | 450 | 540.3028 | 30 | 480 | 13500 | 7200 | 17100 | 20700 | 284.2 | 284.2 | 367.5 | 294 | 0.0122 | 0.0122 | 0.047 | [5 empty] | 164.7 | 28.27433 | 6 | 169.646 | 93354.67 | -6.548362e-11 | 44810241.7 | 59.39445 |  | 0.0033 | 30000 | 200000 | 10.5 | 49.5 | 67.5 | 82.5 | 97.5 | 112.5 | 127.5 | 142.5 | 157.5 | 172.5 | 187.5 | 202.5 | 217.5 | 232.5 | 247.5 | 262.5 | 277.5 | 292.5 | 307.5 | 322.5 | 337.5 | 352.5 | 367.5 | 382.5 | 397.5 | 412.5 | 427.5 | 442.5 | 457.5 | 472.5 | 487.5 | 502.5 | 520.5 | 559.5 | [6 empty] | 113.1 | 56.5 | 5.5 | 5.5 | 5.5 | 5.5 | 5.5 | 5.5 | 5.5 | 5.5 | 5.5 | 5.5 | 5.5 | 5.5 | 5.5 | 5.5 | 5.5 | 5.5 | 5.5 | 5.5 | 5.5 | 5.5 | 5.5 | 5.5 | 5.5 | 5.5 | 5.5 | 5.5 | 5.5 | 5.5 | 5.5 | 5.5 | 56.5 | 113.1 | [6 empty] | -41564.25 | -6212.098 | 495.3853 | 1412.138 | 1563.1 | 1563.1 | 1563.1 | 1563.1 | 1563.1 | 1563.1 | 1563.1 | 1563.1 | 1563.1 | 1563.1 | 1563.1 | 1563.1 | 1563.1 | 1563.1 | 1563.1 | 1563.1 | 1563.1 | 1563.1 | 1563.1 | 1563.1 | 1563.1 | 1563.1 | 1563.1 | 1563.1 | 1563.1 | 1563.1 | 1563.1 | 1563.1 | 20763.75 | 41564.25 | [6 empty] | 11409386.6 | 1462949.0 | -107746.3 | -285957.9 | -293081.25 | -269634.75 | -246188.25 | -222741.75 | -199295.25 | -175848.75 | -152402.25 | -128955.75 | -105509.25 | -82062.75 | -58616.25 | -35169.75 | -11723.25 | 11723.25 | 35169.75 | 58616.25 | 82062.75 | 105509.25 | 128955.75 | 152402.25 | 175848.75 | 199295.25 | 222741.75 | 246188.25 | 269634.75 | 293081.25 | 316527.75 | 339974.25 | 4889863.125 | 11409386.6 | [6 empty] | 137
194 | Hirosawa (1975) | Tanabe_2-11 | 3 | 0.1185637 |  | 0.006875 | 0.006875 | 0.8421053 | 14.25 | 0.07971463 | 0.07971463 | 0.5266006 | 0.01361038 | 0 | B | 0.1428571 | 0.6790295 | 1.293444 | 1.02163 | 0.961775 | 0.7435766 | 0.9414125 | 98000 | 92258.42 | 72870.5 | 151862.4 | 0.25 | 1.5 | 0 | 27298.41 | 45572.09 | 40515182.7 | 32378774.3 | 0 | 32.8 | 3.132422 | 1 | 0.8 | 570 | 60 | 25.32542 | 450 | 544.6746 | 40 | 480 | 18000 | 7200 | 22800 | 25200 | 284.2 | 284.2 | 367.5 | 294 | 0.0092 | 0.0092 | 0.047 | [5 empty] | 165.6 | 28.27433 | 6 | 169.646 | 94253.95 | -3.507012e-09 | 45241895.9 | 50.65085 |  | 0.0033 | 30000 | 200000 | 10.5 | 49.5 | 67.5 | 82.5 | 97.5 | 112.5 | 127.5 | 142.5 | 157.5 | 172.5 | 187.5 | 202.5 | 217.5 | 232.5 | 247.5 | 262.5 | 277.5 | 292.5 | 307.5 | 322.5 | 337.5 | 352.5 | 367.5 | 382.5 | 397.5 | 412.5 | 427.5 | 442.5 | 457.5 | 472.5 | 487.5 | 502.5 | 520.5 | 559.5 | [6 empty] | 113.1 | 56.5 | 5.5 | 5.5 | 5.5 | 5.5 | 5.5 | 5.5 | 5.5 | 5.5 | 5.5 | 5.5 | 5.5 | 5.5 | 5.5 | 5.5 | 5.5 | 5.5 | 5.5 | 5.5 | 5.5 | 5.5 | 5.5 | 5.5 | 5.5 | 5.5 | 5.5 | 5.5 | 5.5 | 5.5 | 5.5 | 5.5 | 56.5 | 113.1 | [6 empty] | -41564.25 | -847.2715 | 1207.53 | 1563.1 | 1563.1 | 1563.1 | 1563.1 | 1563.1 | 1563.1 | 1563.1 | 1563.1 | 1563.1 | 1563.1 | 1563.1 | 1563.1 | 1563.1 | 1563.1 | 1563.1 | 1563.1 | 1563.1 | 1563.1 | 1563.1 | 1563.1 | 1563.1 | 1563.1 | 1563.1 | 1563.1 | 1563.1 | 1563.1 | 1563.1 | 1563.1 | 1563.1 | 20763.75 | 41564.25 | [6 empty] | 11409386.6 | 199532.4 | -262637.8 | -316527.75 | -293081.25 | -269634.75 | -246188.25 | -222741.75 | -199295.25 | -175848.75 | -152402.25 | -128955.75 | -105509.25 | -82062.75 | -58616.25 | -35169.75 | -11723.25 | 11723.25 | 35169.75 | 58616.25 | 82062.75 | 105509.25 | 128955.75 | 152402.25 | 175848.75 | 199295.25 | 222741.75 | 246188.25 | 269634.75 | 293081.25 | 316527.75 | 339974.25 | 4889863.125 | 11409386.6 | [6 empty] | 138
195 | Hirosawa (1975) | Tanabe_2-12 | 3 | 0.1090652 |  | 0.006875 | 0.006875 | 0.8421053 | 14.25 | 0.07406912 | 0.07406912 | 0.4893059 | 0.01264647 | 0 | B | 0.1428571 | 0.6479976 | 1.274718 | 1.011104 | 0.9742078 | 0.7642534 | 0.9635092 | 97020 | 93479.66 | 74147.86 | 158783.7 | 0.25 | 1.5 | 0 | 28482.2 | 45665.66 | 43697972.1 | 32518214.3 | 0 | 35.3 | 3.261563 | 1 | 0.8 | 570 | 60 | 24.20713 | 450 | 545.7929 | 40 | 480 | 18000 | 7200 | 22800 | 25200 | 284.2 | 284.2 | 367.5 | 294 | 0.0092 | 0.0092 | 0.047 | [5 empty] | 165.6 | 28.27433 | 6 | 169.646 | 94517.64 | -5.675247e-10 | 45368467.6 | 48.41426 |  | 0.0033 | 30000 | 200000 | 10.5 | 49.5 | 67.5 | 82.5 | 97.5 | 112.5 | 127.5 | 142.5 | 157.5 | 172.5 | 187.5 | 202.5 | 217.5 | 232.5 | 247.5 | 262.5 | 277.5 | 292.5 | 307.5 | 322.5 | 337.5 | 352.5 | 367.5 | 382.5 | 397.5 | 412.5 | 427.5 | 442.5 | 457.5 | 472.5 | 487.5 | 502.5 | 520.5 | 559.5 | [6 empty] | 113.1 | 56.5 | 5.5 | 5.5 | 5.5 | 5.5 | 5.5 | 5.5 | 5.5 | 5.5 | 5.5 | 5.5 | 5.5 | 5.5 | 5.5 | 5.5 | 5.5 | 5.5 | 5.5 | 5.5 | 5.5 | 5.5 | 5.5 | 5.5 | 5.5 | 5.5 | 5.5 | 5.5 | 5.5 | 5.5 | 5.5 | 5.5 | 56.5 | 113.1 | [6 empty] | -41564.25 | 836.2701 | 1431.009 | 1563.1 | 1563.1 | 1563.1 | 1563.1 | 1563.1 | 1563.1 | 1563.1 | 1563.1 | 1563.1 | 1563.1 | 1563.1 | 1563.1 | 1563.1 | 1563.1 | 1563.1 | 1563.1 | 1563.1 | 1563.1 | 1563.1 | 1563.1 | 1563.1 | 1563.1 | 1563.1 | 1563.1 | 1563.1 | 1563.1 | 1563.1 | 1563.1 | 1563.1 | 20763.75 | 41564.25 | [6 empty] | 11409386.6 | -196941.6 | -311244.5 | -316527.75 | -293081.25 | -269634.75 | -246188.25 | -222741.75 | -199295.25 | -175848.75 | -152402.25 | -128955.75 | -105509.25 | -82062.75 | -58616.25 | -35169.75 | -11723.25 | 11723.25 | 35169.75 | 58616.25 | 82062.75 | 105509.25 | 128955.75 | 152402.25 | 175848.75 | 199295.25 | 222741.75 | 246188.25 | 269634.75 | 293081.25 | 316527.75 | 339974.25 | 4889863.125 | 11409386.6 | [6 empty] | 139
196 | Hirosawa (1975) | Tanabe_2-13 | 3 | 0.1129733 |  | 0.006875 | 0.006875 | 0.8421053 | 14.25 | 0.07303464 | 0.07303464 | 0.4824721 | 0.01246984 | 0 | B | 0.1428571 | 0.6759543 | 1.27113 | 1.00907 | 0.9278719 | 0.7299582 | 0.9195316 | 101920 | 93718.66 | 74397.34 | 160164.3 | 0.25 | 1.5 | 0 | 28714.31 | 45683.03 | 44334763.2 | 32544103.7 | 0 | 35.8 | 3.286891 | 1 | 0.8 | 570 | 60 | 23.9995 | 450 | 546.0005 | 40 | 480 | 18000 | 7200 | 22800 | 25200 | 284.2 | 284.2 | 367.5 | 294 | 0.0092 | 0.0092 | 0.047 | [5 empty] | 165.6 | 28.27433 | 6 | 169.646 | 94568.7 | 0 | 45392977.3 | 47.999 |  | 0.0033 | 30000 | 200000 | 10.5 | 49.5 | 67.5 | 82.5 | 97.5 | 112.5 | 127.5 | 142.5 | 157.5 | 172.5 | 187.5 | 202.5 | 217.5 | 232.5 | 247.5 | 262.5 | 277.5 | 292.5 | 307.5 | 322.5 | 337.5 | 352.5 | 367.5 | 382.5 | 397.5 | 412.5 | 427.5 | 442.5 | 457.5 | 472.5 | 487.5 | 502.5 | 520.5 | 559.5 | [6 empty] | 113.1 | 56.5 | 5.5 | 5.5 | 5.5 | 5.5 | 5.5 | 5.5 | 5.5 | 5.5 | 5.5 | 5.5 | 5.5 | 5.5 | 5.5 | 5.5 | 5.5 | 5.5 | 5.5 | 5.5 | 5.5 | 5.5 | 5.5 | 5.5 | 5.5 | 5.5 | 5.5 | 5.5 | 5.5 | 5.5 | 5.5 | 5.5 | 56.5 | 113.1 | [6 empty] | -41564.25 | 1166.117 | 1474.794 | 1563.1 | 1563.1 | 1563.1 | 1563.1 | 1563.1 | 1563.1 | 1563.1 | 1563.1 | 1563.1 | 1563.1 | 1563.1 | 1563.1 | 1563.1 | 1563.1 | 1563.1 | 1563.1 | 1563.1 | 1563.1 | 1563.1 | 1563.1 | 1563.1 | 1563.1 | 1563.1 | 1563.1 | 1563.1 | 1563.1 | 1563.1 | 1563.1 | 1563.1 | 20763.75 | 41564.25 | [6 empty] | 11409386.6 | -274620.6 | -320767.8 | -316527.75 | -293081.25 | -269634.75 | -246188.25 | -222741.75 | -199295.25 | -175848.75 | -152402.25 | -128955.75 | -105509.25 | -82062.75 | -58616.25 | -35169.75 | -11723.25 | 11723.25 | 35169.75 | 58616.25 | 82062.75 | 105509.25 | 128955.75 | 152402.25 | 175848.75 | 199295.25 | 222741.75 | 246188.25 | 269634.75 | 293081.25 | 316527.75 | 339974.25 | 4889863.125 | 11409386.6 | [6 empty] | 140
199 | Hirosawa (1975) | Tanabe_3-3 | 3 | 0.09870788 |  | 0.004375 | 0.004375 | 0.8421053 | 28.5 | 0.1254126 | 0.1254126 | 0.3204545 | 0.0107649 | 0 | B | 0.2222222 | 0.6465178 | 1.287317 | 0.9964267 | 1.162032 | 0.9026772 | 1.166199 | 68600 | 80001.24 | 61923.65 | 106046.2 | 0.25 | 1.5 | 0 | 15622.88 | 46300.78 | 25807544.0 | 25094639.7 | 0 | 42.9 | 3.63079 | 0.9871053 | 0.7871053 | 570 | 60 | 32.13922 | 450 | 537.8608 | 20 | 480 | 9000 | 7200 | 11400 | 16200 | 294 | 294 | 292.5 | 294 | 0.0183 | 0.0183 | 0.047 |  | 30 | 5.515459 | 1 | 5.515459 | 164.7 | 28.27433 | 6 | 169.646 | 79715.37 | 2.910383e-10 | 38263378.2 | 64.27845 |  | 0.0033 | 30000 | 200000 | 10.5 | 49.5 | 75 | 105 | 135 | 165 | 195 | 225 | 255 | 285 | 315 | 345 | 375 | 405 | 435 | 465 | 495 | 520.5 | 559.5 | [21 empty] | 113.1 | 56.5 | 11 | 11 | 11 | 11 | 11 | 11 | 11 | 11 | 11 | 11 | 11 | 11 | 11 | 11 | 11 | 56.5 | 113.1 | [21 empty] | -33081.75 | -8573.455 | 1210.957 | 3234 | 3234 | 3234 | 3234 | 3234 | 3234 | 3234 | 3234 | 3234 | 3234 | 3234 | 3234 | 3234 | 3234 | 16526.25 | 33081.75 | [21 empty] | 9080940.375 | 2019048.6 | -254301 | -582120 | -485100 | -388080 | -291060 | -194040 | -97020 | 0 | 97020 | 194040 | 291060 | 388080 | 485100 | 582120 | 679140 | 3891931.875 | 9080940.375 | [21 empty] | 141
200 | Hirosawa (1975) | Tanabe_3-4 | 3 | 0.08943646 |  | 0.004375 | 0.004375 | 0.8421053 | 28.5 | 0.1104764 | 0.1104764 | 0.2822895 | 0.009482836 | 0 | B | 0.2222222 | 0.6241358 | 1.265251 | 0.9859312 | 1.134926 | 0.8969969 | 1.151121 | 70560 | 81223.11 | 63292.1 | 113036.9 | 0.25 | 1.5 | 0 | 16815.12 | 46476.98 | 28959926.7 | 25297778.9 | 0 | 48.7 | 3.893055 | 0.9718421 | 0.7718421 | 570 | 60 | 30.09234 | 450 | 539.9077 | 20 | 480 | 9000 | 7200 | 11400 | 16200 | 294 | 294 | 292.5 | 294 | 0.0183 | 0.0183 | 0.047 |  | 30 | 5.515459 | 1 | 5.515459 | 164.7 | 28.27433 | 6 | 169.646 | 80080.41 | 3.565219e-10 | 38438595.2 | 60.18467 |  | 0.0033 | 30000 | 200000 | 10.5 | 49.5 | 75 | 105 | 135 | 165 | 195 | 225 | 255 | 285 | 315 | 345 | 375 | 405 | 435 | 465 | 495 | 520.5 | 559.5 | [21 empty] | 113.1 | 56.5 | 11 | 11 | 11 | 11 | 11 | 11 | 11 | 11 | 11 | 11 | 11 | 11 | 11 | 11 | 11 | 56.5 | 113.1 | [21 empty] | -33081.75 | -6620.147 | 1787.154 | 3234 | 3234 | 3234 | 3234 | 3234 | 3234 | 3234 | 3234 | 3234 | 3234 | 3234 | 3234 | 3234 | 3234 | 16526.25 | 33081.75 | [21 empty] | 9080940.375 | 1559044.6 | -375302.4 | -582120 | -485100 | -388080 | -291060 | -194040 | -97020 | 0 | 97020 | 194040 | 291060 | 388080 | 485100 | 582120 | 679140 | 3891931.875 | 9080940.375 | [21 empty] | 142
201 | Hirosawa (1975) | Tanabe_3-5 | 3 | 0.08521739 |  | 0.007291667 | 0.007291667 | 0.8421053 | 19 | 0.08967 | 0.08967 | 0.3436875 | 0.01154535 | 0 | B | 0.173913 | 0.5389621 | 1.162088 | 0.9152454 | 1.146285 | 0.9864005 | 1.252434 | 70560 | 88371.75 | 69600.42 | 130145.2 | 0.25 | 1.5 | 0 | 22795.07 | 46805.35 | 36793327.1 | 25676347.8 | 0 | 40 | 3.493676 | 0.9947368 | 0.7947368 | 570 | 60 | 26.27777 | 450 | 543.7222 | 30 | 480 | 13500 | 7200 | 17100 | 20700 | 294 | 294 | 292.5 | 294 | 0.0122 | 0.0122 | 0.047 |  | 30 | 5.515459 | 1 | 5.515459 | 164.7 | 28.27433 | 6 | 169.646 | 80881.84 | -6.846676e-09 | 38823284.5 | 52.55553 |  | 0.0033 | 30000 | 200000 | 10.5 | 49.5 | 75 | 105 | 135 | 165 | 195 | 225 | 255 | 285 | 315 | 345 | 375 | 405 | 435 | 465 | 495 | 520.5 | 559.5 | [21 empty] | 113.1 | 56.5 | 11 | 11 | 11 | 11 | 11 | 11 | 11 | 11 | 11 | 11 | 11 | 11 | 11 | 11 | 11 | 56.5 | 113.1 | [21 empty] | -33081.75 | -2168.009 | 3100.469 | 3234 | 3234 | 3234 | 3234 | 3234 | 3234 | 3234 | 3234 | 3234 | 3234 | 3234 | 3234 | 3234 | 3234 | 16526.25 | 33081.75 | [21 empty] | 9080940.375 | 510566 | -651098.6 | -582120 | -485100 | -388080 | -291060 | -194040 | -97020 | 0 | 97020 | 194040 | 291060 | 388080 | 485100 | 582120 | 679140 | 3891931.875 | 9080940.375 | [21 empty] | 143
202 | Hirosawa (1975) | Tanabe_3-6 | 3 | 0.08010312 |  | 0.008333333 | 0.008333333 | 0.8421053 | 19 | 0.07780477 | 0.07780477 | 0.2982104 | 0.01001766 | 0 | B | 0.173913 | 0.543876 | 1.133791 | 0.8998127 | 1.063675 | 0.9381574 | 1.182107 | 76440 | 90360.24 | 71712.75 | 141157.4 | 0.25 | 1.5 | 0 | 24736.06 | 46976.7 | 41881656.1 | 25873888.4 | 0 | 46.1 | 3.777332 | 0.9786842 | 0.7786842 | 570 | 60 | 24.28729 | 450 | 545.7127 | 30 | 480 | 13500 | 7200 | 17100 | 20700 | 294 | 294 | 292.5 | 294 | 0.0122 | 0.0122 | 0.047 |  | 30 | 5.515459 | 1 | 5.515459 | 164.7 | 28.27433 | 6 | 169.646 | 81307.29 | -5.675247e-10 | 39027501.4 | 48.57458 |  | 0.0033 | 30000 | 200000 | 10.5 | 49.5 | 75 | 105 | 135 | 165 | 195 | 225 | 255 | 285 | 315 | 345 | 375 | 405 | 435 | 465 | 495 | 520.5 | 559.5 | [21 empty] | 113.1 | 56.5 | 11 | 11 | 11 | 11 | 11 | 11 | 11 | 11 | 11 | 11 | 11 | 11 | 11 | 11 | 11 | 56.5 | 113.1 | [21 empty] | -33081.75 | 710.4303 | 3234 | 3234 | 3234 | 3234 | 3234 | 3234 | 3234 | 3234 | 3234 | 3234 | 3234 | 3234 | 3234 | 3234 | 3234 | 16526.25 | 33081.75 | [21 empty] | 9080940.375 | -167306.3 | -679140 | -582120 | -485100 | -388080 | -291060 | -194040 | -97020 | 0 | 97020 | 194040 | 291060 | 388080 | 485100 | 582120 | 679140 | 3891931.875 | 9080940.375 | [21 empty] | 144
203 | Hirosawa (1975) | Tanabe_3-7 | 3 | 0.06867795 |  | 0.007083333 | 0.007083333 | 0.8421053 | 14.25 | 0.05970861 | 0.05970861 | 0.3034768 | 0.01019457 | 0 | B | 0.1428571 | 0.4622388 | 1.022363 | 0.8222753 | 1.049171 | 1.026222 | 1.275937 | 78400 | 100033.4 | 80455.77 | 170100.6 | 0.25 | 1.5 | 0 | 32893.09 | 47562.67 | 55396839.9 | 26251435.9 | 0 | 45.3 | 3.741137 | 0.9807895 | 0.7807895 | 570 | 60 | 20.48301 | 450 | 549.517 | 40 | 480 | 18000 | 7200 | 22800 | 25200 | 294 | 294 | 292.5 | 294 | 0.0092 | 0.0092 | 0.047 |  | 30 | 5.515459 | 1 | 5.515459 | 165.6 | 28.27433 | 6 | 169.646 | 82255.03 | -1.513399e-09 | 39482414.8 | 40.96603 |  | 0.0033 | 30000 | 200000 | 10.5 | 49.5 | 75 | 105 | 135 | 165 | 195 | 225 | 255 | 285 | 315 | 345 | 375 | 405 | 435 | 465 | 495 | 520.5 | 559.5 | [21 empty] | 113.1 | 56.5 | 11 | 11 | 11 | 11 | 11 | 11 | 11 | 11 | 11 | 11 | 11 | 11 | 11 | 11 | 11 | 56.5 | 113.1 | [21 empty] | -33081.75 | 7768.188 | 3234 | 3234 | 3234 | 3234 | 3234 | 3234 | 3234 | 3234 | 3234 | 3234 | 3234 | 3234 | 3234 | 3234 | 3234 | 16526.25 | 33081.75 | [21 empty] | 9080940.375 | -1829408.2 | -679140 | -582120 | -485100 | -388080 | -291060 | -194040 | -97020 | 0 | 97020 | 194040 | 291060 | 388080 | 485100 | 582120 | 679140 | 3891931.875 | 9080940.375 | [21 empty] | 145
204 | Hirosawa (1975) | Tanabe_3-8 | 3 | 0.07228758 |  | 0.006666667 | 0.006666667 | 0.8421053 | 14.25 | 0.06364235 | 0.06364235 | 0.3234706 | 0.01086621 | 0 | B | 0.1428571 | 0.4712574 | 2.436444 | 1.952939 | 2.492983 | 1.023206 | 1.276529 | 77420 | 98828.89 | 79216.57 | 163477.5 | 0.25 | 1.5 | 0 | 31716.82 | 47499.75 | 52289935.9 | 26179287.3 | 0 | 42.5 | 3.612131 | 0.9881579 | 0.7881579 | 570 | 60 | 21.21 | 450 | 548.79 | 40 | 480 | 18000 | 7200 | 22800 | 25200 | 294 | 294 | 292.5 | 294 | 0.0092 | 0.0092 | 0.047 |  | 30 | 5.515459 | 1 | 5.515459 | 165.6 | 28.27433 | 6 | 169.646 | 193006.8 | 4.438334e-09 | 92643242.0 | 42.42001 |  | 0.0033 | 30000 | 200000 | 10.5 | 49.5 | 75 | 105 | 135 | 165 | 195 | 225 | 255 | 285 | 315 | 345 | 375 | 405 | 435 | 465 | 495 | 520.5 | 559.5 | [21 empty] | 113.1 | 56.5 | 11 | 11 | 11 | 11 | 11 | 11 | 11 | 11 | 11 | 11 | 11 | 11 | 11 | 11 | 11 | 56.5 | 113.1 | [21 empty] | -33081.75 | 6223.782 | 3234 | 3234 | 3234 | 3234 | 3234 | 3234 | 3234 | 3234 | 3234 | 3234 | 3234 | 3234 | 3234 | 3234 | 3234 | 16526.25 | 33081.75 | [21 empty] | 9080940.375 | -1465700.7 | -679140 | -582120 | -485100 | -388080 | -291060 | -194040 | -97020 | 0 | 97020 | 194040 | 291060 | 388080 | 485100 | 582120 | 679140 | 3891931.875 | 9080940.375 | [21 empty] | 146
208 | Hirosawa (1975) | Tanabe_4-4 | 3 | 0.1155889 |  | 0.003541667 | 0.003541667 | 0.8421053 | 28.5 | 0.1805712 | 0.1805712 | 0.3145881 | 0.01162461 | 0 | B | 0.2222222 | 0.7641116 | 2.334323 | 1.774006 | 2.358631 | 1.010413 | 1.329551 | 81830 | 108797.1 | 82682.11 | 104895.2 | 0.25 | 1.5 | 0 | 15592.33 | 67089.78 | 25898066.9 | 24451632.4 | 0 | 43.7 | 3.667874 | 0.985 | 0.785 | 570 | 60 | 38.61835 | 450 | 531.3817 | 20 | 480 | 9000 | 7200 | 11400 | 16200 | 323.4 | 323.4 | 292.5 | 323.4 | 0.0244 | 0.0244 | 0.047 |  | 30 | 5.515459 | 1 | 5.515459 | 219.6 | 28.27433 | 6 | 169.646 | 193006.8 | 0 | 92643243.0 | 77.2367 |  | 0.0033 | 30000 | 200000 | 10.5 | 49.5 | 60 | 90 | 120 | 150 | 180 | 210 | 240 | 270 | 300 | 330 | 360 | 390 | 420 | 450 | 480 | 510 | 520.5 | 559.5 | [20 empty] | 84.823 | 84.823 | 13.76269 | 13.76269 | 13.76269 | 13.76269 | 13.76269 | 13.76269 | 13.76269 | 13.76269 | 13.76269 | 13.76269 | 13.76269 | 13.76269 | 13.76269 | 13.76269 | 13.76269 | 13.76269 | 84.823 | 84.823 | [20 empty] | -24810.73 | -20104.29 | -2027.111 | 1501.02 | 4450.854 | 4450.854 | 4450.854 | 4450.854 | 4450.854 | 4450.854 | 4450.854 | 4450.854 | 4450.854 | 4450.854 | 4450.854 | 4450.854 | 4450.854 | 4450.854 | 24810.73 | 24810.73 | [20 empty] | 6810544.8 | 4734559.3 | 456100.1 | -292698.9 | -734390.9 | -600865.2 | -467339.6 | -333814 | -200288.4 | -66762.8 | 66762.8 | 200288.4 | 333814 | 467339.6 | 600865.2 | 734390.9 | 867916.5 | 1001442.1 | 5842926.4 | 6810544.8 | [20 empty] | 147
209 | Hirosawa (1975) | Tanabe_4-5 | 3 | 0.1074833 |  | 0.003541667 | 0.003541667 | 0.8421053 | 28.5 | 0.1797485 | 0.1797485 | 0.3131549 | 0.01157165 | 0 | B | 0.2222222 | 0.7121532 | 2.33317 | 1.773304 | 2.524945 | 1.082195 | 1.423865 | 76440 | 108840.2 | 82722.98 | 105116.5 | 0.25 | 1.5 | 0 | 15631.85 | 67091.13 | 26003247.3 | 24452694.9 | 0 | 43.9 | 3.677097 | 0.9844737 | 0.7844737 | 570 | 60 | 38.60764 | 450 | 531.3924 | 20 | 480 | 9000 | 7200 | 11400 | 16200 | 323.4 | 323.4 | 292.5 | 323.4 | 0.0244 | 0.0244 | 0.047 |  | 30 | 5.515459 | 1 | 5.515459 | 219.6 | 28.27433 | 6 | 169.646 | 193006.8 | 0 | 92643244.0 | 77.21529 |  | 0.0033 | 30000 | 200000 | 10.5 | 49.5 | 61 | 91 | 121 | 151 | 181 | 211 | 241 | 271 | 301 | 331 | 361 | 391 | 421 | 451 | 481 | 511 | 521.5 | 560.5 | [20 empty] | 84.823 | 84.823 | 13.76269 | 13.76269 | 13.76269 | 13.76269 | 13.76269 | 13.76269 | 13.76269 | 13.76269 | 13.76269 | 13.76269 | 13.76269 | 13.76269 | 13.76269 | 13.76269 | 13.76269 | 13.76269 | 84.823 | 84.823 | [20 empty] | -24810.73 | -20094.34 | -1907.518 | 1621.592 | 4450.854 | 4450.854 | 4450.854 | 4450.854 | 4450.854 | 4450.854 | 4450.854 | 4450.854 | 4450.854 | 4450.854 | 4450.854 | 4450.854 | 4450.854 | 4450.854 | 24810.73 | 24810.73 | [20 empty] | 6810544.8 | 4732216.3 | 427284 | -314588.9 | -729940 | -596414.4 | -462888.8 | -329363.2 | -195837.6 | -62311.95 | 71213.66 | 204739.3 | 338264.9 | 471790.5 | 605316.1 | 738841.7 | 872367.3 | 1005892.9 | 5867737.2 | 6835355.6 | [20 empty] | 148
210 | Hirosawa (1975) | Tanabe_4-6 | 3 | 0.1093181 |  | 0.003541667 | 0.003541667 | 0.8421053 | 28.5 | 0.1749659 | 0.1749659 | 0.3048226 | 0.01126376 | 0 | B | 0.2222222 | 0.7341426 | 2.324719 | 1.769137 | 2.416511 | 1.039485 | 1.365927 | 79870 | 109096.6 | 83023.68 | 106555.3 | 0.25 | 1.5 | 0 | 15878.27 | 67145.41 | 26651183.2 | 24495359.6 | 0 | 45.1 | 3.732044 | 0.9813158 | 0.7813158 | 570 | 60 | 38.17774 | 450 | 531.8223 | 20 | 480 | 9000 | 7200 | 11400 | 16200 | 323.4 | 323.4 | 292.5 | 323.4 | 0.0244 | 0.0244 | 0.047 |  | 30 | 5.515459 | 1 | 5.515459 | 219.6 | 28.27433 | 6 | 169.646 | 193006.8 | 0 | 92643245.0 | 76.35548 |  | 0.0033 | 30000 | 200000 | 10.5 | 49.5 | 62 | 92 | 122 | 152 | 182 | 212 | 242 | 272 | 302 | 332 | 362 | 392 | 422 | 452 | 482 | 512 | 522.5 | 561.5 | [20 empty] | 84.823 | 84.823 | 13.76269 | 13.76269 | 13.76269 | 13.76269 | 13.76269 | 13.76269 | 13.76269 | 13.76269 | 13.76269 | 13.76269 | 13.76269 | 13.76269 | 13.76269 | 13.76269 | 13.76269 | 13.76269 | 84.823 | 84.823 | [20 empty] | -24810.73 | -19690.21 | -1707.752 | 1861.098 | 4450.854 | 4450.854 | 4450.854 | 4450.854 | 4450.854 | 4450.854 | 4450.854 | 4450.854 | 4450.854 | 4450.854 | 4450.854 | 4450.854 | 4450.854 | 4450.854 | 24810.73 | 24810.73 | [20 empty] | 6810544.8 | 4637044.2 | 380828.7 | -359191.8 | -725489.1 | -591963.5 | -458437.9 | -324912.3 | -191386.7 | -57861.1 | 75664.51 | 209190.1 | 342715.7 | 476241.3 | 609767 | 743292.6 | 876818.2 | 1010343.8 | 5892547.9 | 6860166.3 | [20 empty] | 149
211 | Hirosawa (1975) | Tanabe_4-7 | 3 | 0.07925259 |  | 0.005416667 | 0.005416667 | 0.8421053 | 19 | 0.1161106 | 0.1161106 | 0.3028084 | 0.01118933 | 0 | B | 0.173913 | 0.5340002 | 2.086345 | 1.622642 | 2.59139 | 1.242072 | 1.59702 | 74480 | 118946 | 92509.5 | 137684.9 | 0.25 | 1.5 | 0 | 24250.99 | 68258.51 | 40828161.2 | 25260583.6 | 0 | 45.4 | 3.745677 | 0.9805263 | 0.7805263 | 570 | 60 | 30.46713 | 450 | 539.5329 | 30 | 480 | 13500 | 7200 | 17100 | 20700 | 323.4 | 323.4 | 292.5 | 323.4 | 0.0163 | 0.0163 | 0.047 |  | 30 | 5.515459 | 1 | 5.515459 | 220.05 | 28.27433 | 6 | 169.646 | 193006.8 | -2.473826e-10 | 92643246.0 | 60.93425 |  | 0.0033 | 30000 | 200000 | 10.5 | 49.5 | 63 | 93 | 123 | 153 | 183 | 213 | 243 | 273 | 303 | 333 | 363 | 393 | 423 | 453 | 483 | 513 | 523.5 | 562.5 | [20 empty] | 84.823 | 84.823 | 13.76269 | 13.76269 | 13.76269 | 13.76269 | 13.76269 | 13.76269 | 13.76269 | 13.76269 | 13.76269 | 13.76269 | 13.76269 | 13.76269 | 13.76269 | 13.76269 | 13.76269 | 13.76269 | 84.823 | 84.823 | [20 empty] | -24810.73 | -10505.19 | 307.9379 | 4450.854 | 4450.854 | 4450.854 | 4450.854 | 4450.854 | 4450.854 | 4450.854 | 4450.854 | 4450.854 | 4450.854 | 4450.854 | 4450.854 | 4450.854 | 4450.854 | 4450.854 | 24810.73 | 24810.73 | [20 empty] | 6810544.8 | 2473971.9 | -68362.21 | -854563.9 | -721038.3 | -587512.7 | -453987.1 | -320461.5 | -186935.9 | -53410.24 | 80115.37 | 213641 | 347166.6 | 480692.2 | 614217.8 | 747743.4 | 881269 | 1014794.6 | 5917358.6 | 6884977.0 | [20 empty] | 150
212 | Hirosawa (1975) | Tanabe_4-8 | 3 | 0.09183003 |  | 0.006875 | 0.006875 | 0.8421053 | 19 | 0.1223067 | 0.1223067 | 0.3189675 | 0.01178644 | 0 | B | 0.173913 | 0.6028696 | 2.105316 | 1.632788 | 2.35581 | 1.118981 | 1.442815 | 81928 | 118206.9 | 91675.91 | 133551.5 | 0.25 | 1.5 | 0 | 23528.89 | 68147.02 | 38931585.8 | 25173130.3 | 0 | 43.1 | 3.64009 | 0.9865789 | 0.7865789 | 570 | 60 | 31.34833 | 450 | 538.6517 | 30 | 480 | 13500 | 7200 | 17100 | 20700 | 323.4 | 323.4 | 292.5 | 323.4 | 0.0163 | 0.0163 | 0.047 |  | 30 | 5.515459 | 1 | 5.515459 | 220.05 | 28.27433 | 6 | 169.646 | 193006.8 | 2.619345e-10 | 92643247.0 | 62.69666 |  | 0.0033 | 30000 | 200000 | 10.5 | 49.5 | 64 | 94 | 124 | 154 | 184 | 214 | 244 | 274 | 304 | 334 | 364 | 394 | 424 | 454 | 484 | 514 | 524.5 | 563.5 | [20 empty] | 84.823 | 84.823 | 13.76269 | 13.76269 | 13.76269 | 13.76269 | 13.76269 | 13.76269 | 13.76269 | 13.76269 | 13.76269 | 13.76269 | 13.76269 | 13.76269 | 13.76269 | 13.76269 | 13.76269 | 13.76269 | 84.823 | 84.823 | [20 empty] | -24810.73 | -11783.58 | 188.8255 | 4450.854 | 4450.854 | 4450.854 | 4450.854 | 4450.854 | 4450.854 | 4450.854 | 4450.854 | 4450.854 | 4450.854 | 4450.854 | 4450.854 | 4450.854 | 4450.854 | 4450.854 | 24810.73 | 24810.73 | [20 empty] | 6810544.8 | 2775032.7 | -41730.43 | -850113 | -716587.4 | -583061.8 | -449536.2 | -316010.6 | -182485 | -48959.39 | 84566.22 | 218091.8 | 351617.4 | 485143 | 618668.7 | 752194.3 | 885719.9 | 1019245.5 | 5942169.4 | 6909787.7 | [20 empty] | 151
213 | Hirosawa (1975) | Tanabe_4-9 | 3 | 0.09191365 |  | 0.006875 | 0.006875 | 0.8421053 | 19 | 0.1187257 | 0.1187257 | 0.3096284 | 0.01144134 | 0 | B | 0.173913 | 0.6124512 | 2.09468 | 1.627005 | 2.284753 | 1.090741 | 1.404269 | 84476 | 118627 | 92141.41 | 135876.7 | 0.25 | 1.5 | 0 | 23936.81 | 68204.6 | 40002543.9 | 25218294.9 | 0 | 44.4 | 3.700073 | 0.9831579 | 0.7831579 | 570 | 60 | 30.89324 | 450 | 539.1068 | 30 | 480 | 13500 | 7200 | 17100 | 20700 | 323.4 | 323.4 | 292.5 | 323.4 | 0.0163 | 0.0163 | 0.047 |  | 30 | 5.515459 | 1 | 5.515459 | 220.05 | 28.27433 | 6 | 169.646 | 193006.8 | 0 | 92643248.0 | 61.78648 |  | 0.0033 | 30000 | 200000 | 10.5 | 49.5 | 65 | 95 | 125 | 155 | 185 | 215 | 245 | 275 | 305 | 335 | 365 | 395 | 425 | 455 | 485 | 515 | 525.5 | 564.5 | [20 empty] | 84.823 | 84.823 | 13.76269 | 13.76269 | 13.76269 | 13.76269 | 13.76269 | 13.76269 | 13.76269 | 13.76269 | 13.76269 | 13.76269 | 13.76269 | 13.76269 | 13.76269 | 13.76269 | 13.76269 | 13.76269 | 84.823 | 84.823 | [20 empty] | -24810.73 | -11132.47 | 472.4274 | 4450.854 | 4450.854 | 4450.854 | 4450.854 | 4450.854 | 4450.854 | 4450.854 | 4450.854 | 4450.854 | 4450.854 | 4450.854 | 4450.854 | 4450.854 | 4450.854 | 4450.854 | 24810.73 | 24810.73 | [20 empty] | 6810544.8 | 2621696.7 | -103934 | -845662.2 | -712136.6 | -578611 | -445085.4 | -311559.8 | -178034.1 | -44508.54 | 89017.07 | 222542.7 | 356068.3 | 489593.9 | 623119.5 | 756645.1 | 890170.7 | 1023696.3 | 5966980.1 | 6934598.5 | [20 empty] | 152
214 | Hirosawa (1975) | Tanabe_4-10 | 3 | 0.07813293 |  | 0.00625 | 0.00625 | 0.8421053 | 14.25 | 0.09007945 | 0.09007945 | 0.3138699 | 0.01159807 | 0 | B | 0.1428571 | 0.517096 | 1.918599 | 1.511639 | 2.238019 | 1.166486 | 1.480525 | 86240 | 127680.4 | 100597.8 | 164282.5 | 0.25 | 1.5 | 0 | 31949.31 | 68648.48 | 53178751.5 | 25676845.2 | 0 | 43.8 | 3.672488 | 0.9847368 | 0.7847368 | 570 | 60 | 26.27276 | 450 | 543.7272 | 40 | 480 | 18000 | 7200 | 22800 | 25200 | 323.4 | 323.4 | 292.5 | 323.4 | 0.0122 | 0.0122 | 0.047 |  | 30 | 5.515459 | 1 | 5.515459 | 219.6 | 28.27433 | 6 | 169.646 | 193006.8 | 4.947651e-10 | 92643249.0 | 52.54551 |  | 0.0033 | 30000 | 200000 | 10.5 | 49.5 | 66 | 96 | 126 | 156 | 186 | 216 | 246 | 276 | 306 | 336 | 366 | 396 | 426 | 456 | 486 | 516 | 526.5 | 565.5 | [20 empty] | 84.823 | 84.823 | 13.76269 | 13.76269 | 13.76269 | 13.76269 | 13.76269 | 13.76269 | 13.76269 | 13.76269 | 13.76269 | 13.76269 | 13.76269 | 13.76269 | 13.76269 | 13.76269 | 13.76269 | 13.76269 | 84.823 | 84.823 | [20 empty] | -24810.73 | -3244.756 | 2325.835 | 4450.854 | 4450.854 | 4450.854 | 4450.854 | 4450.854 | 4450.854 | 4450.854 | 4450.854 | 4450.854 | 4450.854 | 4450.854 | 4450.854 | 4450.854 | 4450.854 | 4450.854 | 24810.73 | 24810.73 | [20 empty] | 6810544.8 | 764140 | -509357.8 | -841211.3 | -707685.7 | -574160.1 | -440634.5 | -307108.9 | -173583.3 | -40057.68 | 93467.93 | 226993.5 | 360519.1 | 494044.8 | 627570.4 | 761096 | 894621.6 | 1028147.2 | 5991790.8 | 6959409.2 | [20 empty] | 153
215 | Hirosawa (1975) | Tanabe_4-11 | 3 | 0.07119247 |  | 0.00625 | 0.00625 | 0.8421053 | 14.25 | 0.09028558 | 0.09028558 | 0.3145881 | 0.01162461 | 0 | B | 0.1428571 | 0.4706248 | 1.919578 | 1.51215 | 2.461821 | 1.282481 | 1.628027 | 78400 | 127637.4 | 100546.5 | 164033.6 | 0.25 | 1.5 | 0 | 31905.62 | 68640.85 | 53065275.4 | 25670848.4 | 0 | 43.7 | 3.667874 | 0.985 | 0.785 | 570 | 60 | 26.33318 | 450 | 543.6668 | 40 | 480 | 18000 | 7200 | 22800 | 25200 | 323.4 | 323.4 | 292.5 | 323.4 | 0.0122 | 0.0122 | 0.047 |  | 30 | 5.515459 | 1 | 5.515459 | 219.6 | 28.27433 | 6 | 169.646 | 193006.8 | 4.511094e-10 | 92643250.0 | 52.66636 |  | 0.0033 | 30000 | 200000 | 10.5 | 49.5 | 67 | 97 | 127 | 157 | 187 | 217 | 247 | 277 | 307 | 337 | 367 | 397 | 427 | 457 | 487 | 517 | 527.5 | 566.5 | [20 empty] | 84.823 | 84.823 | 13.76269 | 13.76269 | 13.76269 | 13.76269 | 13.76269 | 13.76269 | 13.76269 | 13.76269 | 13.76269 | 13.76269 | 13.76269 | 13.76269 | 13.76269 | 13.76269 | 13.76269 | 13.76269 | 84.823 | 84.823 | [20 empty] | -24810.73 | -3365.771 | 2472.125 | 4450.854 | 4450.854 | 4450.854 | 4450.854 | 4450.854 | 4450.854 | 4450.854 | 4450.854 | 4450.854 | 4450.854 | 4450.854 | 4450.854 | 4450.854 | 4450.854 | 4450.854 | 24810.73 | 24810.73 | [20 empty] | 6810544.8 | 792639.2 | -538923.2 | -836760.5 | -703234.9 | -569709.3 | -436183.7 | -302658 | -169132.4 | -35606.83 | 97918.78 | 231444.4 | 364970 | 498495.6 | 632021.2 | 765546.8 | 899072.4 | 1032598.0 | 6016601.5 | 6984219.9 | [20 empty] | 154
216 | Hirosawa (1975) | Tanabe_4-12 | 3 | 0.089311 |  | 0.00625 | 0.00625 | 0.8421053 | 14.25 | 0.09670294 | 0.09670294 | 0.3369485 | 0.01245087 | 0 | B | 0.1428571 | 0.5704729 | 1.945962 | 1.527368 | 2.101875 | 1.080121 | 1.376142 | 91826 | 126365.6 | 99183.2 | 157092 | 0.25 | 1.5 | 0 | 30667.24 | 68515.97 | 49831494.3 | 25572684.2 | 0 | 40.8 | 3.531935 | 0.9926316 | 0.7926316 | 570 | 60 | 27.32231 | 450 | 542.6777 | 40 | 480 | 18000 | 7200 | 22800 | 25200 | 323.4 | 323.4 | 292.5 | 323.4 | 0.0122 | 0.0122 | 0.047 |  | 30 | 5.515459 | 1 | 5.515459 | 219.6 | 28.27433 | 6 | 169.646 | 193006.8 | 2.619345e-10 | 92643251.0 | 54.64462 |  | 0.0033 | 30000 | 200000 | 10.5 | 49.5 | 68 | 98 | 128 | 158 | 188 | 218 | 248 | 278 | 308 | 338 | 368 | 398 | 428 | 458 | 488 | 518 | 528.5 | 567.5 | [20 empty] | 84.823 | 84.823 | 13.76269 | 13.76269 | 13.76269 | 13.76269 | 13.76269 | 13.76269 | 13.76269 | 13.76269 | 13.76269 | 13.76269 | 13.76269 | 13.76269 | 13.76269 | 13.76269 | 13.76269 | 13.76269 | 84.823 | 84.823 | [20 empty] | -24810.73 | -5270.642 | 2220.016 | 4450.854 | 4450.854 | 4450.854 | 4450.854 | 4450.854 | 4450.854 | 4450.854 | 4450.854 | 4450.854 | 4450.854 | 4450.854 | 4450.854 | 4450.854 | 4450.854 | 4450.854 | 24810.73 | 24810.73 | [20 empty] | 6810544.8 | 1241236.3 | -481743.4 | -832309.6 | -698784 | -565258.4 | -431732.8 | -298207.2 | -164681.6 | -31155.98 | 102369.6 | 235895.2 | 369420.9 | 502946.5 | 636472.1 | 769997.7 | 903523.3 | 1037048.9 | 6041412.3 | 7009030.7 | [20 empty] | 155
219 | Hirosawa (1975) | Sugano_2-1 | 3 | 0.1761956 | 0.00308642 | 0.004444444 | 0.00617284 | 0.4 | 33 | 0.1830379 | 0.1830379 | 0.3410257 | 0.01573105 | 0 | B | 0.2 | 0.799703 | 1.915671 | 1.525956 | 1.512318 | 0.7894457 | 0.9910629 | 2352000 | 2330979.8 | 1856776.2 | 3817756.0 | 0.25 | 1.5 | 0 | 428812.3 | 1427963.9 | 3117749585.6 | 3067015091.2 | 0 | 20.6 | 2.425362 | 1 | 0.8 | 3960 | 360 | 276.5957 | 3240 | 3683.404 | 120 | 1620 | 388800 | 259200 | 475200 | 648000 | 571.3 | 571.3 | 396.9 | 284.2 | 0.0066 | 0.0066 | 0.0177 |  | 150 | 63.61725 | 2 | 127.2345 | 2566.08 | 283.5287 | 8 | 2268.23 | 3556972.1 | -1.606531e-08 | 5762294765.2 | 553.1913 |  | 0.0033 | 30000 | 200000 | 41.5 | 180 | 318.5 | 555 | 705 | 855 | 1005 | 1155 | 1305 | 1455 | 1605 | 1755 | 1905 | 2055 | 2205 | 2355 | 2505 | 2655 | 2805 | 2955 | 3105 | 3255 | 3405 | 3641.5 | 3780 | 3918.5 | [14 empty] | 1148 | 574 | 574 | 127.2 | 127.2 | 127.2 | 127.2 | 127.2 | 127.2 | 127.2 | 127.2 | 127.2 | 127.2 | 127.2 | 127.2 | 127.2 | 127.2 | 127.2 | 127.2 | 127.2 | 127.2 | 127.2 | 127.2 | 574 | 574 | 1148 | [14 empty] | -455641.2 | -227820.6 | -160722.8 | 274.4827 | 23038.4 | 45802.31 | 68566.23 | 72669.36 | 72669.36 | 72669.36 | 72669.36 | 72669.36 | 72669.36 | 72669.36 | 72669.36 | 72669.36 | 72669.36 | 72669.36 | 72669.36 | 72669.36 | 72669.36 | 72669.36 | 72669.36 | 227820.6 | 227820.6 | 455641.2 | [14 empty] | 883260466.2 | 410077080 | 267040944.4 | -391137.8 | -29373956.0 | -51527600.0 | -66852069.7 | -59952222 | -49051818 | -38151414 | -27251010 | -16350606 | -5450202 | 5450202 | 16350606 | 27251010 | 38151414 | 49051818 | 59952222 | 70852626 | 81753030 | 92653434 | 103553838 | 378523926.9 | 410077080 | 883260466.2 | [14 empty] | 156
220 | Hirosawa (1975) | Sugano_2-2 | 3 | 0.2181268 | 0.00308642 | 0.004320988 | 0.005555556 | 0.4 | 33 | 0.1812779 | 0.1812779 | 0.3377466 | 0.01557979 | 0 | B | 0.2 | 0.9948112 | 1.913768 | 1.52534 | 1.210721 | 0.6326372 | 0.7937384 | 2940000 | 2333591.0 | 1859953.5 | 3839386.8 | 0.25 | 1.5 | 0 | 431304 | 1428649.4 | 3149607837.8 | 3070198782.1 | 0 | 20.8 | 2.438285 | 1 | 0.8 | 3960 | 360 | 274.8275 | 3240 | 3685.173 | 120 | 1620 | 388800 | 259200 | 475200 | 648000 | 571.3 | 571.3 | 396.9 | 284.2 | 0.0066 | 0.0066 | 0.0177 |  | 150 | 63.61725 | 2 | 127.2345 | 2566.08 | 283.5287 | 8 | 2268.23 | 3559520.3 | -3.026798e-09 | 5766422842.4 | 549.6549 |  | 0.0033 | 30000 | 200000 | 41.5 | 180 | 318.5 | 555 | 705 | 855 | 1005 | 1155 | 1305 | 1455 | 1605 | 1755 | 1905 | 2055 | 2205 | 2355 | 2505 | 2655 | 2805 | 2955 | 3105 | 3255 | 3405 | 3641.5 | 3780 | 3918.5 | [14 empty] | 1148 | 574 | 574 | 127.2 | 127.2 | 127.2 | 127.2 | 127.2 | 127.2 | 127.2 | 127.2 | 127.2 | 127.2 | 127.2 | 127.2 | 127.2 | 127.2 | 127.2 | 127.2 | 127.2 | 127.2 | 127.2 | 127.2 | 574 | 574 | 1148 | [14 empty] | -455641.2 | -227820.6 | -159319.5 | 816.3853 | 23726.76 | 46637.13 | 69547.51 | 72669.36 | 72669.36 | 72669.36 | 72669.36 | 72669.36 | 72669.36 | 72669.36 | 72669.36 | 72669.36 | 72669.36 | 72669.36 | 72669.36 | 72669.36 | 72669.36 | 72669.36 | 72669.36 | 227820.6 | 227820.6 | 455641.2 | [14 empty] | 883260466.2 | 410077080 | 264709297.1 | -1163349.1 | -30251618.6 | -52466775.9 | -67808820.8 | -59952222 | -49051818 | -38151414 | -27251010 | -16350606 | -5450202 | 5450202 | 16350606 | 27251010 | 38151414 | 49051818 | 59952222 | 70852626 | 81753030 | 92653434 | 103553838 | 378523926.9 | 410077080 | 883260466.2 | [14 empty] | 157
221 | Hirosawa (1975) | Sugano_2-3 | 3 | 0.2272069 | 0.003703704 | 0.005 | 0.008024691 | 0.4 | 33 | 0.1770225 | 0.1770225 | 0.3298183 | 0.01521407 | 0 | B | 0.2 | 1.048603 | 1.909095 | 1.523806 | 1.137055 | 0.5955988 | 0.746194 | 3136000 | 2340064.5 | 1867797.9 | 3893329.6 | 0.25 | 1.5 | 0 | 437484.7 | 1430313.1 | 3229268388.0 | 3077925632.8 | 0 | 21.3 | 2.47035 | 1 | 0.8 | 3960 | 360 | 270.536 | 3240 | 3689.464 | 120 | 1620 | 388800 | 259200 | 475200 | 648000 | 571.3 | 571.3 | 396.9 | 284.2 | 0.0066 | 0.0066 | 0.0177 |  | 150 | 63.61725 | 2 | 127.2345 | 2566.08 | 283.5287 | 8 | 2268.23 | 3565803.2 | -8.707866e-08 | 5776601170.9 | 541.072 |  | 0.0033 | 30000 | 200000 | 41.5 | 180 | 318.5 | 555 | 705 | 855 | 1005 | 1155 | 1305 | 1455 | 1605 | 1755 | 1905 | 2055 | 2205 | 2355 | 2505 | 2655 | 2805 | 2955 | 3105 | 3255 | 3405 | 3641.5 | 3780 | 3918.5 | [14 empty] | 1148 | 574 | 574 | 127.2 | 127.2 | 127.2 | 127.2 | 127.2 | 127.2 | 127.2 | 127.2 | 127.2 | 127.2 | 127.2 | 127.2 | 127.2 | 127.2 | 127.2 | 127.2 | 127.2 | 127.2 | 127.2 | 127.2 | 574 | 574 | 1148 | [14 empty] | -455641.2 | -227820.6 | -155837.3 | 2161.047 | 25434.84 | 48708.64 | 71982.44 | 72669.36 | 72669.36 | 72669.36 | 72669.36 | 72669.36 | 72669.36 | 72669.36 | 72669.36 | 72669.36 | 72669.36 | 72669.36 | 72669.36 | 72669.36 | 72669.36 | 72669.36 | 72669.36 | 227820.6 | 227820.6 | 455641.2 | [14 empty] | 883260466.2 | 410077080 | 258923612.3 | -3079492.7 | -32429426.2 | -54797220.8 | -70182876.4 | -59952222 | -49051818 | -38151414 | -27251010 | -16350606 | -5450202 | 5450202 | 16350606 | 27251010 | 38151414 | 49051818 | 59952222 | 70852626 | 81753030 | 92653434 | 103553838 | 378523926.9 | 410077080 | 883260466.2 | [14 empty] | 158
222 | Hirosawa (1975) | Sugano_2-4 | 3 | 0.1427469 | 0.00308642 | 0.004444444 | 0.00617284 | 0.4 | 33 | 0.09327347 | 0.09618827 | 0.358425 | 0.01653366 | 0 | B | 0.2 | 0.6319675 | 2.483897 | 2.021953 | 1.585711 | 0.6383964 | 0.784247 | 1813000 | 1421839.8 | 1157412.7 | 3863714.1 | 0.25 | 1.5 | 0 | 426897.2 | 730515.5 | 3038624383.9 | 3220592398.6 | 0 | 19.6 | 2.359883 | 1 | 0.8 | 3960 | 360 | 191.2996 | 3240 | 3768.7 | 120 | 1620 | 388800 | 259200 | 475200 | 648000 | 571.3 | 571.3 | 396.9 | 284.2 | 0.0032 | 0.0033 | 0.0177 |  | 150 | 63.61725 | 1 | 63.61725 | 1244.16 | 283.5287 | 8 | 2268.23 | 2874893.6 | 0 | 4657327595.5 | 382.5992 |  | 0.0033 | 30000 | 200000 | 41.5 | 180 | 318.5 | 555 | 705 | 855 | 1005 | 1155 | 1305 | 1455 | 1605 | 1755 | 1905 | 2055 | 2205 | 2355 | 2505 | 2655 | 2805 | 2955 | 3105 | 3255 | 3405 | 3641.5 | 3780 | 3918.5 | [14 empty] | 1148 | 574 | 574 | 63.6 | 63.6 | 63.6 | 63.6 | 63.6 | 63.6 | 63.6 | 63.6 | 63.6 | 63.6 | 63.6 | 63.6 | 63.6 | 63.6 | 63.6 | 63.6 | 63.6 | 63.6 | 63.6 | 63.6 | 574 | 574 | 1148 | [14 empty] | -455641.2 | -200608.6 | -63469.43 | 18914.55 | 35371.46 | 36334.68 | 36334.68 | 36334.68 | 36334.68 | 36334.68 | 36334.68 | 36334.68 | 36334.68 | 36334.68 | 36334.68 | 36334.68 | 36334.68 | 36334.68 | 36334.68 | 36334.68 | 36334.68 | 36334.68 | 36334.68 | 227820.6 | 227820.6 | 455641.2 | [14 empty] | 883260466.2 | 361095475.1 | 105454465.7 | -26953239.6 | -45098612.3 | -40876515 | -35426313 | -29976111 | -24525909 | -19075707 | -13625505 | -8175303 | -2725101 | 2725101 | 8175303 | 13625505 | 19075707 | 24525909 | 29976111 | 35426313 | 40876515 | 46326717 | 51776919 | 378523926.9 | 410077080 | 883260466.2 | [14 empty] | 159
223 | Hirosawa (1975) | Sugano_2-5 | 3 | 0.1417824 | 0.00308642 | 0.005617284 | 0.00617284 | 0.4 | 33 | 0.09063894 | 0.09063894 | 0.3377466 | 0.01557979 | 0 | B | 0.2 | 0.6466273 | 2.555074 | 1.946339 | 1.464287 | 0.5730901 | 0.7523292 | 1911000 | 1437701.2 | 1095175.2 | 4005893.5 | 0.25 | 1.5 | 0 | 443000.5 | 652174.6 | 3239408162.2 | 3250139309.4 | 0 | 20.8 | 2.438285 | 1 | 0.8 | 3960 | 360 | 174.8894 | 3240 | 3785.111 | 120 | 1620 | 388800 | 259200 | 475200 | 648000 | 571.3 | 571.3 | 396.9 | 284.2 | 0.0033 | 0.0033 | 0.0177 |  | 150 | 28.27433 | 2 | 56.54867 | 1283.04 | 283.5287 | 8 | 2268.23 | 2798253.2 | 1.548324e-08 | 4533170113.1 | 349.7788 |  | 0.0033 | 30000 | 200000 | 41.5 | 180 | 318.5 | 555 | 705 | 855 | 1005 | 1155 | 1305 | 1455 | 1605 | 1755 | 1905 | 2055 | 2205 | 2355 | 2505 | 2655 | 2805 | 2955 | 3105 | 3255 | 3405 | 3641.5 | 3780 | 3918.5 | [14 empty] | 1148 | 574 | 574 | 56.5 | 56.5 | 56.5 | 56.5 | 56.5 | 56.5 | 56.5 | 56.5 | 56.5 | 56.5 | 56.5 | 56.5 | 56.5 | 56.5 | 56.5 | 56.5 | 56.5 | 56.5 | 56.5 | 56.5 | 574 | 574 | 1148 | [14 empty] | -455641.2 | -183884.8 | -33877.62 | 21878.67 | 32278.45 | 32278.45 | 32278.45 | 32278.45 | 32278.45 | 32278.45 | 32278.45 | 32278.45 | 32278.45 | 32278.45 | 32278.45 | 32278.45 | 32278.45 | 32278.45 | 32278.45 | 32278.45 | 32278.45 | 32278.45 | 32278.45 | 227820.6 | 227820.6 | 455641.2 | [14 empty] | 883260466.2 | 330992660.3 | 56287672.9 | -31177109.5 | -41155023.75 | -36313256.25 | -31471488.75 | -26629721.25 | -21787953.75 | -16946186.25 | -12104418.75 | -7262651.25 | -2420883.75 | 2420883.75 | 7262651.25 | 12104418.75 | 16946186.25 | 21787953.75 | 26629721.25 | 31471488.75 | 36313256.25 | 41155023.75 | 45996791.25 | 378523926.9 | 410077080 | 883260466.2 | [14 empty] | 160
224 | Hirosawa (1975) | Sugano_2-6 | 3 | 0.1608251 | 0.001851852 | 0.004444444 | 0.00308642 | 0.4 | 33 | 0.09565756 | 0.09149854 | 0.3426893 | 0.007863773 | 0 | B | 0.2 | 0.7281664 | 2.501197 | 2.038046 | 1.363434 | 0.5451125 | 0.6689908 | 2136400 | 1429232.0 | 1164578.3 | 3950923.5 | 0.25 | 1.5 | 0 | 437645.2 | 726933 | 3178730230.0 | 3221765858.8 | 0 | 20.5 | 2.41888 | 1 | 0.8 | 3960 | 360 | 190.6479 | 3240 | 3769.352 | 120 | 1620 | 388800 | 259200 | 475200 | 648000 | 284.2 | 284.2 | 396.9 | 284.2 | 0.0069 | 0.0066 | 0.0177 |  | 150 | 63.61725 | 2 | 127.2345 | 2682.72 | 283.5287 | 8 | 2268.23 | 2912840.1 | 3.026798e-09 | 4718800988.5 | 381.2958 |  | 0.0033 | 30000 | 200000 | 41.5 | 180 | 318.5 | 480 | 630 | 780 | 930 | 1080 | 1230 | 1380 | 1530 | 1680 | 1830 | 1980 | 2130 | 2280 | 2430 | 2580 | 2730 | 2880 | 3030 | 3180 | 3330 | 3480 | 3641.5 | 3780 | 3918.5 | [13 empty] | 1148 | 574 | 574 | 127.2 | 127.2 | 127.2 | 127.2 | 127.2 | 127.2 | 127.2 | 127.2 | 127.2 | 127.2 | 127.2 | 127.2 | 127.2 | 127.2 | 127.2 | 127.2 | 127.2 | 127.2 | 127.2 | 127.2 | 127.2 | 574 | 574 | 1148 | [13 empty] | -455641.2 | -199999.3 | -62391.33 | 21732.25 | 36150.24 | 36150.24 | 36150.24 | 36150.24 | 36150.24 | 36150.24 | 36150.24 | 36150.24 | 36150.24 | 36150.24 | 36150.24 | 36150.24 | 36150.24 | 36150.24 | 36150.24 | 36150.24 | 36150.24 | 36150.24 | 36150.24 | 36150.24 | 227820.6 | 227820.6 | 455641.2 | [13 empty] | 883260466.2 | 359998757.2 | 103663201.3 | -32598382.0 | -48802824 | -43380288 | -37957752 | -32535216 | -27112680 | -21690144 | -16267608 | -10845072 | -5422536 | 0 | 5422536 | 10845072 | 16267608 | 21690144 | 27112680 | 32535216 | 37957752 | 43380288 | 48802824 | 54225360 | 378523926.9 | 410077080 | 883260466.2 | [13 empty] | 161
225 | Hirosawa (1975) | Sugano_2-7 | 3 | 0.1558642 | 0.001234568 | 0.004814815 | 0.003703704 | 0.4 | 33 | 0.10005 | 0.0957 | 0.358425 | 0.008224864 | 0 | B | 0.2 | 0.6900402 | 2.52427 | 2.052273 | 1.469323 | 0.5820781 | 0.7159488 | 1979600 | 1417292.2 | 1152281.8 | 3856119.7 | 0.25 | 1.5 | 0 | 426370.8 | 725911.1 | 3034689308.2 | 3212224595.8 | 0 | 19.6 | 2.359883 | 1 | 0.8 | 3960 | 360 | 195.9471 | 3240 | 3764.053 | 120 | 1620 | 388800 | 259200 | 475200 | 648000 | 284.2 | 284.2 | 396.9 | 284.2 | 0.0069 | 0.0066 | 0.0177 |  | 150 | 63.61725 | 2 | 127.2345 | 2682.72 | 283.5287 | 8 | 2268.23 | 2908670.9 | 1.047738e-09 | 4712046900.0 | 391.8941 |  | 0.0033 | 30000 | 200000 | 41.5 | 180 | 318.5 | 480 | 630 | 780 | 930 | 1080 | 1230 | 1380 | 1530 | 1680 | 1830 | 1980 | 2130 | 2280 | 2430 | 2580 | 2730 | 2880 | 3030 | 3180 | 3330 | 3480 | 3641.5 | 3780 | 3918.5 | [13 empty] | 1148 | 574 | 574 | 127.2 | 127.2 | 127.2 | 127.2 | 127.2 | 127.2 | 127.2 | 127.2 | 127.2 | 127.2 | 127.2 | 127.2 | 127.2 | 127.2 | 127.2 | 127.2 | 127.2 | 127.2 | 127.2 | 127.2 | 127.2 | 574 | 574 | 1148 | [13 empty] | -455641.2 | -204835.9 | -70949.33 | 18874.14 | 36150.24 | 36150.24 | 36150.24 | 36150.24 | 36150.24 | 36150.24 | 36150.24 | 36150.24 | 36150.24 | 36150.24 | 36150.24 | 36150.24 | 36150.24 | 36150.24 | 36150.24 | 36150.24 | 36150.24 | 36150.24 | 36150.24 | 36150.24 | 227820.6 | 227820.6 | 455641.2 | [13 empty] | 883260466.2 | 368704539.5 | 117882316.5 | -28311214.0 | -48802824 | -43380288 | -37957752 | -32535216 | -27112680 | -21690144 | -16267608 | -10845072 | -5422536 | 0 | 5422536 | 10845072 | 16267608 | 21690144 | 27112680 | 32535216 | 37957752 | 43380288 | 48802824 | 54225360 | 378523926.9 | 410077080 | 883260466.2 | [13 empty] | 162
226 | Hirosawa (1975) | Sugano_2-8 | 3 | 0.1700484 | 0.001851852 | 0.004753086 | 0.003703704 | 0.4 | 33 | 0.1462263 | 0.1405292 | 0.3361306 | 0.01077198 | 0 | B | 0.2 | 0.7774022 | 2.135739 | 1.717749 | 1.446104 | 0.6770976 | 0.8418598 | 2303000 | 1938803.1 | 1559355.8 | 3906544.2 | 0.25 | 1.5 | 0 | 436508.5 | 1122847.3 | 3196028216.7 | 3132573353.4 | 0 | 20.9 | 2.444725 | 1 | 0.8 | 3960 | 360 | 240.1849 | 3240 | 3719.815 | 120 | 1620 | 388800 | 259200 | 475200 | 648000 | 396.9 | 396.9 | 396.9 | 284.2 | 0.0077 | 0.0074 | 0.0177 |  | 150 |  |  | 142.6 | 2993.76 | 283.5287 | 8 | 2268.23 | 3330377.1 | 1.816079e-08 | 5395210862.8 | 480.3699 |  | 0.0033 | 30000 | 200000 | 41.5 | 180 | 318.5 | 480 | 630 | 780 | 930 | 1080 | 1230 | 1380 | 1530 | 1680 | 1830 | 1980 | 2130 | 2280 | 2430 | 2580 | 2730 | 2880 | 3030 | 3180 | 3330 | 3480 | 3641.5 | 3780 | 3918.5 | [13 empty] | 1148 | 574 | 574 | 142.6 | 142.6 | 142.6 | 142.6 | 142.6 | 142.6 | 142.6 | 142.6 | 142.6 | 142.6 | 142.6 | 142.6 | 142.6 | 142.6 | 142.6 | 142.6 | 142.6 | 142.6 | 142.6 | 142.6 | 142.6 | 574 | 574 | 1148 | [13 empty] | -455641.2 | -227820.6 | -127657.4 | -72.47039 | 29316.13 | 56597.94 | 56597.94 | 56597.94 | 56597.94 | 56597.94 | 56597.94 | 56597.94 | 56597.94 | 56597.94 | 56597.94 | 56597.94 | 56597.94 | 56597.94 | 56597.94 | 56597.94 | 56597.94 | 56597.94 | 56597.94 | 56597.94 | 227820.6 | 227820.6 | 455641.2 | [13 empty] | 883260466.2 | 410077080 | 212102832.3 | 108705.6 | -39576779.0 | -67917528 | -59427837 | -50938146 | -42448455 | -33958764 | -25469073 | -16979382 | -8489691 | 0 | 8489691 | 16979382 | 25469073 | 33958764 | 42448455 | 50938146 | 59427837 | 67917528 | 76407219 | 84896910 | 378523926.9 | 410077080 | 883260466.2 | [13 empty] | 163
227 | Dazio et al. (2009) | WSH1 | 1 | 0.02488889 | 0.002850877 | 0.006578947 | 0.009210526 | 2.28 | 13.33333 | 0.03890667 | 0.03242222 | 0.1605413 | 0.1374702 | 0.05103704 | R | 0 | 0.1669597 | 0.5088068 | 0.4096471 | 0.950745 | 1.868577 | 2.320888 | 336000 | 779818.4 | 627842 | 566181.9 | 0.17 | 2.2 | 689000 | 291745.2 | 336096.9 | 2112633822.8 | 469155601.6 | 689000 | 45 | 3.72749 | 0.9815789 | 0.7815789 | 2000 | 175 | 90.46308 | 1650 | 1909.537 | 150 | 4560 | 300000 | 0 | 300000 | 300000 | 583.6 | 583.6 | 547.3 | 583.6 | 0.003 | 0.0025 | 0.0132 | 0.0106 | 150 | 28.27433 | 2 | 56.54867 | 742.5 | 78.53982 | 6 | 471.2389 | 319450.3 | 0 | 1456693461.5 | 180.9262 |  | 0.0033 | 30000 | 200000 | 25 | 100 | 175 | 300 | 425 | 550 | 675 | 800 | 925 | 1075 | 1200 | 1325 | 1450 | 1575 | 1700 | 1825 | 1900 | 1975 | [22 empty] | 157.0796 | 157.0796 | 157.0796 | 56.54867 | 56.54867 | 56.54867 | 56.54867 | 56.54867 | 56.54867 | 56.54867 | 56.54867 | 56.54867 | 56.54867 | 56.54867 | 56.54867 | 157.0796 | 157.0796 | 157.0796 | [22 empty] | -85969.68 | -46371.53 | -3395.756 | 24562.99 | 33001.8 | 33001.8 | 33001.8 | 33001.8 | 33001.8 | 33001.8 | 33001.8 | 33001.8 | 33001.8 | 33001.8 | 33001.8 | 85969.68 | 85969.68 | 85969.68 | [22 empty] | 83820440.9 | 41734375.2 | 2801498.6 | -17194093.8 | -18976036.4 | -14850811.1 | -10725585.8 | -6600360.5 | -2475135.2 | 2475135.2 | 6600360.5 | 10725585.8 | 14850811.1 | 18976036.4 | 23101261.8 | 70924988.4 | 77372714.7 | 83820440.9 | [22 empty] | 164
228 | Dazio et al. (2009) | WSH2 | 1 | 0.02954733 | 0.002850877 | 0.010964912 | 0.01425439 | 2.28 | 13.33333 | 0.03591852 | 0.0299321 | 0.1900474 | 0.130504 | 0.05687243 | R | 0 | 0.188038 | 0.5617344 | 0.4536735 | 0.869735 | 1.548303 | 1.917095 | 359000 | 688237 | 555840.7 | 530136.3 | 0.17 | 2.2 | 691000 | 277198.6 | 278642.1 | 1919881498.0 | 497540045.3 | 691000 | 40.5 | 3.517628 | 0.9934211 | 0.7934211 | 2000 | 175 | 94.65549 | 1650 | 1905.345 | 150 | 4560 | 300000 | 0 | 300000 | 300000 | 484.9 | 484.9 | 583.1 | 484.9 | 0.003 | 0.0025 | 0.0132 | 0.0109 | 150 | 28.27433 | 2 | 56.54867 | 742.5 | 78.53982 | 6 | 471.2389 | 312234.9 | 0 | 1423791027.9 | 189.311 |  | 0.0033 | 30000 | 200000 | 25 | 100 | 175 | 300 | 425 | 550 | 675 | 800 | 925 | 1075 | 1200 | 1325 | 1450 | 1575 | 1700 | 1825 | 1900 | 1975 | [22 empty] | 157.0796 | 157.0796 | 157.0796 | 56.54867 | 56.54867 | 56.54867 | 56.54867 | 56.54867 | 56.54867 | 56.54867 | 56.54867 | 56.54867 | 56.54867 | 56.54867 | 56.54867 | 157.0796 | 157.0796 | 157.0796 | [22 empty] | -89981.78 | -48909.46 | -7837.136 | 21822.03 | 27420.45 | 27420.45 | 27420.45 | 27420.45 | 27420.45 | 27420.45 | 27420.45 | 27420.45 | 27420.45 | 27420.45 | 27420.45 | 91593.13 | 91593.13 | 91593.13 | [22 empty] | 87732238.4 | 44018513.4 | 6465636.9 | -15275417.7 | -15766758.2 | -12339202.0 | -8911645.9 | -5484089.8 | -2056533.7 | 2056533.7 | 5484089.8 | 8911645.9 | 12339202.0 | 15766758.2 | 19194314.3 | 75564335.4 | 82433820.4 | 89303305.5 | [22 empty] | 165
229 | Dazio et al. (2009) | WSH3 | 1 | 0.03860544 | 0.004385965 | 0.016447368 | 0.02039474 | 2.28 | 13.33333 | 0.0784102 | 0.03118622 | 0.2361071 | 0.1247449 | 0.05833333 | R | 0 | 0.2417083 | 0.7501303 | 0.5961859 | 0.9009242 | 1.201024 | 1.511146 | 454000 | 686060.5 | 545264.7 | 676393.7 | 0.17 | 2.2 | 686000 | 268881.6 | 276383.1 | 2371428559.2 | 712926937.0 | 686000 | 39.2 | 3.455071 | 0.9968421 | 0.7968421 | 2000 | 230 | 125.9487 | 1540 | 1874.051 | 150 | 4560 | 300000 | 0 | 300000 | 300000 | 489 | 569.2 | 601 | 489 | 0.0054 | 0.0025 | 0.0154 | 0.01 | 150 | 28.27433 | 2 | 56.54867 | 1247.4 | 113.0973 | 6 | 678.584 | 409019.6 | 0 | 1865129389.3 | 251.8974 |  | 0.0033 | 30000 | 200000 | 30 | 130 | 230 | 355 | 480 | 605 | 730 | 855 | 1000 | 1145 | 1270 | 1395 | 1520 | 1645 | 1770 | 1870 | 1970 | [23 empty] | 226.1947 | 226.1947 | 226.1947 | 100.531 | 100.531 | 100.531 | 100.531 | 100.531 | 100.531 | 100.531 | 100.531 | 100.531 | 100.531 | 100.531 | 226.1947 | 226.1947 | 226.1947 | [23 empty] | -131508.8 | -72243.2 | -12977.6 | 27157.51 | 57222.23 | 57222.23 | 57222.23 | 57222.23 | 57222.23 | 57222.23 | 57222.23 | 57222.23 | 57222.23 | 57222.23 | 135943 | 135943 | 135943 | [23 empty] | 127563538.8 | 62851586.3 | 9992753.9 | -17516594.0 | -29755557.1 | -22602779.0 | -15450000.8 | -8297222.7 | 0 | 8297222.7 | 15450000.8 | 22602779.0 | 29755557.1 | 36908335.3 | 104676107.9 | 118270407.7 | 131864707.4 | [23 empty] | 166
230 | Dazio et al. (2009) | WSH4 | 1 | 0.03610432 | 0.00372807 | 0.009868421 | 0.01315789 | 2.28 | 13.33333 | 0.07574523 | 0.0317176 | 0.2168802 | 0 | 0.05664222 | R | 0 | 0.2308983 | 0.7179598 | 0.5711242 | 0.9222249 | 1.284508 | 1.614754 | 443000 | 715335.8 | 569036.9 | 691614.9 | 0.17 | 2.2 | 695000 | 275228.9 | 293808 | 2467868194.2 | 685895616.3 | 695000 | 40.9 | 3.536694 | 0.9923684 | 0.7923684 | 2000 | 230 | 122.5913 | 1540 | 1877.409 | 150 | 4560 | 300000 | 0 | 300000 | 300000 | 518.9 | 583.7 | 576 | 518.9 | 0.0054 | 0.0025 | 0.0154 | 0 | 150 | 28.27433 | 2 | 56.54867 | 1247.4 | 113.0973 | 6 | 678.584 | 408545.6 | 0 | 1862967978.3 | 245.1826 |  | 0.0033 | 30000 | 200000 | 30 | 130 | 230 | 355 | 480 | 605 | 730 | 855 | 1000 | 1145 | 1270 | 1395 | 1520 | 1645 | 1770 | 1870 | 1970 | [23 empty] | 226.1947 | 226.1947 | 226.1947 | 100.531 | 100.531 | 100.531 | 100.531 | 100.531 | 100.531 | 100.531 | 100.531 | 100.531 | 100.531 | 100.531 | 226.1947 | 226.1947 | 226.1947 | [23 empty] | -130288.1 | -70133.2 | -9244.515 | 29718.37 | 58679.92 | 58679.92 | 58679.92 | 58679.92 | 58679.92 | 58679.92 | 58679.92 | 58679.92 | 58679.92 | 58679.92 | 130288.1 | 130288.1 | 130288.1 | [23 empty] | 126379486.6 | 61015881.0 | 7118276.4 | -19168350.1 | -30513560.6 | -23178570.1 | -15843579.5 | -8508589.0 | 0 | 8508589.0 | 15843579.5 | 23178570.1 | 30513560.6 | 37848551.1 | 100321860.5 | 113350673.6 | 126379486.6 | [23 empty] | 167
231 | Dazio et al. (2009) | WSH5 | 1 | 0.03820714 | 0.001973684 | 0.007017544 | 0.01315789 | 2.28 | 13.33333 | 0.03658042 | 0.03387076 | 0.1021094 | 0.1585151 | 0.1282855 | R | 0 | 0.2364525 | 0.6582521 | 0.557653 | 0.8952918 | 1.360105 | 1.605464 | 439000 | 704798.7 | 597085.9 | 565504.6 | 0.17 | 2.2 | 1474000 | 308624.6 | 288461.3 | 2281811950.3 | 296888856.1 | 1474000 | 38.3 | 3.411214 | 0.9992105 | 0.7992105 | 2000 | 230 | 156.7563 | 1540 | 1843.244 | 150 | 4560 | 300000 | 0 | 300000 | 300000 | 518.9 | 518.9 | 583.7 | 562.2 | 0.0027 | 0.0025 | 0.0067 | 0.0117 | 150 | 28.27433 | 2 | 56.54867 | 623.7 | 50.26548 | 6 | 301.5929 | 393033.1 | 0 | 1792230923.3 | 313.5126 |  | 0.0033 | 30000 | 200000 | 30 | 130 | 230 | 370 | 510 | 650 | 790 | 930 | 1070 | 1210 | 1350 | 1490 | 1630 | 1770 | 1870 | 1970 | [24 empty] | 100.531 | 100.531 | 100.531 | 56.54867 | 56.54867 | 56.54867 | 56.54867 | 56.54867 | 56.54867 | 56.54867 | 56.54867 | 56.54867 | 56.54867 | 100.531 | 100.531 | 100.531 | [24 empty] | -58679.92 | -38837.81 | -17674.24 | 6724.543 | 23390.85 | 29343.1 | 29343.1 | 29343.1 | 29343.1 | 29343.1 | 29343.1 | 29343.1 | 29343.1 | 58679.92 | 58679.92 | 58679.92 | [24 empty] | 56919526.5 | 33788891.2 | 13609167.8 | -4236462.1 | -11461515.6 | -10270086.3 | -6162051.8 | -2054017.3 | 2054017.3 | 6162051.8 | 10270086.3 | 14378120.8 | 18486155.3 | 45183541.7 | 51051534.1 | 56919526.5 | [24 empty] | 168
232 | Dazio et al. (2009) | WSH6 | 1 | 0.04364035 | 0.003761062 | 0.011504425 | 0.0210177 | 2.26 | 13.33333 | 0.06912237 | 0.02844846 | 0.1945263 | 0.1684149 | 0.1078947 | R | 0 | 0.2946936 | 0.8747663 | 0.7370555 | 0.9056606 | 1.035317 | 1.228755 | 597000 | 733566.6 | 618084.3 | 732717.5 | 0.17 | 2.2 | 1476000 | 330417.8 | 287666.5 | 2656665577.5 | 655217737.5 | 1476000 | 45.6 | 3.754744 | 0.98 | 0.78 | 2000 | 230 | 161.835 | 1540 | 1838.165 | 150 | 4520 | 300000 | 0 | 300000 | 300000 | 518.9 | 583.7 | 576 | 518.9 | 0.0054 | 0.0025 | 0.0154 | 0.0148 | 150 | 28.27433 | 2 | 56.54867 | 1247.4 | 113.0973 | 6 | 678.584 | 540679.4 | 1.164153e-09 | 2443870665.0 | 323.6699 |  | 0.0033 | 30000 | 200000 | 30 | 130 | 230 | 355 | 480 | 605 | 730 | 855 | 1000 | 1145 | 1270 | 1395 | 1520 | 1645 | 1770 | 1870 | 1970 | [23 empty] | 226.1947 | 226.1947 | 226.1947 | 100.531 | 100.531 | 100.531 | 100.531 | 100.531 | 100.531 | 100.531 | 100.531 | 100.531 | 100.531 | 100.531 | 226.1947 | 226.1947 | 226.1947 | [23 empty] | -130288.1 | -89327.7 | -43204.01 | 6422.483 | 32046.75 | 57671.02 | 58679.92 | 58679.92 | 58679.92 | 58679.92 | 58679.92 | 58679.92 | 58679.92 | 58679.92 | 130288.1 | 130288.1 | 130288.1 | [23 empty] | 126379486.6 | 77715096.1 | 33267091.5 | -4142501.7 | -16664310.4 | -22780052.3 | -15843579.5 | -8508589.0 | 0 | 8508589.0 | 15843579.5 | 23178570.1 | 30513560.6 | 37848551.1 | 100321860.5 | 113350673.6 | 126379486.6 | [23 empty] | 169
233 | Villalobos (2014) | WMCC | 1 | 0.07392582 | 0.008144796 | 0.030165913 | 0.03016591 | 2.175197 | 7.5 | 0.05654723 | 0.09511238 | 0.7373941 | 0.2127059 | 0.09357696 | R | 0 | 0.4096051 | 0.6593024 | 0.5120731 | 0.8713564 | 1.321634 | 1.701625 | 702819 | 1195934.3 | 928869.3 | 729664.3 | 0.17 | 2.175197 | 889644 | 259070 | 669799.4 | 1213908189.6 | 1204929070.6 | 889644 | 30.7 | 3.020478 | 1 | 0.8 | 1524 | 146.05 | 118.6131 | 1231.9 | 1405.387 | 203.2 | 3315 | 309677 | 0 | 309676.8 | 309677 | 530.9 | 434 | 462 | 482.6 | 0.004 | 0.0055 | 0.049 | 0.0123 | 127 | 71.25574 | 2 | 142.5115 | 1001.28832 | 506.7075 | 4 | 2026.83 | 612405.8 | 4.074536e-09 | 2030125290.2 | 237.2262 |  | 0.0033 | 30000 | 200000 | 42.8625 | 163.5125 | 457.2 | 762 | 1066.8 | 1360.4875 | 1481.1375 | [33 empty] | 1013.415 | 1013.415 | 253.3537 | 253.3537 | 253.3537 | 1013.415 | 1013.415 | [33 empty] | -468197.7 | -207834.1 | 109955.5 | 109955.5 | 109955.5 | 468197.7 | 468197.7 | [33 empty] | 336698531.2 | 124386140.6 | -33514443.4 | 0 | 33514443.4 | 280210477.4 | 336698531.2 | [33 empty] | 170
234 | Villalobos (2014) | WMCN | 1 | 0.07395367 | 0.00693816 | 0.025037707 | 0.02503771 | 2.175197 | 7.5 | 0.05729373 | 0.09636799 | 0.7471287 | 0 | 0.0948123 | R | 0 | 0.4070812 | 0.6602437 | 0.512394 | 0.8816723 | 1.335374 | 1.720692 | 693923 | 1194027.8 | 926646.8 | 723895.6 | 0.17 | 2.175197 | 889644 | 257416.1 | 669230.8 | 1197018993.1 | 1202694770.8 | 889644 | 30.3 | 2.998769 | 1 | 0.8 | 1524 | 146.05 | 119.8061 | 1231.9 | 1404.194 | 203.2 | 3315 | 309677 | 0 | 309676.8 | 309677 | 530.9 | 434 | 462 | 0 | 0.004 | 0.0055 | 0.049 | 0 | 127 | 71.25574 | 2 | 142.5115 | 1001.28832 | 506.7075 | 4 | 2026.83 | 611812.7 | 5.238689e-09 | 2028159103.6 | 239.6123 |  | 0.0033 | 30000 | 200000 | 42.8625 | 163.5125 | 457.2 | 762 | 1066.8 | 1360.4875 | 1481.1375 | [33 empty] | 1013.415 | 1013.415 | 253.3537 | 253.3537 | 253.3537 | 1013.415 | 1013.415 | [33 empty] | -468197.7 | -212425 | 109955.5 | 109955.5 | 109955.5 | 468197.7 | 468197.7 | [33 empty] | 336698531.2 | 127133703.6 | -33514443.4 | 0 | 33514443.4 | 280210477.4 | 336698531.2 | [33 empty] | 171
235 | Villalobos (2014) | W60N | 1 | 0.0675706 | 0.005731523 | 0.015384615 | 0.02051282 | 2.175197 | 7.5 | 0.05136095 | 0.08638905 | 0.6697633 | 0 | 0.08499446 | R | 0 | 0.3928404 | 0.6523576 | 0.509531 | 0.8719325 | 1.336587 | 1.711245 | 707267 | 1210307.4 | 945323.7 | 773876.3 | 0.17 | 2.175197 | 889644 | 271549.4 | 673774.3 | 1344851352.6 | 1220548714.0 | 889644 | 33.8 | 3.184592 | 1 | 0.8 | 1524 | 146.05 | 110.2728 | 1231.9 | 1413.727 | 203.2 | 3315 | 309677 | 0 | 309676.8 | 309677 | 530.9 | 434 | 462 | 0 | 0.004 | 0.0055 | 0.049 | 0 | 127 | 71.25574 | 2 | 142.5115 | 1001.28832 | 506.7075 | 4 | 2026.83 | 616689.1 | 3.72529e-09 | 2044324275.7 | 220.5456 |  | 0.0033 | 30000 | 200000 | 42.8625 | 163.5125 | 457.2 | 762 | 1066.8 | 1360.4875 | 1481.1375 | [33 empty] | 1013.415 | 1013.415 | 253.3537 | 253.3537 | 253.3537 | 1013.415 | 1013.415 | [33 empty] | -468197.7 | -172965.7 | 109955.5 | 109955.5 | 109955.5 | 468197.7 | 468197.7 | [33 empty] | 336698531.2 | 103517796.6 | -33514443.4 | 0 | 33514443.4 | 280210477.4 | 336698531.2 | [33 empty] | 172
236 | Villalobos (2014) | W60C | 1 | 0.07410762 | 0.004223228 | 0.015686275 | 0.02564103 | 2.175197 | 7.5 | 0.05528662 | 0.09299204 | 0.7209554 | 0.207964 | 0.09149085 | R | 0 | 0.4152673 | 0.6576814 | 0.5115068 | 0.8512486 | 1.294318 | 1.664198 | 720612 | 1199241.0 | 932700.8 | 739721.8 | 0.17 | 2.175197 | 889644 | 261939.3 | 670761.5 | 1243468068.5 | 1208709726.5 | 889644 | 31.4 | 3.058165 | 1 | 0.8 | 1524 | 146.05 | 116.5944 | 1231.9 | 1407.406 | 203.2 | 3315 | 309677 | 0 | 309676.8 | 309677 | 530.9 | 434 | 462 | 482.6 | 0.004 | 0.0055 | 0.049 | 0.0123 | 127 | 71.25574 | 2 | 142.5115 | 1001.28832 | 506.7075 | 4 | 2026.83 | 613420 | 3.143214e-09 | 2033487261.3 | 233.1888 |  | 0.0033 | 30000 | 200000 | 42.8625 | 163.5125 | 457.2 | 762 | 1066.8 | 1360.4875 | 1481.1375 | [33 empty] | 1013.415 | 1013.415 | 253.3537 | 253.3537 | 253.3537 | 1013.415 | 1013.415 | [33 empty] | -468197.7 | -199852 | 109955.5 | 109955.5 | 109955.5 | 468197.7 | 468197.7 | [33 empty] | 336698531.2 | 119608925.2 | -33514443.4 | 0 | 33514443.4 | 280210477.4 | 336698531.2 | [33 empty] | 173
237 | Villalobos (2014) | W40C | 1 | 0.07506385 | 0.006033183 | 0.015384615 | 0.02564103 | 2.175197 | 7.5 | 0.056 | 0.09419194 | 0.7302581 | 0.2106474 | 0.09267138 | R | 0 | 0.4179378 | 0.6586037 | 0.5118311 | 0.8504495 | 1.291292 | 1.661582 | 720612 | 1197356.0 | 930520.2 | 733980.5 | 0.17 | 2.175197 | 889644 | 260303.5 | 670216.7 | 1226576124.1 | 1206569067.7 | 889644 | 31 | 3.036677 | 1 | 0.8 | 1524 | 146.05 | 117.7374 | 1231.9 | 1406.263 | 203.2 | 3315 | 309677 | 0 | 309676.8 | 309677 | 530.9 | 434 | 462 | 482.6 | 0.004 | 0.0055 | 0.049 | 0.0123 | 127 | 71.25574 | 2 | 142.5115 | 1001.28832 | 506.7075 | 4 | 2026.83 | 612844.1 | 3.608875e-09 | 2031578171.0 | 235.4748 |  | 0.0033 | 30000 | 200000 | 42.8625 | 163.5125 | 457.2 | 762 | 1066.8 | 1360.4875 | 1481.1375 | [33 empty] | 1013.415 | 1013.415 | 253.3537 | 253.3537 | 253.3537 | 1013.415 | 1013.415 | [33 empty] | -468197.7 | -204405.2 | 109955.5 | 109955.5 | 109955.5 | 468197.7 | 468197.7 | [33 empty] | 336698531.2 | 122333968.0 | -33514443.4 | 0 | 33514443.4 | 280210477.4 | 336698531.2 | [33 empty] | 174
238 | Villalobos (2014) | W60N2 | 1 | 0.07703131 | 0.006334842 | 0.015082956 | 0.02021116 | 2.175197 | 7.5 | 0.05476341 | 0.07896057 | 0.7249527 | 0 | 0.090625 | R | 0 | 0.4337075 | 0.7456944 | 0.5854704 | 0.8296194 | 1.112546 | 1.417013 | 756198 | 1071542.7 | 841305.2 | 674709.2 | 0.17 | 2.175197 | 889644 | 263911.1 | 577394 | 998462391.5 | 1238198766.9 | 889644 | 31.7 | 3.074201 | 1 | 0.8 | 1524 | 114.3 | 110.7163 | 1295.4 | 1413.284 | 203.2 | 3315 | 309677 | 0 | 309676.8 | 309677 | 455.1 | 434 | 469 | 0 | 0.004 | 0.0055 | 0.049 | 0 | 127 | 71.25574 | 2 | 142.5115 | 1052.90112 | 506.7075 | 4 | 2026.83 | 627356.6 | 1.629815e-09 | 2079686993.2 | 221.4326 |  | 0.0033 | 30000 | 200000 | 43.65625 | 132.55625 | 456.40625 | 761.20625 | 1066.00625 | 1391.44375 | 1480.34375 | [33 empty] | 1013.415 | 1013.415 | 253.3537 | 253.3537 | 253.3537 | 1013.415 | 1013.415 | [33 empty] | -475291.6 | -268457.6 | 109955.5 | 109955.5 | 109955.5 | 475291.6 | 475291.6 | [33 empty] | 341422761.3 | 168978986.6 | -33601720.6 | -87277.2 | 33427166.2 | 299169336.7 | 341422761.3 | [33 empty] | 175
239 | Zhang and Wang (2000) | SW7 | 1 | 0.07810559 | 0.004666667 | 0.006666667 | 0.02133333 | 2.142857 | 7 | 0.05552989 | 0.08370924 | 0.09684783 | 0.9945652 | 0.1936957 | R | 0 | 0.473812 | 0.8653274 | 0.6963536 | 0.9961594 | 1.151194 | 1.430537 | 201200 | 287824 | 231620.2 | 227475.7 | 0.17 | 2.142857 | 498960 | 80445.76 | 151174.4 | 208396528.8 | 132817052.0 | 498960 | 36.8 | 3.337075 | 1 | 0.8 | 700 | 100 | 83.70508 | 500 | 616.2949 | 100 | 1500 | 70000 | 0 | 70000 | 70000 | 305 | 305 | 405 | 366 | 0.0067 | 0.0101 | 0.0088 | 0.01130973 | 100 | 50.26548 | 2 | 100.531 | 335 | 153.938 | 4 | 615.7522 | 200427.3 | 1.280569e-09 | 300640892.8 | 167.4102 |  | 0.0033 | 30000 | 200000 | 20 | 100 | 200 | 350 | 500 | 600 | 680 | [33 empty] | 307.8761 | 307.8761 | 100.531 | 100.531 | 100.531 | 307.8761 | 307.8761 | [33 empty] | -124689.8 | -81820.75 | 12916.48 | 30661.94 | 30661.94 | 124689.8 | 124689.8 | [33 empty] | 41147638.1 | 20455188.1 | -1937471.4 | 0 | 4599291.6 | 31172453.1 | 41147638.1 | [33 empty] | 176
240 | Zhang and Wang (2000) | SW8 | 1 | 0.07960199 | 0.003333333 | 0.007333333 | 0.01533333 | 2.142857 | 7 | 0.05083333 | 0.07662935 | 0.06985075 | 0.9104478 | 0.278607 | R | 0 | 0.5047042 | 0.9339921 | 0.7385042 | 0.9596768 | 1.0275 | 1.299487 | 224000 | 291085.1 | 230160 | 207780.2 | 0.17 | 2.142857 | 562800 | 84802.73 | 145357.2 | 216854380.6 | 94815888.2 | 784000 | 40.2 | 3.503273 | 0.9942105 | 0.7942105 | 700 | 100 | 107.42 | 500 | 592.58 | 100 | 1500 | 70000 | 0 | 70000 | 70000 | 305 | 305 | 432 | 366 | 0.0067 | 0.0101 | 0.0065 | 0.01130973 | 100 | 50.26548 | 2 | 100.531 | 335 | 113.0973 | 4 | 452.3893 | 214967.6 | 1.193257e-09 | 322451401.6 | 214.84 |  | 0.0033 | 30000 | 200000 | 20 | 100 | 200 | 350 | 500 | 600 | 680 | [33 empty] | 226.1947 | 226.1947 | 100.531 | 100.531 | 100.531 | 226.1947 | 226.1947 | [33 empty] | -97716.1 | -79800.26 | -4583.128 | 30661.94 | 30661.94 | 97716.1 | 97716.1 | [33 empty] | 32246312.3 | 19950065.1 | 687469.2 | 0 | 4599291.6 | 24429024.5 | 32246312.3 | [33 empty] | 177
241 | Zhang and Wang (2000) | SW9 | 1 | 0.1005966 | 0.004666667 | 0.01 | 0.02 | 2.142857 | 7 | 0.04741299 | 0.07147332 | 0.1566125 | 0.5661253 | 0.197123 | R | 0 | 0.6604227 | 0.970008 | 0.9585764 | 0.9959173 | 1.02671 | 1.038955 | 303500 | 315322.7 | 311606.6 | 325943.6 | 0.17 | 2.142857 | 594720 | 90636.23 | 220970.4 | 239908502.5 | 249006850.8 | 594720 | 43.1 | 3.64009 | 0.9865789 | 0.7865789 | 700 | 100 | 85.79553 | 500 | 614.2045 | 100 | 1500 | 70000 | 0 | 70000 | 70000 | 335.5 | 305 | 375 | 366 | 0.0067 | 0.0101 | 0.018 | 0.007539822 | 75 | 50.26548 | 2 | 100.531 | 335 | 314.1593 | 4 | 1256.637 | 302260.9 | 4.714821e-09 | 453391371.5 | 171.5911 |  | 0.0033 | 30000 | 200000 | 20 | 100 | 200 | 350 | 500 | 600 | 680 | [33 empty] | 628.3185 | 628.3185 | 100.531 | 100.531 | 100.531 | 628.3185 | 628.3185 | [33 empty] | -235619.4 | -173016.7 | 10985.11 | 30661.94 | 30661.94 | 235619.4 | 235619.4 | [33 empty] | 77754418.2 | 43254163.5 | -1647766.1 | 0 | 4599291.6 | 58904862.3 | 77754418.2 | [33 empty] | 178
242 | Zhang and Wang (2000) | SRCW12 | 1 | 0.1095101 | 0.004666667 | 0.009333333 | 0.014 | 2.142857 | 7 | 0.05889049 | 0.08877522 | 0.1904784 | 0.70317 | 0.2834294 | R | 0 | 0.6450878 | 0.947025 | 0.8833943 | 1.020545 | 1.077632 | 1.155254 | 266000 | 307297.5 | 286650.1 | 257116.2 | 0.17 | 2.142857 | 485800 | 75697.42 | 210952.7 | 186116779.7 | 199557507.5 | 688450 | 34.7 | 3.230954 | 1 | 0.8 | 700 | 100 | 113.6404 | 500 | 586.3596 | 100 | 1500 | 70000 | 0 | 70000 | 70000 | 335.5 | 305 | 432 | 366 | 0.0067 | 0.0101 | 0.0153 | 0.007539822 | 75 | 50.26548 | 2 | 100.531 | 335 | 977.1947 | 1 | 977.1947 | 271464.8 | 2.008164e-09 | 407197274.2 | 227.2808 |  | 0.0033 | 30000 | 200000 | 20 | 100 | 200 | 350 | 500 | 600 | 680 | [33 empty] | 226.1947 | 751 | 100.531 | 100.531 | 100.531 | 751 | 226.1947 | [33 empty] | -97716.1 | -277577.4 | -7964.128 | 30661.94 | 30661.94 | 324432 | 97716.1 | [33 empty] | 32246312.3 | 69394338.6 | 1194619.3 | 0 | 4599291.6 | 81108000 | 32246312.3 | [33 empty] | 179
243 | Hube et al. (2014) | W4 | 2 | 0.07855405 |  |  | 0.013 | 2.5 | 9.333333 | 0.1089606 | 0.08795401 | 0.08390803 | 0 | 0.1501564 | R | 0 | 0.4111912 | 0.5963583 | 0.5393049 | 0.8268058 | 1.386425 | 1.533095 | 113000 | 173239.8 | 156666 | 91319.22 | 0.17 | 2.2 | 216000 | 43649.48 | 113016.5 | 95022644.9 | 64785982.1 | 216000 | 27.4 | 2.837347 | 1 | 0.8 | 700 | 80 | 82.00338 | 540 | 617.9966 | 75 | 1750 | 52500 | 0 | 52500 | 52500 | 523.9 | 445.6 | 469.2 | 0 | 0.0067 | 0.0046 | 0.0049 | 0 | 90 | 19.63495 | 2 | 39.26991 | 271.35 | 128.8053 | 2 | 257.6106 | 93429.05 | 5.238689e-10 | 163500845.9 | 164.0068 |  | 0.0033 | 30000 | 200000 | 20 | 80 | 215 | 350 | 485 | 620 | 680 | [33 empty] | 157.0796 | 100.531 | 100.531 | 100.531 | 100.531 | 100.531 | 157.0796 | [33 empty] | -73701.76 | -33985.7 | 20629.79 | 44796.6 | 44796.6 | 44796.6 | 73701.76 | [33 empty] | 24321582.0 | 9176139.7 | -2785021.1 | 0 | 6047540.7 | 12095081.5 | 24321582.0 | [33 empty] | 180
244 | Hube et al. (2014) | W5 | 1 | 0.0995829 |  |  | 0.0195 | 1.9 | 7 | 0.117092 | 0.09777956 | 0.07705839 | 0 | 0.149635 | R | 0 | 0.5212668 | 0.7421958 | 0.5899083 | 0.7897187 | 1.06403 | 1.338714 | 191000 | 255694.4 | 203229.7 | 126162.3 | 0.186 | 1.9 | 287000 | 70951.95 | 132277.8 | 127650770.9 | 40145115.9 | 287000 | 27.4 | 2.837347 | 1 | 0.8 | 700 | 80 | 77.65159 | 540 | 622.3484 | 100 | 1330 | 70000 | 0 | 70000 | 70000 | 608.9 | 445.6 | 469.2 | 0 | 0.0072 | 0.0044 | 0.0045 | 0 | 90 | 19.63495 | 2 | 39.26991 | 388.8 | 78.53982 | 2 | 157.0796 | 150836.3 | 6.111804e-10 | 200612229.3 | 155.3032 |  | 0.0033 | 30000 | 200000 | 20 | 80 | 215 | 350 | 485 | 620 | 680 | [33 empty] | 157.0796 | 157.0796 | 100.531 | 100.531 | 100.531 | 157.0796 | 157.0796 | [33 empty] | -73701.76 | -50268.6 | 25504.37 | 44796.6 | 44796.6 | 73701.76 | 73701.76 | [33 empty] | 24321582.0 | 13572522.2 | -3443089.8 | 0 | 6047540.7 | 19899476.2 | 24321582.0 | [33 empty] | 181
245 | Hube et al. (2014) | W6 | 1 | 0.07194995 |  |  | 0.0205 | 2.5 | 7 | 0.2179212 | 0.09777956 | 0 | 0 | 0.149635 | R | 0 | 0.3766221 | 0.5789572 | 0.4336921 | 0.7851453 | 1.356137 | 1.810375 | 138000 | 249831.8 | 187146.9 |  | 0.17 | 2.2 | 287000 | 57579.65 | 129567.3 |  |  | 287000 | 27.4 | 2.837347 | 1 | 0.8 | 700 |  | 90.40412 |  | 609.5959 | 100 | 1750 | 70000 | 0 | 70000 | 70000 | 608.9 | 445.6 | 445.6 | 0 | 0.0134 | 0.0044 | 0 | 0 | 90 | 19.63495 | 2 | 39.26991 | FALSE |  |  |  | 108350.1 | 1.135049e-09 | 189612596.7 | 180.8082 |  | 0.0033 | 30000 | 200000 | 20 | 93.33333 | 166.6667 | 240 | 313.3333 | 386.6667 | 460 | 533.3333 | 606.6667 | 680 | [30 empty] | 100.531 | 100.531 | 100.531 | 100.531 | 100.531 | 100.531 | 100.531 | 100.531 | 100.531 | 100.531 | [30 empty] | -44796.6 | -32100.3 | -5189.473 | 21721.35 | 44796.6 | 44796.6 | 44796.6 | 44796.6 | 44796.6 | 44796.6 | [30 empty] | 14782877.3 | 8239076.2 | 951403.3 | -2389348.7 | -1642541.9 | 1642541.9 | 4927625.8 | 8212709.6 | 11497793.5 | 14782877.3 | [30 empty] | 182
246 | Hube et al. (2014) | W7 | 1 | 0.07768509 |  |  | 0.022 | 2.5 | 7 | 0.117092 | 0.09777956 | 0.07705839 | 0 | 0.149635 | R | 0 | 0.4066427 | 0.6011026 | 0.458851 | 0.7693662 | 1.279925 | 1.676723 | 149000 | 249831.8 | 190708.8 | 118823.4 | 0.17 | 2.2 | 287000 | 58431.02 | 132277.8 | 127650770.9 | 80290231.8 | 287000 | 27.4 | 2.837347 | 1 | 0.8 | 700 | 80 | 77.65159 | 540 | 622.3484 | 100 | 1750 | 70000 | 0 | 70000 | 70000 | 608.9 | 445.6 | 469.2 | 0 | 0.0072 | 0.0044 | 0.0045 | 0 | 90 | 19.63495 | 2 | 39.26991 | 388.8 | 78.53982 | 4 | 314.1593 | 114635.6 | 6.111804e-10 | 200612229.3 | 155.3032 |  | 0.0033 | 30000 | 200000 | 20 | 80 | 215 | 350 | 485 | 620 | 680 | [33 empty] | 157.0796 | 157.0796 | 100.531 | 100.531 | 100.531 | 157.0796 | 157.0796 | [33 empty] | -73701.76 | -50268.6 | 25504.37 | 44796.6 | 44796.6 | 73701.76 | 73701.76 | [33 empty] | 24321582.0 | 13572522.2 | -3443089.8 | 0 | 6047540.7 | 19899476.2 | 24321582.0 | [33 empty] | 183
247 | Hube et al. (2014) | W8 | 1 | 0.08133472 |  |  | 0.0275 | 2.5 | 7 | 0.117092 | 0.1422248 | 0.07705839 | 0.2577825 | 0.149635 | R | 0 | 0.4257467 | 0.6011026 | 0.458851 | 0.7348433 | 1.222492 | 1.601486 | 156000 | 249831.8 | 190708.8 | 118823.4 | 0.17 | 2.2 | 287000 | 58431.02 | 132277.8 | 127650770.9 | 80290231.8 | 287000 | 27.4 | 2.837347 | 1 | 0.8 | 700 | 80 | 77.65159 | 540 | 622.3484 | 100 | 1750 | 70000 | 0 | 70000 | 70000 | 608.9 | 445.6 | 469.2 | 608.9 | 0.0072 | 0.0044 | 0.0045 | 0.0116 | 90 | 19.63495 | 2 | 39.26991 | 388.8 | 78.53982 | 4 | 314.1593 | 114635.6 | 6.111804e-10 | 200612229.3 | 155.3032 |  | 0.0033 | 30000 | 200000 | 20 | 80 | 215 | 350 | 485 | 620 | 680 | [33 empty] | 157.0796 | 157.0796 | 100.531 | 100.531 | 100.531 | 157.0796 | 157.0796 | [33 empty] | -73701.76 | -50268.6 | 25504.37 | 44796.6 | 44796.6 | 73701.76 | 73701.76 | [33 empty] | 24321582.0 | 13572522.2 | -3443089.8 | 0 | 6047540.7 | 19899476.2 | 24321582.0 | [33 empty] | 184
248 | Hube et al. (2014) | W9 | 1 | 0.07559958 |  |  | 0.027 | 2.5 | 7 | 0.117092 | 0.1244467 | 0.07705839 | 0 | 0.149635 | R | 0 | 0.3957261 | 0.6011026 | 0.458851 | 0.7905901 | 1.315233 | 1.722978 | 145000 | 249831.8 | 190708.8 | 118823.4 | 0.17 | 2.2 | 287000 | 58431.02 | 132277.8 | 127650770.9 | 80290231.8 | 287000 | 27.4 | 2.837347 | 1 | 0.8 | 700 | 80 | 77.65159 | 540 | 622.3484 | 100 | 1750 | 70000 | 0 | 70000 | 70000 | 608.9 | 445.6 | 469.2 | 0 | 0.0072 | 0.0044 | 0.0045 | 0 | 90 | 19.63495 | 2 | 39.26991 | 388.8 | 78.53982 | 4 | 314.1593 | 114635.6 | 6.111804e-10 | 200612229.3 | 155.3032 |  | 0.0033 | 30000 | 200000 | 20 | 80 | 215 | 350 | 485 | 620 | 680 | [33 empty] | 157.0796 | 157.0796 | 100.531 | 100.531 | 100.531 | 157.0796 | 157.0796 | [33 empty] | -73701.76 | -50268.6 | 25504.37 | 44796.6 | 44796.6 | 73701.76 | 73701.76 | [33 empty] | 24321582.0 | 13572522.2 | -3443089.8 | 0 | 6047540.7 | 19899476.2 | 24321582.0 | [33 empty] | 185
249 | Hidalgo et al. (2002) | 1 | 3 | 0.08505155 | 0.001 | 0.0132 | 0.00925 | 1 | 8.333333 | 0.05051546 | 0.02626804 | 0.954181 | 0.02626804 | 0 | R | 0 | 0.3746132 | 1.267371 | 0.9968869 | 0.9731645 | 0.767861 | 0.9762035 | 198000 | 193288.3 | 152036.5 | 0 | 0.25 | 1.5 | 0 | 105998.3 | 46038.15 |  |  | 0 | 19.4 | 2.346608 | 1 | 0.8 | 1000 |  | 58.94025 |  | 941.0598 | 120 | 2000 | 120000 |  | 120000 | 120000 | 392 | 392 | 392 |  | 0.0025 | 0.0013 | [6 empty] | FALSE |  |  |  | 192686.6 | 2.270099e-09 | 385373127.9 | 117.8805 |  | 0.0033 | 30000 | 200000 | 33 | 116.5 | 249.5 | 416.5 | 583.5 | 750.5 | 883.5 | 967 | [32 empty] | 508.9 | 508.9 | 50.3 | 50.3 | 50.3 | 50.3 | 508.9 | 508.9 | [32 empty] | -199488.8 | -3933.409 | 19717.6 | 19717.6 | 19717.6 | 19717.6 | 199488.8 | 199488.8 | [32 empty] | 93161269.6 | 1508462.3 | -4939258.8 | -1646419.6 | 1646419.6 | 4939258.8 | 76503954.8 | 93161269.6 | [32 empty] | 186
250 | Hidalgo et al. (2002) | 2 | 3 | 0.1147959 | 0.007 | 0.015 | 0.01305 | 1 | 8.333333 | 0.05127551 | 0.05127551 | 0.9685374 | 0.05127551 | 0 | R | 0 | 0.5082232 | 0.9988175 | 0.7776594 | 0.7298929 | 0.730757 | 0.9385765 | 270000 | 253415.7 | 197304.4 | 0 | 0.25 | 1.5 | 0 | 106551 | 90753.42 |  |  | 0 | 19.6 | 2.359883 | 1 | 0.8 | 1000 |  | 59.35513 |  | 940.6449 | 120 | 2000 | 120000 |  | 120000 | 120000 | 402 | 402 | 402 |  | 0.0025 | 0.0025 | [6 empty] | FALSE |  |  |  | 197071.1 | 2.211891e-09 | 394142147.9 | 118.7103 |  | 0.0033 | 30000 | 200000 | 35 | 116.5 | 249.5 | 416.5 | 583.5 | 750.5 | 883.5 | 965 | [32 empty] | 508.9 | 508.9 | 50.3 | 50.3 | 50.3 | 50.3 | 508.9 | 508.9 | [32 empty] | -204577.8 | -6253.646 | 20220.6 | 20220.6 | 20220.6 | 20220.6 | 204577.8 | 204577.8 | [32 empty] | 95128677 | 2398273.4 | -5065260.3 | -1688420.1 | 1688420.1 | 5065260.3 | 78455586.3 | 95128677 | [32 empty] | 187
251 | Hidalgo et al. (2002) | 4 | 3 | 0.1384615 | 0.009 | 0.015 | 0.0121 | 1 | 8.333333 | 0.05153846 | 0.07833846 | 1.212108 | 0.07833846 | 0 | R | 0 | 0.6114296 | 0.9919288 | 0.7669375 | 0.7474999 | 0.7535822 | 0.9746556 | 324000 | 315788.4 | 244160.6 | 0 | 0.25 | 1.5 | 0 | 106235.9 | 137924.8 |  |  | 0 | 19.5 | 2.353253 | 1 | 0.8 | 1000 |  | 59.49452 |  | 940.5055 | 120 | 2000 | 120000 |  | 120000 | 120000 | 402 | 402 | 402 |  | 0.0025 | 0.0038 | [6 empty] | FALSE |  |  |  | 242190 | 2.211891e-09 | 484379927.8 | 118.989 |  | 0.0033 | 30000 | 200000 | 41 | 116.5 | 249.5 | 416.5 | 583.5 | 750.5 | 883.5 | 959 | [32 empty] | 760.3 | 508.9 | 50.3 | 50.3 | 50.3 | 50.3 | 508.9 | 760.3 | [32 empty] | -305640.6 | -7025.866 | 20220.6 | 20220.6 | 20220.6 | 20220.6 | 204577.8 | 305640.6 | [32 empty] | 140289035.4 | 2694419.6 | -5065260.3 | -1688420.1 | 1688420.1 | 5065260.3 | 78455586.3 | 140289035.4 | [32 empty] | 188
252 | Hidalgo et al. (2002) | 6 | 3 | 0.1125437 | 0.005555556 | 0.008777778 | 0.0095 | 0.6923077 | 10.83333 | 0.04638636 | 0.02319318 | 0.8424874 | 0.02319318 | 0 | R | 0 | 0.4721473 | 1.327448 | 1.058339 | 0.7784901 | 0.5864562 | 0.7355773 | 309000 | 227293.4 | 181215 | 0 | 0.25 | 1.5 | 0 | 132559.5 | 48655.52 |  |  | 0 | 17.6 | 2.22424 | 1 | 0.8 | 1300 |  | 58.38236 |  | 1241.618 | 120 | 1800 | 156000 |  | 156000 | 156000 | 314 | 314 | 314 |  | 0.0026 | 0.0013 | [6 empty] | FALSE |  |  |  | 240553.4 | 2.299203e-09 | 432996199.1 | 116.7647 |  | 0.0033 | 30000 | 200000 | 33 | 114 | 245 | 407 | 569 | 731 | 893 | 1055 | 1186 | 1267 | [30 empty] | 508.9 | 508.9 | 50.3 | 50.3 | 50.3 | 50.3 | 50.3 | 50.3 | 508.9 | 508.9 | [30 empty] | -159794.6 | -7952.717 | 15794.2 | 15794.2 | 15794.2 | 15794.2 | 15794.2 | 15794.2 | 159794.6 | 159794.6 | [30 empty] | 98593268.2 | 4262656.1 | -6396651 | -3837990.6 | -1279330.2 | 1279330.2 | 3837990.6 | 6396651 | 85649905.6 | 98593268.2 | [30 empty] | 189
253 | Hidalgo et al. (2002) | 7 | 3 | 0.1289134 | 0.006666667 | 0.012555556 | 0.01111111 | 0.6923077 | 10.83333 | 0.03382873 | 0.06505525 | 1.228821 | 0.06505525 | 0 | R | 0 | 0.5484506 | 1.300152 | 1.009585 | 0.9696787 | 0.7458192 | 0.9604724 | 364000 | 349612 | 271478.2 | 0 | 0.25 | 1.5 | 0 | 132908.1 | 138570.1 |  |  | 0 | 18.1 | 2.258774 | 1 | 0.8 | 1300 |  | 74.14985 |  | 1225.85 | 120 | 1800 | 156000 |  | 156000 | 156000 | 471 | 471 | 471 |  | 0.0013 | 0.0025 | [6 empty] | FALSE |  |  |  | 352963 | 1.222361e-09 | 635333482.4 | 148.2997 |  | 0.0033 | 30000 | 200000 | 35 | 129.5 | 177.5 | 366.5 | 555.5 | 744.5 | 933.5 | 1122.5 | 1170.5 | 1265 | [30 empty] | 508.9 | 508.9 | 50.3 | 50.3 | 50.3 | 50.3 | 50.3 | 50.3 | 508.9 | 508.9 | [30 empty] | -239691.9 | -42578.17 | 6536.707 | 23691.3 | 23691.3 | 23691.3 | 23691.3 | 23691.3 | 239691.9 | 239691.9 | [30 empty] | 147410518.5 | 22161935.8 | -3088594.1 | -6716483.55 | -2238827.85 | 2238827.85 | 6716483.55 | 11194139.25 | 124759634.0 | 147410518.5 | [30 empty] | 190
254 | Hidalgo et al. (2002) | 8 | 3 | 0.1527029 | 0.007777778 | 0.011 | 0.01133333 | 0.6923077 | 10.83333 | 0.078 | 0.075 | 1.416667 | 0.075 | 0 | R | 0 | 0.6050582 | 1.358043 | 1.046925 | 0.9467689 | 0.6971569 | 0.9043331 | 374000 | 338220.6 | 260736.7 | 0 | 0.25 | 1.5 | 0 | 122558.4 | 138178.2 |  |  | 0 | 15.7 | 2.088788 | 1 | 0.8 | 1300 |  | 77.61642 |  | 1222.384 | 120 | 1800 | 156000 |  | 156000 | 156000 | 471 | 471 | 471 |  | 0.0026 | 0.0025 | [6 empty] | FALSE |  |  |  | 354091.6 | 8.731149e-10 | 637364827.9 | 155.2328 |  | 0.0033 | 30000 | 200000 | 35 | 116 | 245 | 407 | 569 | 731 | 893 | 1055 | 1184 | 1265 | [30 empty] | 508.9 | 508.9 | 50.3 | 50.3 | 50.3 | 50.3 | 50.3 | 50.3 | 508.9 | 508.9 | [30 empty] | -239691.9 | -84887.27 | 19197.55 | 23691.3 | 23691.3 | 23691.3 | 23691.3 | 23691.3 | 239691.9 | 239691.9 | [30 empty] | 147410518.5 | 45329802.1 | -7775007.1 | -5756985.9 | -1918995.3 | 1918995.3 | 5756985.9 | 9594976.5 | 127995474.6 | 147410518.5 | [30 empty] | 191
255 | Hidalgo et al. (2002) | 9 | 3 | 0.1127622 | 0.004444444 | 0.010777778 | 0.01005556 | 0.6923077 | 13 | 0.05406818 | 0.05406818 | 1.261591 | 0.05406818 | 0 | R | 0 | 0.4730641 | 1.22652 | 0.9701022 | 0.9778222 | 0.7972327 | 1.007958 | 258000 | 260053.2 | 205686 | 0 | 0.25 | 1.5 | 0 | 110842.3 | 94843.7 |  |  | 0 | 17.6 | 2.22424 | 1 | 0.8 | 1300 |  | 54.15483 |  | 1245.845 | 100 | 1800 | 130000 |  | 130000 | 130000 | 366 | 366 | 366 |  | 0.0026 | 0.0026 | [6 empty] | FALSE |  |  |  | 252278.1 | 0 | 454100625.9 | 108.3097 |  | 0.0033 | 30000 | 200000 | 33 | 88 | 210 | 320 | 430 | 540 | 650 | 760 | 870 | 980 | 1090 | 1212 | 1267 | [27 empty] | 508.9 | 402.1 | 28.3 | 28.3 | 28.3 | 28.3 | 28.3 | 28.3 | 28.3 | 28.3 | 28.3 | 402.1 | 508.9 | [27 empty] | -186257.4 | -49763.8 | 10357.8 | 10357.8 | 10357.8 | 10357.8 | 10357.8 | 10357.8 | 10357.8 | 10357.8 | 10357.8 | 147168.6 | 186257.4 | [27 empty] | 114920815.8 | 27967253.1 | -4557432 | -3418074 | -2278716 | -1139358 | 0 | 1139358 | 2278716 | 3418074 | 4557432 | 82708753.2 | 114920815.8 | [27 empty] | 192
256 | Hidalgo et al. (2002) | 10 | 3 | 0.1096388 | 0.004444444 | 0.009222222 | 0.008555556 | 0.6923077 | 16.25 | 0.05594512 | 0.05594512 | 1.771596 | 0.05594512 | 0 | R | 0 | 0.4440034 | 1.283017 | 0.9917181 | 1.064437 | 0.829636 | 1.073326 | 187000 | 200712 | 155141.9 | 0 | 0.25 | 1.5 | 0 | 83514.07 | 71627.86 |  |  | 0 | 16.4 | 2.139507 | 1 | 0.8 | 1300 |  | 80.17945 |  | 1219.821 | 80 | 1800 | 104000 |  | 104000 | 104000 | 367 | 367 | 367 |  | 0.0025 | 0.0025 | [6 empty] | FALSE |  |  |  | 199049.7 | 7.566996e-10 | 358289445.2 | 160.3589 |  | 0.0033 | 30000 | 200000 | 33 | 103 | 173 | 230 | 370 | 510 | 650 | 790 | 930 | 1070 | 1127 | 1197 | 1267 | [27 empty] | 254.5 | 254.5 | 254.5 | 28.3 | 28.3 | 28.3 | 28.3 | 28.3 | 28.3 | 28.3 | 254.5 | 254.5 | 254.5 | [27 empty] | -93401.5 | -60081.32 | 13241.08 | 8111.532 | 10386.1 | 10386.1 | 10386.1 | 10386.1 | 10386.1 | 10386.1 | 93401.5 | 93401.5 | 93401.5 | [27 empty] | 57628725.5 | 32864484.3 | -6315993.7 | -3406843.3 | -2908108 | -1454054 | 0 | 1454054 | 2908108 | 4362162 | 44552515.5 | 51090620.5 | 57628725.5 | [27 empty] | 193
257 | Hidalgo et al. (2002) | 11 | 3 | 0.1029798 | 0.004285714 | 0.007 | 0.007428571 | 0.5 | 14 | 0.05774233 | 0.02887117 | 1.184458 | 0.02887117 | 0 | R | 0 | 0.4157632 | 1.912629 | 1.525061 | 1.344587 | 0.7030049 | 0.8816613 | 235000 | 207190.4 | 165206.2 | 0 | 0.25 | 1.5 | 0 | 114615.3 | 50590.83 |  |  | 0 | 16.3 | 2.132322 | 1 | 0.8 | 1400 |  | 56.21471 |  | 1343.785 | 100 | 1400 | 140000 |  | 140000 | 140000 | 362 | 362 | 362 |  | 0.0026 | 0.0013 | [6 empty] | FALSE |  |  |  | 315978 | 7.858034e-10 | 442369195.1 | 112.4294 |  | 0.0033 | 30000 | 200000 | 30 | 85 | 205 | 315 | 425 | 535 | 645 | 755 | 865 | 975 | 1085 | 1195 | 1315 | 1370 | [26 empty] | 402.1 | 402.1 | 28.3 | 28.3 | 28.3 | 28.3 | 28.3 | 28.3 | 28.3 | 28.3 | 28.3 | 28.3 | 402.1 | 402.1 | [26 empty] | -145560.2 | -64746.25 | 10244.6 | 10244.6 | 10244.6 | 10244.6 | 10244.6 | 10244.6 | 10244.6 | 10244.6 | 10244.6 | 10244.6 | 145560.2 | 145560.2 | [26 empty] | 97525334 | 39818944.2 | -5071077 | -3944171 | -2817265 | -1690359 | -563453 | 563453 | 1690359 | 2817265 | 3944171 | 5071077 | 89519523 | 97525334 | [26 empty] | 194
258 | Hidalgo et al. (2002) | 12 | 3 | 0.1277311 | 0.007142857 | 0.01 | 0.007 | 0.5 | 14 | 0.02798824 | 0.05597647 | 1.148235 | 0.05597647 | 0 | R | 0 | 0.5266488 | 1.334339 | 1.049051 | 0.957717 | 0.7177466 | 0.9129365 | 304000 | 277532.7 | 218195 | 0 | 0.25 | 1.5 | 0 | 116548.2 | 101646.7 |  |  | 0 | 17 | 2.18221 | 1 | 0.8 | 1400 |  | 64.79157 |  | 1335.208 | 100 | 1400 | 140000 |  | 140000 | 140000 | 366 | 366 | 366 |  | 0.0013 | 0.0026 | [6 empty] | FALSE |  |  |  | 291146 | 1.396984e-09 | 407604361.5 | 129.5831 |  | 0.0033 | 30000 | 200000 | 30 | 140 | 260 | 480 | 700 | 920 | 1140 | 1260 | 1370 | [31 empty] | 402.1 | 402.1 | 28.3 | 28.3 | 28.3 | 28.3 | 28.3 | 402.1 | 402.1 | [31 empty] | -147168.6 | 21333.72 | 10357.8 | 10357.8 | 10357.8 | 10357.8 | 10357.8 | 147168.6 | 147168.6 | [31 empty] | 98602962 | -11946885.9 | -4557432 | -2278716 | 0 | 2278716 | 4557432 | 82414416 | 98602962 | [31 empty] | 195
259 | Hidalgo et al. (2002) | 13 | 3 | 0.1140489 | 0.002857143 | 0.007 | 0.007428571 | 0.5 | 14 | 0.05314917 | 0.05314917 | 1.090239 | 0.05314917 | 0 | R | 0 | 0.4852109 | 1.436382 | 1.140494 | 1.119122 | 0.7791253 | 0.9812607 | 289000 | 283584.3 | 225167.2 | 0 | 0.25 | 1.5 | 0 | 121594.4 | 103572.8 |  |  | 0 | 18.1 | 2.258774 | 1 | 0.8 | 1400 |  | 54.19931 |  | 1345.801 | 100 | 1400 | 140000 |  | 140000 | 140000 | 370 | 370 | 370 |  | 0.0026 | 0.0026 | [6 empty] | FALSE |  |  |  | 323426.2 | 0 | 452796681.4 | 108.3986 |  | 0.0033 | 30000 | 200000 | 30 | 85 | 205 | 315 | 425 | 535 | 645 | 755 | 865 | 975 | 1085 | 1195 | 1315 | 1370 | [26 empty] | 402.1 | 402.1 | 28.3 | 28.3 | 28.3 | 28.3 | 28.3 | 28.3 | 28.3 | 28.3 | 28.3 | 28.3 | 402.1 | 402.1 | [26 empty] | -148777 | -57285.49 | 10471 | 10471 | 10471 | 10471 | 10471 | 10471 | 10471 | 10471 | 10471 | 10471 | 148777 | 148777 | [26 empty] | 99680590 | 35230573.6 | -5183145 | -4031335 | -2879525 | -1727715 | -575905 | 575905 | 1727715 | 2879525 | 4031335 | 5183145 | 91497855 | 99680590 | [26 empty] | 196
260 | Hidalgo et al. (2002) | 14 | 3 | 0.1096491 | 0.001666667 | 0.0055 | 0.00375 | 0.4 | 21.25 | 0.05350877 | 0.02782456 | 1.337719 | 0.02782456 | 0 | R | 0 | 0.4534227 | 2.143172 | 1.701968 | 1.370292 | 0.6393757 | 0.805122 | 255000 | 205306.1 | 163040.8 | 0 | 0.25 | 1.5 | 0 | 113643.6 | 49397.17 |  |  | 0 | 17.1 | 2.189261 | 1 | 0.8 | 1700 |  | 77.82514 |  | 1622.175 | 80 | 1200 | 136000 |  | 136000 | 136000 | 366 | 366 | 366 |  | 0.0025 | 0.0013 | [6 empty] | FALSE |  |  |  | 349424.4 | 2.793968e-09 | 419309304.7 | 155.6503 |  | 0.0033 | 30000 | 200000 | 30 | 100 | 170 | 220 | 360 | 500 | 640 | 780 | 920 | 1060 | 1200 | 1340 | 1480 | 1530 | 1600 | 1670 | [24 empty] | 201.1 | 201.1 | 201.1 | 28.3 | 28.3 | 28.3 | 28.3 | 28.3 | 28.3 | 28.3 | 28.3 | 28.3 | 28.3 | 201.1 | 201.1 | 201.1 | [24 empty] | -73602.6 | -47454.07 | 12236.29 | 7721.953 | 10357.8 | 10357.8 | 10357.8 | 10357.8 | 10357.8 | 10357.8 | 10357.8 | 10357.8 | 10357.8 | 73602.6 | 73602.6 | 73602.6 | [24 empty] | 60354132 | 35590549.3 | -8320676.0 | -4864830.6 | -5075322 | -3625230 | -2175138 | -725046 | 725046 | 2175138 | 3625230 | 5075322 | 6525414 | 50049768 | 55201950 | 60354132 | [24 empty] | 197
261 | Hidalgo et al. (2002) | 15 | 3 | 0.1424149 | 0.006666667 | 0.008333333 | 0.005333333 | 0.4 | 21.25 | 0.02504211 | 0.04815789 | 1.203947 | 0.04815789 | 0 | R | 0 | 0.620772 | 1.471841 | 1.155537 | 0.8561101 | 0.5816595 | 0.7408765 | 368000 | 272642.6 | 214050.7 | 0 | 0.25 | 1.5 | 0 | 119659.2 | 94391.53 |  |  | 0 | 19 | 2.319872 | 1 | 0.8 | 1700 |  | 88.12282 |  | 1611.877 | 80 | 1200 | 136000 |  | 136000 | 136000 | 366 | 366 | 366 |  | 0.0013 | 0.0025 | [6 empty] | FALSE |  |  |  | 315048.5 | 5.238689e-10 | 378058209.9 | 176.2456 |  | 0.0033 | 30000 | 200000 | 30 | 170 | 310 | 410 | 630 | 850 | 1070 | 1290 | 1390 | 1530 | 1670 | [29 empty] | 201.1 | 201.1 | 201.1 | 28.3 | 28.3 | 28.3 | 28.3 | 28.3 | 201.1 | 201.1 | 201.1 | [29 empty] | -73602.6 | -4703.428 | 73602.6 | 10357.8 | 10357.8 | 10357.8 | 10357.8 | 10357.8 | 73602.6 | 73602.6 | 73602.6 | [29 empty] | 60354132 | 3198331.2 | -39745404 | -4557432 | -2278716 | 0 | 2278716 | 4557432 | 39745404 | 50049768 | 60354132 | [29 empty] | 198
262 | Hidalgo et al. (2002) | 16 | 3 | 0.1415832 | 0.005 | 0.007333333 | 0.005083333 | 0.4 | 21.25 | 0.04867021 | 0.04867021 | 1.216755 | 0.04867021 | 0 | R | 0 | 0.6138903 | 1.630159 | 1.290128 | 0.9688808 | 0.5943473 | 0.7509958 | 362000 | 271860.5 | 215153.7 | 0 | 0.25 | 1.5 | 0 | 119967 | 95186.73 |  |  | 0 | 18.8 | 2.30641 | 1 | 0.8 | 1700 |  | 74.54359 |  | 1625.456 | 80 | 1200 | 136000 |  | 136000 | 136000 | 366 | 366 | 366 |  | 0.0025 | 0.0025 | [6 empty] | FALSE |  |  |  | 350734.8 | 2.968591e-09 | 420881806.2 | 149.0872 |  | 0.0033 | 30000 | 200000 | 30 | 100 | 170 | 220 | 360 | 500 | 640 | 780 | 920 | 1060 | 1200 | 1340 | 1480 | 1530 | 1600 | 1670 | [24 empty] | 201.1 | 201.1 | 201.1 | 28.3 | 28.3 | 28.3 | 28.3 | 28.3 | 28.3 | 28.3 | 28.3 | 28.3 | 28.3 | 201.1 | 201.1 | 201.1 | [24 empty] | -73602.6 | -43700.23 | 18617.81 | 8884.13 | 10357.8 | 10357.8 | 10357.8 | 10357.8 | 10357.8 | 10357.8 | 10357.8 | 10357.8 | 10357.8 | 73602.6 | 73602.6 | 73602.6 | [24 empty] | 60354132 | 32775173.5 | -12660108.5 | -5597001.9 | -5075322 | -3625230 | -2175138 | -725046 | 725046 | 2175138 | 3625230 | 5075322 | 6525414 | 50049768 | 55201950 | 60354132 | [24 empty] | 199
264 | Hidalgo et al. (2002) | 22 | 3 | 0.09928444 | 0.002222222 | 0.005444444 | 0.002777778 | 0.6923077 | 13 | 0 | 0 | 0 | 0 | 0 | R | 0 | 0.4117612 | 1.329002 | 1.06958 | 0.6493935 | 0.4886323 | 0.6071481 | 222000 | 134786.9 | 108476.4 | 0 | 0.25 | 1.5 | 0 | 108476.4 | 0 |  |  | 0 | 17.2 | 2.196293 | 1 | 0.8 | 1300 |  | 65.23327 |  | 1234.767 | 100 | 1800 | 130000 |  | 130000 | 130000 | 0 | 0 | 366 |  | 0 | 0 | [6 empty] | FALSE |  |  |  | 144165.4 | 1.018634e-09 | 259497644.2 | 130.4665 |  | 0.0033 | 30000 | 200000 | 24 | 134 | 244 | 1056 | 1166 | 1276 | [34 empty] | 201.1 | 201.1 | 201.1 | 201.1 | 201.1 | 201.1 | [34 empty] | -73602.6 | 3594.652 | 73602.6 | 73602.6 | 73602.6 | 73602.6 | [34 empty] | 46075227.6 | -1854840.3 | -29882655.6 | 29882655.6 | 37978941.6 | 46075227.6 | [34 empty] | 200
265 | Hidalgo et al. (2002) | 23 | 3 | 0.1058487 | 0.003333333 | 0.007222222 | 0.007777778 | 0.6923077 | 13 | 0 | 0.04452479 | 0 | 0.04452479 | 0 | R | 0 | 0.5207067 | 1.264916 | 0.9676447 | 0.8716179 | 0.689072 | 0.9007623 | 333000 | 299953.9 | 229461 | 0 | 0.25 | 1.5 | 0 | 126550 | 102910.9 |  |  | 0 | 24.2 | 2.650013 | 1 | 0.8 | 1300 |  | 106.1377 |  | 1193.862 | 100 | 1800 | 130000 |  | 130000 | 130000 | 431 | 431 | 431 |  | 0 | 0.0025 | [6 empty] | FALSE |  |  |  | 290248.8 | -4.48199e-09 | 522447794.2 | 212.2755 |  | 0.0033 | 30000 | 200000 | 33 | 143 | 253 | 363 | 473 | 827 | 937 | 1047 | 1157 | 1267 | [30 empty] | 254.5 | 254.5 | 201.1 | 201.1 | 201.1 | 201.1 | 201.1 | 201.1 | 254.5 | 254.5 | [30 empty] | -109689.5 | -54816.51 | 25463.16 | 86674.1 | 86674.1 | 86674.1 | 86674.1 | 86674.1 | 109689.5 | 109689.5 | [30 empty] | 67678421.5 | 27791971.9 | -10108873.2 | -24875466.7 | -15341315.7 | 15341315.7 | 24875466.7 | 34409617.7 | 55612576.5 | 67678421.5 | [30 empty] | 201
266 | Hidalgo et al. (2002) | 24 | 3 | 0.1039588 | 0.002222222 | 0.004222222 | 0.002333333 | 0.6923077 | 13 | 0.04508368 | 0 | 0.7213389 | 0 | 0 | R | 0 | 0.5082299 | 1.577973 | 1.300395 | 0.6396687 | 0.4053737 | 0.4919034 | 323000 | 158884.8 | 130935.7 | 0 | 0.25 | 1.5 | 0 | 130935.7 | 0 |  |  | 0 | 23.9 | 2.631894 | 1 | 0.8 | 1300 |  | 56.25989 |  | 1243.74 | 100 | 1800 | 130000 |  | 130000 | 130000 | 431 | 431 | 431 |  | 0.0025 | 0 | [6 empty] | FALSE |  |  |  | 206613 | 7.566996e-10 | 371903357.8 | 112.5198 |  | 0.0033 | 30000 | 200000 | 24 | 79 | 134 | 210 | 320 | 430 | 540 | 650 | 760 | 870 | 980 | 1090 | 1166 | 1221 | 1276 | [25 empty] | 201.1 | 201.1 | 201.1 | 28.3 | 28.3 | 28.3 | 28.3 | 28.3 | 28.3 | 28.3 | 28.3 | 28.3 | 201.1 | 201.1 | 201.1 | [25 empty] | -86674.1 | -39539.24 | 25337.62 | 12197.3 | 12197.3 | 12197.3 | 12197.3 | 12197.3 | 12197.3 | 12197.3 | 12197.3 | 12197.3 | 86674.1 | 86674.1 | 86674.1 | [25 empty] | 54257986.6 | 22576905.8 | -13074211.4 | -5366812 | -4025109 | -2683406 | -1341703 | 0 | 1341703 | 2683406 | 4025109 | 5366812 | 44723835.6 | 49490911.1 | 54257986.6 | [25 empty] | 202
267 | Hidalgo et al. (2002) | 25 | 3 | 0.1052002 | 0.002857143 | 0.012 | 0.005071429 | 0.5 | 14 | 0 | 0 | 0 | 0 | 0 | R | 0 | 0.514299 | 1.691856 | 1.396464 | 0.6788191 | 0.4012274 | 0.4860986 | 352000 | 171106.7 | 141232.1 | 0 | 0.25 | 1.5 | 0 | 141232.1 | 0 |  |  | 0 | 23.9 | 2.631894 | 1 | 0.8 | 1400 |  | 58.45627 |  | 1341.544 | 100 | 1400 | 140000 |  | 140000 | 140000 | 0 | 0 | 431 |  | 0 | 0 | [6 empty] | FALSE |  |  |  | 238944.3 | 4.656613e-10 | 334522048.2 | 116.9125 |  | 0.0033 | 30000 | 200000 | 24 | 134 | 244 | 1156 | 1266 | 1376 | [34 empty] | 201.1 | 201.1 | 201.1 | 201.1 | 201.1 | 201.1 | [34 empty] | -86674.1 | 19398.68 | 86674.1 | 86674.1 | 86674.1 | 86674.1 | [34 empty] | 58591691.6 | -10979655.0 | -39523389.6 | 39523389.6 | 49057540.6 | 58591691.6 | [34 empty] | 203
268 | Hidalgo et al. (2002) | 26 | 3 | 0.1057304 | 0.005714286 | 0.009142857 | 0.004785714 | 0.5 | 14 | 0 | 0 | 0 | 0 | 0 | R | 0 | 0.4448224 | 1.983082 | 1.597098 | 0.8976045 | 0.452631 | 0.5620221 | 262000 | 147249.8 | 118589.3 | 0 | 0.25 | 1.5 | 0 | 118589.3 | 0 |  |  | 0 | 17.7 | 2.231182 | 1 | 0.8 | 1400 |  | 71.22738 |  | 1328.773 | 100 | 1400 | 140000 |  | 140000 | 140000 | 0 | 0 | 431 |  | 0 | 0 | [6 empty] | FALSE |  |  |  | 235172.4 | -2.648449e-09 | 329241343.1 | 142.4548 |  | 0.0033 | 30000 | 200000 | 24 | 134 | 244 | 1156 | 1266 | 1376 | [34 empty] | 201.1 | 201.1 | 201.1 | 201.1 | 201.1 | 201.1 | [34 empty] | -86674.1 | -7877.36 | 86674.1 | 86674.1 | 86674.1 | 86674.1 | [34 empty] | 58591691.6 | 4458586.0 | -39523389.6 | 39523389.6 | 49057540.6 | 58591691.6 | [34 empty] | 204
269 | Hidalgo et al. (2002) | 27 | 3 | 0.1467424 |  |  | 0.008285714 | 0.5 | 14 | 0 | 0.04508368 | 0 | 0.04508368 | 0 | R | 0 | 0.7173887 | 1.363938 | 1.068202 | 0.7004375 | 0.5135407 | 0.6557163 | 491000 | 321956.7 | 252148.5 | 0 | 0.25 | 1.5 | 0 | 138634.4 | 113514.1 |  |  | 0 | 23.9 | 2.631894 | 1 | 0.8 | 1400 |  | 83.13116 |  | 1316.869 | 100 | 1400 | 140000 |  | 140000 | 140000 | 431 | 431 | 431 |  | 0 | 0.0025 | [6 empty] | FALSE |  |  |  | 343914.8 | 4.48199e-09 | 481480748.5 | 166.2623 |  | 0.0033 | 30000 | 200000 | 33 | 133 | 243 | 353 | 1037 | 1147 | 1257 | 1367 | [32 empty] | 254.5 | 254.5 | 201.1 | 201.1 | 201.1 | 201.1 | 254.5 | 254.5 | [32 empty] | -109689.5 | -33603.96 | 61259.12 | 86674.1 | 86674.1 | 86674.1 | 109689.5 | 109689.5 | [32 empty] | 73162896.5 | 19053446.8 | -27995419.5 | -30075912.7 | 29209171.7 | 38743322.7 | 61097051.5 | 73162896.5 | [32 empty] | 205
270 | Hidalgo et al. (2002) | 28 | 3 | 0.07909258 | 0.002857143 | 0.006142857 | 0.003571429 | 0.5 | 14 | 0.04624464 | 0 | 0.7399142 | 0 | 0 | R | 0 | 0.3817805 | 2.100611 | 1.731756 | 1.134 | 0.5398427 | 0.6548266 | 258000 | 168945.3 | 139279.4 | 0 | 0.25 | 1.5 | 0 | 139279.4 | 0 |  |  | 0 | 23.3 | 2.595347 | 1 | 0.8 | 1400 |  | 58.37369 |  | 1341.626 | 100 | 1400 | 140000 |  | 140000 | 140000 | 431 | 431 | 431 |  | 0.0025 | 0 | [6 empty] | FALSE |  |  |  | 292571.9 | 5.820766e-10 | 409600687.5 | 116.7474 |  | 0.0033 | 30000 | 200000 | 24 | 79 | 134 | 205 | 310 | 420 | 530 | 640 | 750 | 860 | 970 | 1080 | 1190 | 1266 | 1321 | 1376 | [24 empty] | 201.1 | 201.1 | 201.1 | 28.3 | 28.3 | 28.3 | 28.3 | 28.3 | 28.3 | 28.3 | 28.3 | 28.3 | 28.3 | 201.1 | 201.1 | 201.1 | [24 empty] | -86674.1 | -42913.68 | 19613.89 | 12197.3 | 12197.3 | 12197.3 | 12197.3 | 12197.3 | 12197.3 | 12197.3 | 12197.3 | 12197.3 | 12197.3 | 86674.1 | 86674.1 | 86674.1 | [24 empty] | 58591691.6 | 26649393.6 | -11101461.2 | -6037663.5 | -4756947 | -3415244 | -2073541 | -731838 | 609865 | 1951568 | 3293271 | 4634974 | 5976677 | 49057540.6 | 53824616.1 | 58591691.6 | [24 empty] | 206
272 | Hidalgo et al. (2002) | 30 | 3 | 0.1657356 | 0.00952381 | 0.012571429 | 0.005714286 | 0.4 | 18.75 | 0 | 0 | 0 | 0 | 0 | R | 0 | 0.7012005 | 3.267908 | 2.628582 | 0.937172 | 0.2867804 | 0.3565314 | 356000 | 126925.2 | 102093.8 | 0 | 0.25 | 1.5 | 0 | 102093.8 | 0 |  |  | 0 | 17.9 | 2.245013 | 1 | 0.8 | 1500 |  | 78.88019 |  | 1421.12 | 80 | 1050 | 120000 |  | 120000 | 120000 | 0 | 0 | 431 |  | 0 | 0 | [6 empty] | FALSE |  |  |  | 333633.2 | 1.717126e-09 | 350314904.3 | 157.7604 |  | 0.0033 | 30000 | 200000 | 24 | 134 | 244 | 1256 | 1366 | 1476 | [34 empty] | 201.1 | 201.1 | 201.1 | 201.1 | 201.1 | 201.1 | [34 empty] | -86674.1 | -19989.94 | 72554.59 | 86674.1 | 86674.1 | 86674.1 | [34 empty] | 62925396.6 | 12313800.3 | -36712625.1 | 43857094.6 | 53391245.6 | 62925396.6 | [34 empty] | 207
275 | Han et al. (2002) | W2 | 1 | 0.04316764 | 0.004 | 0.018333333 | 0.027 | 2 | 7.5 | 0.03134503 | 0.0274269 | 0.1466813 | 0.09697368 | 0.1 | R | 0 | 0.2524477 | 1.051984 | 0.9870063 | 1.291759 | 1.227926 | 1.308765 | 442900 | 579651.9 | 543848.5 | 816843.8 | 0.17 | 2 | 1026000 | 307916.3 | 235932.1 | 1360589581.6 | 273097989.7 | 1026000 | 34.2 | 3.205265 | 1 | 0.8 | 1500 | 150 | 98.8893 | 1200 | 1401.111 | 200 | 2000 | 300000 | 0 | 300000 | 300000 | 335 | 335 | 395 | 335 | 0.0032 | 0.0028 | 0.0127 | 0.0099 | 250 | 78.53982 | 2 | 157.0796 | 768 | 132.7323 | 4 | 530.9292 | 572120.1 | 0 | 1144240142.0 | 197.7786 |  | 0.0033 | 30000 | 200000 | 50 | 150 | 200 | 420 | 640 | 860 | 1080 | 1300 | 1350 | 1450 | [30 empty] | 265.4646 | 265.4646 | 157.0796 | 157.0796 | 157.0796 | 157.0796 | 157.0796 | 157.0796 | 265.4646 | 265.4646 | [30 empty] | -104858.5 | -42325.74 | 1164.428 | 52621.68 | 52621.68 | 52621.68 | 52621.68 | 52621.68 | 104858.5 | 104858.5 | [30 empty] | 73400956.2 | 25395445.9 | -640435.3 | -17365153.4 | -5788384.5 | 5788384.5 | 17365153.4 | 28941922.3 | 62915105.3 | 73400956.2 | [30 empty] | 208
276 | Han et al. (2002) | W3 | 1 | 0.02903342 | 0.004444444 | 0.009111111 | 0.01311111 | 3 | 7.5 | 0.02905149 | 0.02542005 | 0.1359485 | 0.08987805 | 0.1 | R | 0 | 0.1763646 | 1.149084 | 1.014379 | 1.865906 | 1.62382 | 1.839457 | 321400 | 591201.4 | 521895.7 | 871696.1 | 0.17 | 2.2 | 1107000 | 285710.9 | 236184.7 | 1469664989.9 | 273727118.5 | 1107000 | 36.9 | 3.342059 | 1 | 0.8 | 1500 | 150 | 97.38935 | 1200 | 1402.611 | 200 | 2000 | 300000 | 0 | 300000 | 300000 | 335 | 335 | 395 | 335 | 0.0032 | 0.0028 | 0.0127 | 0.0099 | 250 | 78.53982 | 2 | 157.0796 | 768 | 132.7323 | 4 | 530.9292 | 599702 | 0 | 1199404093.2 | 194.7787 |  | 0.0033 | 30000 | 200000 | 50 | 150 | 200 | 420 | 640 | 860 | 1080 | 1300 | 1350 | 1450 | [30 empty] | 265.4646 | 265.4646 | 157.0796 | 157.0796 | 157.0796 | 157.0796 | 157.0796 | 157.0796 | 265.4646 | 265.4646 | [30 empty] | -104858.5 | -40279.17 | 2779.08 | 52621.68 | 52621.68 | 52621.68 | 52621.68 | 52621.68 | 104858.5 | 104858.5 | [30 empty] | 73400956.2 | 24167503.0 | -1528494.0 | -17365153.4 | -5788384.5 | 5788384.5 | 17365153.4 | 28941922.3 | 62915105.3 | 73400956.2 | [30 empty] | 209
277 | Barda et al. (1977) | B1-1 | 3 | 0.1409675 | 0.004197272 | 0.006086044 | 0.01678909 | 0.5002625 | 18.75 | 0.09344828 | 0.08541379 | 0.3258621 | 0.06238809 | 0 | F | 0.2087611 | 0.7591332 | 3.016689 | 2.188197 | 1.32897 | 0.4405391 | 0.6073355 | 1218421 | 739990.4 | 536762.1 | 1641334.8 | 0.25 | 1.5 | 0 | 216144.7 | 320617.4 | 528678722.3 | 1035513345.3 | 0 | 29 | 2.927309 | 1 | 0.8 | 1905 | 101.6 | 88.13608 | 1701.8 | 1816.864 | 101.6 | 953 | 172902.88 | 123870.72 | 193548 | 298044 | 495.4 | 543.326 | 525.399 | 499.5 | 0.005 | 0.005 | 0.018 | 0.009130272 | 63.5 | 28.27433 | 1 | 28.27433 | 864.5144 | 71.25574 | 16 | 1140.092 | 1619244.4 | 0 | 1543139910.2 | 176.2722 |  | 0.0033 | 30000 | 200000 | 25.4 | 76.2 | 114.3 | 266.7 | 419.1 | 571.5 | 723.9 | 876.3 | 1028.7 | 1181.1 | 1333.5 | 1485.9 | 1638.3 | 1790.7 | 1803.4 | 1828.8 | 1879.6 | [23 empty] | 570.0459 | 570.0459 | 71.25574 | 71.25574 | 71.25574 | 71.25574 | 71.25574 | 71.25574 | 71.25574 | 71.25574 | 71.25574 | 71.25574 | 71.25574 | 71.25574 | 71.25574 | 570.0459 | 570.0459 | [23 empty] | -299501.6 | -213591.2 | -16533.95 | 24125.83 | 38715.1 | 38715.1 | 38715.1 | 38715.1 | 38715.1 | 38715.1 | 38715.1 | 38715.1 | 38715.1 | 38715.1 | 38715.1 | 299501.6 | 299501.6 | [23 empty] | 277667889.9 | 187169954.5 | 13858759.4 | -16545492.0 | -20650632.1 | -14750451.5 | -8850270.9 | -2950090.3 | 2950090.3 | 8850270.9 | 14750451.5 | 20650632.1 | 26550812.7 | 32450993.3 | 32942675.0 | 262453211.0 | 277667889.9 | [23 empty] | 210
278 | Barda et al. (1977) | B2-1 | 3 | 0.2014155 | 0.004197272 | 0.006925498 | 0.01049318 | 0.5002625 | 18.75 | 0.1690184 | 0.1530061 | 1.908221 | 0.111759 | 0 | F | 0.2087611 | 0.8131799 | 8.768881 | 6.064923 | 4.202758 | 0.479281 | 0.6929615 | 978500 | 678062.8 | 468976.4 | 3627185.1 | 0.25 | 1.5 | 0 | 153745 | 315231.5 | 289969793.0 | 3166737647.8 | 0 | 16.3 | 2.132322 | 1 | 0.8 | 1905 | 101.6 | 130.8331 | 1701.8 | 1774.167 | 101.6 | 953 | 172902.88 | 123870.72 | 193548 | 298044 | 498.8 | 551.6 | 486.787 | 485.7 | 0.005 | 0.005 | 0.064 | 0.009130272 | 63.5 | 28.27433 | 1 | 28.27433 | 864.5144 | 197.9326 | 20 | 3958.652 | 4112398.9 | 6.402843e-09 | 3919116112.4 | 261.6663 |  | 0.0033 | 30000 | 200000 | 25.4 | 76.2 | 114.3 | 266.7 | 419.1 | 571.5 | 723.9 | 876.3 | 1028.7 | 1181.1 | 1333.5 | 1485.9 | 1638.3 | 1790.7 | 1803.4 | 1828.8 | 1879.6 | [23 empty] | 1979.326 | 1979.326 | 71.25574 | 71.25574 | 71.25574 | 71.25574 | 71.25574 | 71.25574 | 71.25574 | 71.25574 | 71.25574 | 71.25574 | 71.25574 | 71.25574 | 71.25574 | 1979.326 | 1979.326 | [23 empty] | -963510.2 | -925930.7 | -26485.86 | 904.7024 | 28295.27 | 39304.67 | 39304.67 | 39304.67 | 39304.67 | 39304.67 | 39304.67 | 39304.67 | 39304.67 | 39304.67 | 39304.67 | 963510.2 | 963510.2 | [23 empty] | 893270315.2 | 811393066.8 | 22200450.8 | -620444.9 | -15092696.1 | -14975077.7 | -8985046.6 | -2995015.5 | 2995015.5 | 8985046.6 | 14975077.7 | 20965108.7 | 26955139.8 | 32945170.8 | 33444340.1 | 844323996.6 | 893270315.2 | [23 empty] | 211
279 | Barda et al. (1977) | B3-2 | 3 | 0.1377202 | 0.004197272 | 0.005561385 | 0.006295908 | 0.5002625 | 18.75 | 0.1007407 | 0.09492593 | 0.6271481 | 0.06933596 | 0 | F | 0.2087611 | 0.7156149 | 4.57934 | 3.305455 | 2.229435 | 0.4868463 | 0.6744715 | 1108260 | 747489.8 | 539552.3 | 2417681.6 | 0.25 | 1.5 | 0 | 207810.2 | 331742.1 | 492207631.2 | 1811842968.6 | 0 | 27 | 2.81449 | 1 | 0.8 | 1905 | 101.6 | 88.17372 | 1701.8 | 1816.826 | 101.6 | 953 | 172902.88 | 123870.72 | 193548 | 298044 | 512.6 | 544.705 | 413.7 | 482.3 | 0.005 | 0.005 | 0.041 | 0.009130272 | 63.5 | 28.27433 | 1 | 28.27433 | 864.5144 | 126.6769 | 20 | 2533.537 | 2470793.7 | 5.820766e-10 | 2354666402.7 | 176.3474 |  | 0.0033 | 30000 | 200000 | 25.4 | 76.2 | 114.3 | 266.7 | 419.1 | 571.5 | 723.9 | 876.3 | 1028.7 | 1181.1 | 1333.5 | 1485.9 | 1638.3 | 1790.7 | 1803.4 | 1828.8 | 1879.6 | [23 empty] | 1266.769 | 1266.769 | 71.25574 | 71.25574 | 71.25574 | 71.25574 | 71.25574 | 71.25574 | 71.25574 | 71.25574 | 71.25574 | 71.25574 | 71.25574 | 71.25574 | 71.25574 | 1266.769 | 1266.769 | [23 empty] | -524062.2 | -474801.3 | -16546.97 | 24095.45 | 38813.36 | 38813.36 | 38813.36 | 38813.36 | 38813.36 | 38813.36 | 38813.36 | 38813.36 | 38813.36 | 38813.36 | 38813.36 | 524062.2 | 524062.2 | [23 empty] | 485858075.1 | 416068419.1 | 13869669.9 | -16524662.9 | -20703044.9 | -14787889.2 | -8872733.5 | -2957577.8 | 2957577.8 | 8872733.5 | 14787889.2 | 20703044.9 | 26618200.5 | 32533356.2 | 33026285.9 | 459235714.8 | 485858075.1 | [23 empty] | 212
280 | Barda et al. (1977) | B4-3 | 3 | 0.179681 | 0.007345226 | 0.005351522 | 0.00524659 | 0.5002625 | 18.75 | 0.1407895 | 0 | 1.137211 | 0 | 0 | F | 0.2087611 | 0.7832113 | 17.76717 | 14.14233 | 2.931503 | 0.1649955 | 0.2072857 | 1017504 | 210914 | 167883.6 | 2678723.2 | 0.25 | 1.5 | 0 | 167883.6 | 0 | 339282648.6 | 2213540551.6 | 0 | 19 | 2.319872 | 1 | 0.8 | 1905 | 101.6 | 124.3015 | 1701.8 | 1780.699 | 101.6 | 953 | 172902.88 | 123870.72 | 193548 | 298044 | 0 | 535.052 | 527.4675 | 490.6 | 0.005 | 0 | 0.041 | 0.009130272 |  |  |  |  | 864.5144 | 126.6769 | 20 | 2533.537 | 2982815.8 | 3.259629e-09 | 2842623430.4 | 248.6029 |  | 0.0033 | 30000 | 200000 | 25.4 | 76.2 | 114.3 | 266.7 | 419.1 | 571.5 | 723.9 | 876.3 | 1028.7 | 1181.1 | 1333.5 | 1485.9 | 1638.3 | 1790.7 | 1803.4 | 1828.8 | 1879.6 | [23 empty] | 1266.769 | 1266.769 | 71.25574 | 71.25574 | 71.25574 | 71.25574 | 71.25574 | 71.25574 | 71.25574 | 71.25574 | 71.25574 | 71.25574 | 71.25574 | 71.25574 | 71.25574 | 1266.769 | 1266.769 | [23 empty] | -668179.3 | -579801.9 | -25406.39 | 3423.468 | 32253.33 | 38125.53 | 38125.53 | 38125.53 | 38125.53 | 38125.53 | 38125.53 | 38125.53 | 38125.53 | 38125.53 | 38125.53 | 668179.3 | 668179.3 | [23 empty] | 619469045.8 | 508080418.2 | 21295638.3 | -2347814.2 | -17203925.2 | -14525825.3 | -8715495.2 | -2905165.1 | 2905165.1 | 8715495.2 | 14525825.3 | 20336155.5 | 26146485.6 | 31956815.7 | 32441009.9 | 585525536.4 | 619469045.8 | [23 empty] | 213
281 | Barda et al. (1977) | B5-4 | 3 | 0.0811285 | 0.001049318 | 0.005351522 | 0.01364113 | 0.5002625 | 18.75 | 0 | 0.08558824 | 0.7462284 | 0.06251551 | 0 | F | 0.2087611 | 0.4361364 | 4.647352 | 3.44089 | 3.638172 | 0.7828484 | 1.057335 | 698798 | 738863.3 | 547052.9 | 3091559.5 | 0.25 | 1.5 | 0 | 220224.7 | 326828.2 | 538136966.8 | 2408119240.6 | 0 | 28.9 | 2.921753 | 1 | 0.8 | 1905 | 101.6 | 50.32031 | 1701.8 | 1854.68 | 101.6 | 953 | 172902.88 | 123870.72 | 193548 | 298044 | 494.7 | 0 | 526.778 | 473.3 | 0 | 0.005 | 0.041 | 0.009130272 | 63.5 | 28.27433 | 1 | 28.27433 | 0 | 126.6769 | 20 | 2533.537 | 2542347.4 | 2.625166e-08 | 2422857075.1 | 100.6406 |  | 0.0033 | 30000 | 200000 | 25.4 | 50.8 | 1828.8 | 1879.6 | [36 empty] | 1266.769 | 1266.769 | 1266.769 | 1266.769 | [36 empty] | -625058 | -414048.7 | 667305.9 | 667305.9 | [36 empty] | 579491291.6 | 373347714.9 | 584760143.6 | 618659282.3 | [36 empty] | 214
282 | Barda et al. (1977) | B6-4 | 3 | 0.1387007 | 0.001049318 | 0.006086044 | 0.01049318 | 0.5002625 | 18.75 | 0.05849057 | 0.1170047 | 1.021132 | 0.08546279 | 0 | F | 0.2087611 | 0.638626 | 6.136641 | 4.326329 | 3.469842 | 0.5654301 | 0.8020291 | 876385 | 702886.3 | 495534.4 | 2753966.0 | 0.25 | 1.5 | 0 | 179231.2 | 316303.2 | 380578859.1 | 2243950734.9 | 0 | 21.2 | 2.463964 | 1 | 0.8 | 1905 | 101.6 | 115.1127 | 1701.8 | 1789.887 | 101.6 | 953 | 172902.88 | 123870.72 | 193548 | 298044 | 496.1 | 496.44 | 528.8465 | 496.1 | 0.0025 | 0.005 | 0.041 | 0.009130272 | 63.5 | 28.27433 | 1 | 28.27433 | 432.2572 | 126.6769 | 20 | 2533.537 | 3040917.0 | 1.105946e-09 | 2897993948.1 | 230.2254 |  | 0.0033 | 30000 | 200000 | 25.4 | 50.8 | 152.4 | 259.08 | 365.76 | 472.44 | 579.12 | 685.8 | 792.48 | 899.16 | 1005.84 | 1112.52 | 1219.2 | 1325.88 | 1432.56 | 1539.24 | 1645.92 | 1752.6 | 1828.8 | 1879.6 | [20 empty] | 1266.769 | 1266.769 | 71.25574 | 71.25574 | 71.25574 | 71.25574 | 71.25574 | 71.25574 | 71.25574 | 71.25574 | 71.25574 | 71.25574 | 71.25574 | 71.25574 | 71.25574 | 71.25574 | 71.25574 | 71.25574 | 1266.769 | 1266.769 | [20 empty] | -669926.2 | -651586.3 | -15897.61 | 5894.209 | 27686.03 | 35374.2 | 35374.2 | 35374.2 | 35374.2 | 35374.2 | 35374.2 | 35374.2 | 35374.2 | 35374.2 | 35374.2 | 35374.2 | 35374.2 | 35374.2 | 669926.2 | 669926.2 | [20 empty] | 621088572.7 | 587535371.7 | 12719680.4 | -4087162.4 | -16244502.0 | -16981738.1 | -13208018.5 | -9434298.9 | -5660579.4 | -1886859.8 | 1886859.8 | 5660579.4 | 9434298.9 | 13208018.5 | 16981738.1 | 20755457.6 | 24529177.2 | 28302896.8 | 587056322.1 | 621088572.7 | [20 empty] | 215
284 | Barda et al. (1977) | B8-5 | 3 | 0.1269819 | 0.002099738 | 0.005616798 | 0.009973753 | 1 | 18.75 | 0.1126068 | 0.1058547 | 0.8550427 | 0.07731858 | 0 | F | 0.2087611 | 0.6142565 | 2.761025 | 1.966659 | 1.584437 | 0.5738583 | 0.8056489 | 885601 | 713483.5 | 508209.5 | 1325138.0 | 0.25 | 1.5 | 0 | 190402 | 317807.5 | 422742849.1 | 2101645103.5 | 0 | 23.4 | 2.601467 | 1 | 0.8 | 1905 | 101.6 | 104.0592 | 1701.8 | 1800.941 | 101.6 | 1905 | 172902.88 | 123870.72 | 193548 | 298044 | 495.4 | 527.4675 | 488.8555 | 477.5 | 0.005 | 0.005 | 0.041 | 0.009130272 | 63.5 | 28.27433 | 1 | 28.27433 | 864.5144 | 126.6769 | 20 | 2533.537 | 1403179.0 | 0 | 2673056064.4 | 208.1183 |  | 0.0033 | 30000 | 200000 | 25.4 | 76.2 | 114.3 | 266.7 | 419.1 | 571.5 | 723.9 | 876.3 | 1028.7 | 1181.1 | 1333.5 | 1485.9 | 1638.3 | 1790.7 | 1803.4 | 1828.8 | 1879.6 | [23 empty] | 1266.769 | 1266.769 | 71.25574 | 71.25574 | 71.25574 | 71.25574 | 71.25574 | 71.25574 | 71.25574 | 71.25574 | 71.25574 | 71.25574 | 71.25574 | 71.25574 | 71.25574 | 1266.769 | 1266.769 | [23 empty] | -619266.8 | -529951.4 | -21200.26 | 13237.78 | 37585.09 | 37585.09 | 37585.09 | 37585.09 | 37585.09 | 37585.09 | 37585.09 | 37585.09 | 37585.09 | 37585.09 | 37585.09 | 619266.8 | 619266.8 | [23 empty] | 574122292.1 | 464396454.9 | 17770057.6 | -9078468.3 | -20047885.2 | -14319918.0 | -8591950.8 | -2863983.6 | 2863983.6 | 8591950.8 | 14319918.0 | 20047885.2 | 25775852.4 | 31503819.6 | 31981150.2 | 542663536.4 | 574122292.1 | [23 empty] | 216
286 | SLDRCE (2008) | Jiang_SSW-2 | 4 | 0.2552952 | -0.003215434 | 0.006538049 | 0.005359057 | 0.5596881 | 24.8806 | 0.1606721 | 0.1793716 | 0.5031148 | 0.1954616 | 0.09785173 | R | 0 | 1.092114 | 0.7381995 | 0.6242366 | 0.5329054 | 0.7218989 | 0.8536915 | 521800 | 445456.2 | 376686.9 | 387163.5 | 0.25 | 1.5 | 200000 | 113880.7 | 262806.2 | 252588947.9 | 108634554.7 | 200000 | 18.3 | 2.272468 | 1 | 0.8 | 1667 | 140 | 125.4995 | 1387 | 1541.501 | 67 | 933 | 111689 | 0 | 111689 | 111689 | 289 | 289 | 289 | 289 | 0.0099 | 0.0101 | 0.031 | 0.01100599 | 90 | 33.18307 | 2 | 66.36614 | 919.9971 | 33.18307 | 8 | 265.4646 | 278070.1 | -3.201421e-09 | 259439362.1 | 250.999 |  | 0.0033 | 30000 | 200000 | 20 | 60 | 100 | 140 | 185 | 275 | 365 | 455 | 545 | 635 | 725 | 815 | 860 | 900 | 940 | 980 | [24 empty] | 66.36614 | 66.36614 | 66.36614 | 66.36614 | 66.36614 | 66.36614 | 66.36614 | 66.36614 | 66.36614 | 66.36614 | 66.36614 | 66.36614 | 66.36614 | 66.36614 | 66.36614 | 66.36614 | [24 empty] | -19179.82 | -19179.82 | -19179.82 | -19179.82 | -11517.44 | 4188.4 | 19179.82 | 19179.82 | 19179.82 | 19179.82 | 19179.82 | 19179.82 | 19179.82 | 19179.82 | 19179.82 | 19179.82 | [24 empty] | 15602780.2 | 14835587.6 | 14068394.9 | 13301202.3 | 7469057.6 | -2339221.3 | -8985743.7 | -7259560.3 | -5533376.9 | -3807193.4 | -2081010.0 | -354826.6 | 508265.1 | 1275457.8 | 2042650.4 | 2809843.0 | [24 empty] | 217
287 | SLDRCE (2008) | Jiang_SSW-3 | 4 | 0.2872927 | 0.004287245 | 0.007931404 | 0.008574491 | 0.5596881 | 24.8806 | 0.1574262 | 0.1793716 | 0.7998525 | 0.1954616 | 0.1957035 | R | 0 | 1.228995 | 1.016532 | 0.8734689 | 0.6626229 | 0.6518466 | 0.7586107 | 587200 | 445456.2 | 382764.3 | 366198.2 | 0.25 | 1.5 | 400000 | 130216.2 | 252548.1 | 242260660.3 | 99402277.9 | 400000 | 18.3 | 2.272468 | 1 | 0.8 | 1667 | 140 | 185.6687 | 1387 | 1481.331 | 67 | 933 | 111689 | 0 | 111689 | 111689 | 289 | 289 | 289 | 289 | 0.0099 | 0.0101 | 0.0503 | 0.01100599 | 90 | 33.18307 | 2 | 66.36614 | 919.9971 | 33.18307 | 8 | 265.4646 | 389092.1 | -1.178705e-09 | 363022975.3 | 371.3374 |  | 0.0033 | 30000 | 200000 | 20 | 60 | 100 | 140 | 185 | 275 | 365 | 455 | 545 | 635 | 725 | 815 | 860 | 900 | 940 | 980 | [24 empty] | 66.36614 | 66.36614 | 66.36614 | 66.36614 | 66.36614 | 66.36614 | 66.36614 | 66.36614 | 66.36614 | 66.36614 | 66.36614 | 66.36614 | 66.36614 | 66.36614 | 66.36614 | 66.36614 | [24 empty] | -19179.82 | -19179.82 | -19179.82 | -19179.82 | -19179.82 | -11363.62 | -747.5411 | 9868.542 | 19179.82 | 19179.82 | 19179.82 | 19179.82 | 19179.82 | 19179.82 | 19179.82 | 19179.82 | [24 empty] | 15602780.2 | 14835587.6 | 14068394.9 | 13301202.3 | 12438110.6 | 6346584.1 | 350223 | -3735243.1 | -5533376.9 | -3807193.4 | -2081010.0 | -354826.6 | 508265.1 | 1275457.8 | 2042650.4 | 2809843.0 | [24 empty] | 218
297 | SLDRCE (2008) | Zhou_SW1 | 1 | 0.05556549 | 0.009787234 | -0.01489362 | 0.01957447 | 2.611111 | 12 | 0.0802859 | 0.09634309 | 0.651371 | 0.1605718 | 0.1970055 | R | 0 | 0.3393591 | 0.71425 | 0.5758984 | 1.093742 | 1.531316 | 1.899193 | 139900 | 265697.1 | 214231.1 | 228841.8 | 0.17 | 2.2 | 496010.6 | 76348.78 | 137882.3 | 355051059.0 | 182727122.5 | 400000 | 37.3 | 3.361936 | 1 | 0.8 | 900 | 180 | 104.9041 | 540 | 795.0959 | 75 | 2350 | 67500 | 0 | 67500 | 67500 | 345 | 345 | 526.7 | 345 | 0.007 | 0.0084 | 0.0372 | 0.014 | 90 | 28.27433 | 2 | 56.54867 | 283.5 | 50.26548 | 10 | 502.6548 | 153014.5 | 0 | 359584174.6 | 209.8081 |  | 0.0033 | 30000 | 200000 | 20 | 60 | 100 | 140 | 180 | 270 | 360 | 450 | 540 | 630 | 720 | 760 | 800 | 840 | 880 | [25 empty] | 100.531 | 100.531 | 100.531 | 100.531 | 100.531 | 56.54867 | 56.54867 | 56.54867 | 56.54867 | 56.54867 | 100.531 | 100.531 | 100.531 | 100.531 | 100.531 | [25 empty] | -52949.66 | -47375.83 | -34726.1 | -22076.36 | -9426.623 | 10707.35 | 19509.29 | 19509.29 | 19509.29 | 19509.29 | 52949.66 | 52949.66 | 52949.66 | 52949.66 | 52949.66 | [25 empty] | 22768353.5 | 18476574.6 | 12154133.6 | 6843671.5 | 2545188.3 | -1927322.4 | -1755836.1 | 0 | 1755836.1 | 3511672.3 | 14296408.0 | 16414394.4 | 18532380.7 | 20650367.1 | 22768353.5 | [25 empty] | 219
298 | SLDRCE (2008) | Zhou_SW2 | 1 | 0.06136431 | 0.008510638 | 0.01489362 | 0.02 | 2.611111 | 12 | 0.0802859 | 0.09634309 | 0.651371 | 0.1605718 | 0 | R | 0 | 0.3747747 | 0.5256419 | 0.3879654 | 0.6671927 | 1.269291 | 1.719722 | 154500 | 265697.1 | 196105.5 | 249715.3 | 0.17 | 2.2 | 0 | 49988.8 | 146116.7 | 378961405.8 | 207869506.0 | 0 | 37.3 | 3.361936 | 1 | 0.8 | 900 | 180 | 57.4205 | 540 | 842.5795 | 75 | 2350 | 67500 | 0 | 67500 | 67500 | 345 | 345 | 526.7 | 345 | 0.007 | 0.0084 | 0.0372 | 0.014 | 90 | 28.27433 | 2 | 56.54867 | 283.5 | 50.26548 | 10 | 502.6548 | 103081.3 | 2.793968e-09 | 242240981.2 | 114.841 |  | 0.0033 | 30000 | 200000 | 20 | 60 | 100 | 140 | 180 | 270 | 360 | 450 | 540 | 630 | 720 | 760 | 800 | 840 | 880 | [25 empty] | 100.531 | 100.531 | 100.531 | 100.531 | 100.531 | 56.54867 | 56.54867 | 56.54867 | 56.54867 | 56.54867 | 100.531 | 100.531 | 100.531 | 100.531 | 100.531 | [25 empty] | -52949.66 | -31684.89 | -8574.526 | 14535.84 | 37646.2 | 19509.29 | 19509.29 | 19509.29 | 19509.29 | 19509.29 | 52949.66 | 52949.66 | 52949.66 | 52949.66 | 52949.66 | [25 empty] | 22768353.5 | 12357107.3 | 3001084.1 | -4506109.8 | -10164474.7 | -3511672.3 | -1755836.1 | 0 | 1755836.1 | 3511672.3 | 14296408.0 | 16414394.4 | 18532380.7 | 20650367.1 | 22768353.5 | [25 empty] | 220
301 | SLDRCE (2008) | Zhang_SW1-1 | 1 | 0.07715736 | 0.0035 | 0.00745 | 0.0105 | 2.2 | 8 | 0.08655133 | 0.09253124 | 0.3225299 | 0.1445801 | 0.1081467 | R | 0 | 0.3424605 | 0.639698 | 0.4902868 | 0.7009916 | 1.095816 | 1.429758 | 190000 | 271654.1 | 208205.1 | 248081.3 | 0.17 | 2.2 | 266311.2 | 79036.92 | 129168.2 | 399158109.0 | 146620693.4 | 246250 | 19.7 | 2.366497 | 1 | 0.8 | 1000 | 200 | 89.52668 | 600 | 910.4733 | 125 | 2200 | 125000 | 0 | 125000 | 125000 | 392 | 392 | 379 | 392 | 0.003619115 | 0.003619115 | 0.0167 | 0.005654867 | 125 | 28.27433 | 2 | 56.54867 | 271.4336 | 78.53982 | 6 | 471.2389 | 133188.4 | 2.328306e-10 | 293014498.6 | 179.0534 |  | 0.0033 | 30000 | 200000 | 20 | 110 | 200 | 250 | 375 | 500 | 625 | 750 | 800 | 890 | 980 | [29 empty] | 157.0796 | 157.0796 | 157.0796 | 56.54867 | 56.54867 | 56.54867 | 56.54867 | 56.54867 | 157.0796 | 157.0796 | 157.0796 | [29 empty] | -59533.18 | -39982.15 | 12128.18 | 14788.21 | 22167.08 | 22167.08 | 22167.08 | 22167.08 | 59533.18 | 59533.18 | 59533.18 | [29 empty] | 28575926.8 | 15593039.4 | -3638453.7 | -3697052.7 | -2770884.7 | 0 | 2770884.7 | 5541769.4 | 17859954.2 | 23217940.5 | 28575926.8 | [29 empty] | 221
302 | SLDRCE (2008) | Zhang_SW1-2 | 1 | 0.09949239 | 0.004 | 0.00995 | 0.011 | 2.2 | 8 | 0.08655133 | 0.09253124 | 0.3225299 | 0.1445801 | 0.2162934 | R | 0 | 0.4415938 | 0.7744869 | 0.6099316 | 0.6762873 | 0.8732069 | 1.108792 | 245000 | 271654.1 | 213935.7 | 234247.1 | 0.17 | 2.2 | 492500 | 89849.06 | 124086.6 | 381517385.8 | 133826276.8 | 492500 | 19.7 | 2.366497 | 1 | 0.8 | 1000 | 200 | 125.3454 | 600 | 874.6546 | 125 | 2200 | 125000 | 0 | 125000 | 125000 | 392 | 392 | 379 | 392 | 0.003619115 | 0.003619115 | 0.0167 | 0.005654867 | 125 | 28.27433 | 2 | 56.54867 | 271.4336 | 78.53982 | 6 | 471.2389 | 165690.4 | 1.018634e-09 | 364518867.1 | 250.6908 |  | 0.0033 | 30000 | 200000 | 20 | 110 | 200 | 250 | 375 | 500 | 625 | 750 | 800 | 890 | 980 | [29 empty] | 157.0796 | 157.0796 | 157.0796 | 56.54867 | 56.54867 | 56.54867 | 56.54867 | 56.54867 | 157.0796 | 157.0796 | 157.0796 | [29 empty] | -59533.18 | -58182.33 | -20963.06 | -102.8472 | 18506.79 | 22167.08 | 22167.08 | 22167.08 | 59533.18 | 59533.18 | 59533.18 | [29 empty] | 28575926.8 | 22691110.4 | 6288918.2 | 25711.79 | -2313348.7 | 0 | 2770884.7 | 5541769.4 | 17859954.2 | 23217940.5 | 28575926.8 | [29 empty] | 222
303 | SLDRCE (2008) | Zhang_SW1-3 | 1 | 0.09137056 | 0.005 | 0.0076 | 0.011 | 2.2 | 8 | 0.08655133 | 0.09253124 | 0.3225299 | 0.1445801 | 0.3244401 | R | 0 | 0.4055453 | 0.9219703 | 0.6970959 | 0.8416397 | 0.9128707 | 1.207351 | 225000 | 271654.1 | 205395.9 | 218650.3 | 0.17 | 2.2 | 492500 | 87038.32 | 118357.6 | 361629003.8 | 119401684.2 | 738750 | 19.7 | 2.366497 | 1 | 0.8 | 1000 | 200 | 165.7279 | 600 | 834.2721 | 125 | 2200 | 125000 | 0 | 125000 | 125000 | 392 | 392 | 379 | 392 | 0.003619115 | 0.003619115 | 0.0167 | 0.005654867 | 125 | 28.27433 | 2 | 56.54867 | 271.4336 | 78.53982 | 6 | 471.2389 | 189368.9 | 2.328306e-10 | 416611660.3 | 331.4558 |  | 0.0033 | 30000 | 200000 | 20 | 110 | 200 | 250 | 375 | 500 | 625 | 750 | 800 | 890 | 980 | [29 empty] | 157.0796 | 157.0796 | 157.0796 | 56.54867 | 56.54867 | 56.54867 | 56.54867 | 56.54867 | 157.0796 | 157.0796 | 157.0796 | [29 empty] | -59533.18 | -59533.18 | -41116.67 | -9171.974 | 4903.1 | 18978.17 | 22167.08 | 22167.08 | 59533.18 | 59533.18 | 59533.18 | [29 empty] | 28575926.8 | 23217940.5 | 12335002.5 | 2292993.4 | -612887.5 | 0 | 2770884.7 | 5541769.4 | 17859954.2 | 23217940.5 | 28575926.8 | [29 empty] | 223
304 | SLDRCE (2008) | Zhang_SW1-4 | 1 | 0.08121827 | 0.0025 | 0.004 | 0.0065 | 2.2 | 8 | 0.08655133 | 0.09253124 | 0.3225299 | 0.1445801 | 0.4325867 | R | 0 | 0.3604847 | 1.036907 | 0.7503971 | 1.019242 | 0.9829636 | 1.35827 | 200000 | 271654.1 | 196592.7 | 202572.4 | 0.17 | 2.2 | 492500 | 84140.88 | 112451.8 | 341127167.9 | 104532167.4 | 985000 | 19.7 | 2.366497 | 1 | 0.8 | 1000 | 200 | 207.356 | 600 | 792.644 | 125 | 2200 | 125000 | 0 | 125000 | 125000 | 392 | 392 | 379 | 392 | 0.003619115 | 0.003619115 | 0.0167 | 0.005654867 | 125 | 28.27433 | 2 | 56.54867 | 271.4336 | 78.53982 | 6 | 471.2389 | 203848.4 | 2.240995e-09 | 448466527.6 | 414.712 |  | 0.0033 | 30000 | 200000 | 20 | 110 | 200 | 250 | 375 | 500 | 625 | 750 | 800 | 890 | 980 | [29 empty] | 157.0796 | 157.0796 | 157.0796 | 56.54867 | 56.54867 | 56.54867 | 56.54867 | 56.54867 | 157.0796 | 157.0796 | 157.0796 | [29 empty] | -59533.18 | -59533.18 | -53675.18 | -14823.3 | -3573.893 | 7675.516 | 18924.93 | 22167.08 | 59533.18 | 59533.18 | 59533.18 | [29 empty] | 28575926.8 | 23217940.5 | 16102555.0 | 3705825.6 | 446736.6 | 0 | 2365615.7 | 5541769.4 | 17859954.2 | 23217940.5 | 28575926.8 | [29 empty] | 224
305 | SLDRCE (2008) | Zhang_SW2-1 | 3 | 0.1145889 | 0.003 | 0.006 | 0.009 | 1.2 | 8 | 0.05816924 | 0.06218821 | 0.2167652 | 0.09716907 | 0.4172816 | R | 0 | 0.7035793 | 1.531037 | 1.475188 | 1.008626 | 0.6587863 | 0.6837271 | 540000 | 369212.6 | 355744.6 | 683432.6 | 0.25 | 1.5 | 942500 | 236441.1 | 119303.5 | 698335756.8 | 121783382.7 | 1413750 | 37.7 | 3.381718 | 1 | 0.8 | 1000 | 200 | 159.0602 | 600 | 840.9398 | 125 | 1200 | 125000 | 0 | 125000 | 125000 | 392 | 392 | 379 | 392 | 0.003619115 | 0.003619115 | 0.0167 | 0.005654867 | 125 | 28.27433 | 2 | 56.54867 | 271.4336 | 78.53982 | 6 | 471.2389 | 544658.2 | 0 | 653589807.3 | 318.1204 |  | 0.0033 | 30000 | 200000 | 20 | 110 | 200 | 250 | 375 | 500 | 625 | 750 | 800 | 890 | 980 | [29 empty] | 157.0796 | 157.0796 | 157.0796 | 56.54867 | 56.54867 | 56.54867 | 56.54867 | 56.54867 | 157.0796 | 157.0796 | 157.0796 | [29 empty] | -59533.18 | -59533.18 | -38494.37 | -7991.937 | 6673.155 | 21338.25 | 22167.08 | 22167.08 | 59533.18 | 59533.18 | 59533.18 | [29 empty] | 28575926.8 | 23217940.5 | 11548311.2 | 1997984.2 | -834144.4 | 0 | 2770884.7 | 5541769.4 | 17859954.2 | 23217940.5 | 28575926.8 | [29 empty] | 225
306 | SLDRCE (2008) | Zhang_SW2-2 | 1 | 0.07851459 | 0.004 | 0.006333333 | 0.007333333 | 1.7 | 8 | 0.05816924 | 0.06218821 | 0.2167652 | 0.09716907 | 0.4172816 | R | 0 | 0.4820821 | 1.215361 | 1.115514 | 1.039093 | 0.8549669 | 0.9314933 | 370000 | 344652.5 | 316337.7 | 482423 | 0.218 | 1.7 | 942500 | 197034.2 | 119303.5 | 698335756.8 | 121783382.7 | 1413750 | 37.7 | 3.381718 | 1 | 0.8 | 1000 | 200 | 159.0602 | 600 | 840.9398 | 125 | 1700 | 125000 | 0 | 125000 | 125000 | 392 | 392 | 379 | 392 | 0.003619115 | 0.003619115 | 0.0167 | 0.005654867 | 125 | 28.27433 | 2 | 56.54867 | 271.4336 | 78.53982 | 6 | 471.2389 | 384464.6 | 0 | 653589807.3 | 318.1204 |  | 0.0033 | 30000 | 200000 | 20 | 110 | 200 | 250 | 375 | 500 | 625 | 750 | 800 | 890 | 980 | [29 empty] | 157.0796 | 157.0796 | 157.0796 | 56.54867 | 56.54867 | 56.54867 | 56.54867 | 56.54867 | 157.0796 | 157.0796 | 157.0796 | [29 empty] | -59533.18 | -59533.18 | -38494.37 | -7991.937 | 6673.155 | 21338.25 | 22167.08 | 22167.08 | 59533.18 | 59533.18 | 59533.18 | [29 empty] | 28575926.8 | 23217940.5 | 11548311.2 | 1997984.2 | -834144.4 | 0 | 2770884.7 | 5541769.4 | 17859954.2 | 23217940.5 | 28575926.8 | [29 empty] | 226
307 | SLDRCE (2008) | Zhang_SW2-3 | 1 | 0.04668435 | 0.003 | 0.0051 | 0.0055 | 2.2 | 8 | 0.05816924 | 0.06218821 | 0.2167652 | 0.09716907 | 0.4172816 | R | 0 | 0.2866434 | 1.149775 | 0.965154 | 1.350392 | 1.174484 | 1.399147 | 220000 | 307812.3 | 258386.5 | 372781.4 | 0.17 | 2.2 | 942500 | 139083 | 119303.5 | 698335756.8 | 121783382.7 | 1413750 | 37.7 | 3.381718 | 1 | 0.8 | 1000 | 200 | 159.0602 | 600 | 840.9398 | 125 | 2200 | 125000 | 0 | 125000 | 125000 | 392 | 392 | 379 | 392 | 0.003619115 | 0.003619115 | 0.0167 | 0.005654867 | 125 | 28.27433 | 2 | 56.54867 | 271.4336 | 78.53982 | 6 | 471.2389 | 297086.3 | 0 | 653589807.3 | 318.1204 |  | 0.0033 | 30000 | 200000 | 20 | 110 | 200 | 250 | 375 | 500 | 625 | 750 | 800 | 890 | 980 | [29 empty] | 157.0796 | 157.0796 | 157.0796 | 56.54867 | 56.54867 | 56.54867 | 56.54867 | 56.54867 | 157.0796 | 157.0796 | 157.0796 | [29 empty] | -59533.18 | -59533.18 | -38494.37 | -7991.937 | 6673.155 | 21338.25 | 22167.08 | 22167.08 | 59533.18 | 59533.18 | 59533.18 | [29 empty] | 28575926.8 | 23217940.5 | 11548311.2 | 1997984.2 | -834144.4 | 0 | 2770884.7 | 5541769.4 | 17859954.2 | 23217940.5 | 28575926.8 | [29 empty] | 227
311 | SLDRCE (2008) | Zhang_SW4-1 | 1 | 0.0530504 | 0.0025 | 0.005 | 0.0065 | 2.2 | 8 | 0.05816924 | 0.06218821 | 0.1545801 | 0.09716907 | 0.4172816 | R | 0 | 0.3257312 | 1.047993 | 0.8805895 | 1.084225 | 1.034573 | 1.231249 | 250000 | 307812.3 | 258643.2 | 350043.7 | 0.17 | 2.2 | 942500 | 139188.8 | 119454.4 | 699338141.2 | 70758001.8 | 1413750 | 37.7 | 3.381718 | 1 | 0.8 | 1000 | 200 | 157.9967 | 600 | 842.0033 | 125 | 2200 | 125000 | 0 | 125000 | 125000 | 392 | 392 | 343 | 392 | 0.003619115 | 0.003619115 | 0.0122 | 0.005654867 | 125 | 28.27433 | 2 | 56.54867 | 271.4336 | 50.26548 | 6 | 301.5929 | 271056.3 | -1.309672e-10 | 596323844.8 | 315.9933 |  | 0.0033 | 30000 | 200000 | 20 | 110 | 200 | 250 | 375 | 500 | 625 | 750 | 800 | 890 | 980 | [29 empty] | 100.531 | 100.531 | 100.531 | 56.54867 | 56.54867 | 56.54867 | 56.54867 | 56.54867 | 100.531 | 100.531 | 100.531 | [29 empty] | -34482.12 | -34482.12 | -24355.6 | -7794.504 | 6969.305 | 21733.11 | 22167.08 | 22167.08 | 34482.12 | 34482.12 | 34482.12 | [29 empty] | 16551418.1 | 13448027.2 | 7306681.1 | 1948625.9 | -871163.1 | 0 | 2770884.7 | 5541769.4 | 10344636.3 | 13448027.2 | 16551418.1 | [29 empty] | 228
312 | SLDRCE (2008) | Zhang_SW4-2 | 1 | 0.05092838 | 0.002 | 0.0036 | 0.004 | 2.2 | 8 | 0.05816924 | 0.06218821 | 0.2167652 | 0.09716907 | 0.4172816 | R | 0 | 0.3127019 | 1.13279 | 0.9512492 | 1.220026 | 1.07701 | 1.282551 | 240000 | 307812.3 | 258482.5 | 369068.1 | 0.17 | 2.2 | 942500 | 139122.5 | 119359.9 | 698710467.2 | 113239416.6 | 1413750 | 37.7 | 3.381718 | 1 | 0.8 | 1000 | 200 | 158.6626 | 600 | 841.3374 | 125 | 2200 | 125000 | 0 | 125000 | 125000 | 392 | 392 | 352 | 392 | 0.003619115 | 0.003619115 | 0.0167 | 0.005654867 | 125 | 28.27433 | 2 | 56.54867 | 271.4336 | 78.53982 | 6 | 471.2389 | 292806.2 | 5.238689e-10 | 644173699.6 | 317.3253 |  | 0.0033 | 30000 | 200000 | 20 | 110 | 200 | 250 | 375 | 500 | 625 | 750 | 800 | 890 | 980 | [29 empty] | 157.0796 | 157.0796 | 157.0796 | 56.54867 | 56.54867 | 56.54867 | 56.54867 | 56.54867 | 157.0796 | 157.0796 | 157.0796 | [29 empty] | -55292.03 | -55292.03 | -38331.05 | -7918.442 | 6783.397 | 21485.24 | 22167.08 | 22167.08 | 55292.03 | 55292.03 | 55292.03 | [29 empty] | 26540174.7 | 21563892.0 | 11499314.9 | 1979610.6 | -847924.6 | 0 | 2770884.7 | 5541769.4 | 16587609.2 | 21563892.0 | 26540174.7 | [29 empty] | 229
315 | SLDRCE (2008) | Zhang_SW5-1 | 1 | 0.05517241 | 0.0025 | 0.004 | 0.0055 | 2.2 | 8 | 0.06980309 | 0.06218821 | 0.1734122 | 0.09716907 | 0.4172816 | R | 0 | 0.3387604 | 1.12453 | 0.9431538 | 1.116594 | 0.9929425 | 1.183894 | 260000 | 307812.3 | 258165 | 438109.5 | 0.17 | 2.2 | 942500 | 138991.7 | 119173.3 | 842385410.6 | 121455582.6 | 1413750 | 37.7 | 3.381718 | 1 | 0.8 | 1000 | 250 | 159.9779 | 500 | 840.0221 | 125 | 2200 | 125000 | 0 | 125000 | 125000 | 392 | 392 | 379 | 392 | 0.003619115 | 0.003619115 | 0.0134 | 0.005654867 | 125 | 28.27433 | 2 | 56.54867 | 226.1947 | 78.53982 | 6 | 471.2389 | 290314.3 | 5.966285e-10 | 638691555.3 | 319.9558 |  | 0.0033 | 30000 | 200000 | 20 | 135 | 250 | 312.5 | 437.5 | 562.5 | 687.5 | 750 | 865 | 980 | [30 empty] | 157.0796 | 157.0796 | 157.0796 | 56.54867 | 56.54867 | 56.54867 | 56.54867 | 157.0796 | 157.0796 | 157.0796 | [30 empty] | -59533.18 | -59533.18 | -22667.18 | -869.7024 | 13711.26 | 22167.08 | 22167.08 | 59533.18 | 59533.18 | 59533.18 | [30 empty] | 28575926.8 | 21729611.0 | 5666795.9 | 163069.2 | -856954.1 | 1385442.4 | 4156327.1 | 14883295.2 | 21729611.0 | 28575926.8 | [30 empty] | 230
317 | SLDRCE (2008) | Zhang_SW5-3 | 1 | 0.05835544 | 0.0035 | 0.0058 | 0.008 | 2.2 | 8 | 0.04985935 | 0.06218821 | 0.2890203 | 0.09716907 | 0.4172816 | R | 0 | 0.3583043 | 1.179042 | 0.9911508 | 1.109412 | 0.9409436 | 1.119318 | 275000 | 307812.3 | 258759.5 | 302205.3 | 0.17 | 2.2 | 942500 | 139236.7 | 119522.8 | 542516164.8 | 122335432.3 | 1413750 | 37.7 | 3.381718 | 1 | 0.8 | 1000 | 150 | 157.5147 | 700 | 842.4853 | 125 | 2200 | 125000 | 0 | 125000 | 125000 | 392 | 392 | 379 | 392 | 0.003619115 | 0.003619115 | 0.0223 | 0.005654867 | 125 | 28.27433 | 2 | 56.54867 | 316.6725 | 78.53982 | 6 | 471.2389 | 305088.4 | 1.047738e-09 | 671194533.7 | 315.0294 |  | 0.0033 | 30000 | 200000 | 20 | 85 | 150 | 187.5 | 312.5 | 437.5 | 562.5 | 687.5 | 812.5 | 850 | 915 | 980 | [28 empty] | 157.0796 | 157.0796 | 157.0796 | 56.54867 | 56.54867 | 56.54867 | 56.54867 | 56.54867 | 56.54867 | 157.0796 | 157.0796 | 157.0796 | [28 empty] | -59533.18 | -59533.18 | -54309.28 | -15108.65 | -299.6649 | 14509.32 | 22167.08 | 22167.08 | 22167.08 | 59533.18 | 59533.18 | 59533.18 | [28 empty] | 28575926.8 | 24706270.0 | 19008249.1 | 4721452.3 | 56187.18 | -906832.3 | 1385442.4 | 4156327.1 | 6927211.8 | 20836613.3 | 24706270.0 | 28575926.8 | [28 empty] | 231
318 | SLDRCE (2008) | Zhang_SW6-1 | 1 | 0.06153846 | 0.004 | -0.0075 | 0.0095 | 2.2 | 8 | 0.05816924 | 0.01973328 | 0.2167652 | 0.03083325 | 0.4172816 | R | 0 | 0.3778482 | 1.207873 | 1.028451 | 1.021029 | 0.8453121 | 0.9927834 | 290000 | 287907.2 | 245140.5 | 373162 | 0.17 | 2.2 | 942500 | 139147.1 | 105993.5 | 698942986.9 | 122013517.5 | 1413750 | 37.7 | 3.381718 | 1 | 0.8 | 1000 | 200 | 158.4159 | 600 | 841.5841 | 125 | 2200 | 125000 | 0 | 125000 | 125000 | 348 | 348 | 379 | 348 | 0.003619115 | 0.003619115 | 0.0167 | 0.002513274 | 125 | 28.27433 | 2 | 56.54867 | 271.4336 | 78.53982 | 6 | 471.2389 | 296098.5 | 0 | 651416703.3 | 316.8319 |  | 0.0033 | 30000 | 200000 | 20 | 110 | 200 | 250 | 375 | 500 | 625 | 750 | 800 | 890 | 980 | [29 empty] | 157.0796 | 157.0796 | 157.0796 | 56.54867 | 56.54867 | 56.54867 | 56.54867 | 56.54867 | 157.0796 | 157.0796 | 157.0796 | [29 empty] | -59533.18 | -59533.18 | -38229.29 | -7872.651 | 6852.084 | 19678.94 | 19678.94 | 19678.94 | 59533.18 | 59533.18 | 59533.18 | [29 empty] | 28575926.8 | 23217940.5 | 11468787.5 | 1968162.8 | -856510.5 | 0 | 2459867.0 | 4919734.1 | 17859954.2 | 23217940.5 | 28575926.8 | [29 empty] | 232
320 | SLDRCE (2008) | Zhang_SW6-3 | 1 | 0.06790451 | 0.0045 | -0.0075 | 0.01 | 2.2 | 8 | 0.05816924 | 0.06218821 | 0.2167652 | 0.09716907 | 0.4172816 | R | 0 | 0.4169359 | 1.149775 | 0.965154 | 0.9283946 | 0.8074578 | 0.9619135 | 320000 | 307812.3 | 258386.5 | 372781.4 | 0.17 | 2.2 | 942500 | 139083 | 119303.5 | 698335756.8 | 121783382.7 | 1413750 | 37.7 | 3.381718 | 1 | 0.8 | 1000 | 200 | 159.0602 | 600 | 840.9398 | 125 | 2200 | 125000 | 0 | 125000 | 125000 | 392 | 392 | 379 | 392 | 0.003619115 | 0.003619115 | 0.0167 | 0.005654867 | 125 | 28.27433 | 2 | 56.54867 | 271.4336 | 78.53982 | 6 | 471.2389 | 297086.3 | 0 | 653589807.3 | 318.1204 |  | 0.0033 | 30000 | 200000 | 20 | 110 | 200 | 250 | 375 | 500 | 625 | 750 | 800 | 890 | 980 | [29 empty] | 157.0796 | 157.0796 | 157.0796 | 56.54867 | 56.54867 | 56.54867 | 56.54867 | 56.54867 | 157.0796 | 157.0796 | 157.0796 | [29 empty] | -59533.18 | -59533.18 | -38494.37 | -7991.937 | 6673.155 | 21338.25 | 22167.08 | 22167.08 | 59533.18 | 59533.18 | 59533.18 | [29 empty] | 28575926.8 | 23217940.5 | 11548311.2 | 1997984.2 | -834144.4 | 0 | 2770884.7 | 5541769.4 | 17859954.2 | 23217940.5 | 28575926.8 | [29 empty] | 233
321 | Greifenhagen and Lestuzzi (2005) | M1 | 1 | 0.04023669 | 0.001449275 | 0.002753623 | 0.02753623 | 0.69 | 10 | 0.02982249 | 0.02982249 | 0 | 0 | 0.02662722 | R | 0 | 0.286501 | 0.6839665 | 0.6383864 | 1.030211 | 1.50623 | 1.613774 | 204000 | 329209.8 | 307271 |  | 0.25 | 1.5 | 135000 | 168518.2 | 138752.8 |  |  | 135000 | 50.7 | 3.980192 | 0.9665789 | 0.7665789 | 1000 | 0 | 26.31432 | 1000 | 973.6857 | 100 | 690 | 100000 | 0 | 100000 | 100000 | 504 | 504 | 504 | 0 | 0.003 | 0.003 | 0 | 0 | 160 | 28.27433 | 2 | 56.54867 | FALSE |  |  |  | 210163.1 | 0 | 145012531.7 | 52.62863 |  | 0.0033 | 30000 | 200000 | 25 | 215 | 405 | 595 | 785 | 975 | [34 empty] | 56.54867 | 56.54867 | 56.54867 | 56.54867 | 56.54867 | 56.54867 | [34 empty] | -19593.12 | 28500.53 | 28500.53 | 28500.53 | 28500.53 | 28500.53 | [34 empty] | 9306732.4 | -8122650.6 | -2707550.2 | 2707550.2 | 8122650.6 | 13537751.1 | [34 empty] | 234
322 | Greifenhagen and Lestuzzi (2005) | M2 | 1 | 0.03980392 | 0.004347826 | 0.004202899 | 0.02318841 | 0.69 | 10 | 0.02964706 | 0 | 0 | 0 | 0.02745098 | R | 0 | 0.2842569 | 1.259619 | 1.19563 | 1.05154 | 0.8348082 | 0.8794863 | 203000 | 178535.7 | 169466.1 |  | 0.25 | 1.5 | 140000 | 169466.1 | 0 |  |  | 140000 | 51 | 3.993128 | 0.9657895 | 0.7657895 | 1000 | 0 | 26.66481 | 1000 | 973.3352 | 100 | 690 | 100000 | 0 | 100000 | 100000 | 504 | 504 | 504 | 0 | 0.003 | 0 | 0 | 0 | 0 | 0 | 0 |  | FALSE |  |  |  | 213462.6 | 0 | 147289199.0 | 53.32963 |  | 0.0033 | 30000 | 200000 | 25 | 215 | 405 | 595 | 785 | 975 | [34 empty] | 56.54867 | 56.54867 | 56.54867 | 56.54867 | 56.54867 | 56.54867 | [34 empty] | -19826.16 | 28500.53 | 28500.53 | 28500.53 | 28500.53 | 28500.53 | [34 empty] | 9417426.4 | -8122650.6 | -2707550.2 | 2707550.2 | 8122650.6 | 13537751.1 | [34 empty] | 235
323 | Greifenhagen and Lestuzzi (2005) | M3 | 2 | 0.1216142 | 0.001449275 | 0.004637681 | 0.0115942 | 0.7666667 | 11.25 | 0.07522388 | 0.111194 | 0 | 0 | 0.09673853 | R | 0 | 0.545233 | 1.07429 | 0.7910425 | 1.085973 | 1.010875 | 1.372838 | 176000 | 241619.4 | 177914 |  | 0.25 | 1.5 | 140000 | 76959.09 | 100954.9 |  |  | 140000 | 20.1 | 2.392806 | 1 | 0.8 | 900 | 0 | 77.75538 | 900 | 822.2446 | 80 | 690 | 72000 | 0 | 72000 | 72000 | 745 | 745 | 504 | 0 | 0.003 | 0.003 | 0 | 0 | 122 | 12.56637 | 2 | 25.13274 | FALSE |  |  |  | 191131.3 | 1.74623e-10 | 131880569.3 | 155.5108 |  | 0.0033 | 30000 | 200000 | 12 | 231 | 450 | 669 | 888 | [35 empty] | 56.54867 | 56.54867 | 56.54867 | 56.54867 | 56.54867 | [35 empty] | -34442.16 | 18117.19 | 42128.76 | 42128.76 | 42128.76 | [35 empty] | 15085664.5 | -3967665.1 | 0 | 9226197.9 | 18452395.8 | [35 empty] | 236
324 | Greifenhagen and Lestuzzi (2005) | M4 | 1 | 0.07684426 | 0.001449275 | 0.004057971 | 0.01594203 | 0.7666667 | 11.25 | 0.06196721 | 0.09159836 | 0 | 0 | 0.04952186 | R | 0 | 0.3795827 | 0.944771 | 0.6964947 | 1.288946 | 1.364294 | 1.850618 | 135000 | 249833.4 | 184179.7 |  | 0.25 | 1.5 | 87000 | 80578.85 | 103600.9 |  |  | 87000 | 24.4 | 2.662037 | 1 | 0.8 | 900 | 0 | 56.20463 | 900 | 843.7954 | 80 | 690 | 72000 | 0 | 72000 | 72000 | 745 | 745 | 504 | 0 | 0.003 | 0.003 | 0 | 0 | 122 | 12.56637 | 2 | 25.13274 | FALSE |  |  |  | 174007.7 | -5.238689e-10 | 120065287.0 | 112.4093 |  | 0.0033 | 30000 | 200000 | 12 | 231 | 450 | 669 | 888 | [35 empty] | 56.54867 | 56.54867 | 56.54867 | 56.54867 | 56.54867 | [35 empty] | -33337.88 | 39374.49 | 42128.76 | 42128.76 | 42128.76 | [35 empty] | 14601991.9 | -8623013.9 | 0 | 9226197.9 | 18452395.8 | [35 empty] | 237
325 | Tasnimi (2000) | SHW1 | 1 | 0.02855556 | 0.006363636 | 0.01454545 | 0.01454545 | 2.2 | 10 | 0.06688889 | 0.028 | 0.2862222 | 0 | 0 | R | 0 | 0.1327142 | 0.5794814 | 0.4301715 | 0.9728296 | 1.678794 | 2.261493 | 15420 | 34872.22 | 25887 | 35593.07 | 0.17 | 2.2 | 0 | 14114.16 | 11772.83 | 24673676.7 | 14478698.9 | 0 | 21.6 | 2.489426 | 1 | 0.8 | 500 | 50 | 18.08006 | 400 | 481.9199 | 50 | 1100 | 25000 | 0 | 25000 | 25000 | 216 | 216 | 276 | 0 | 0.0028 | 0.0028 | 0.0224 | 0 | 100 | 7.068583 | 2 | 14.13717 | 56 | 28.27433 | 4 | 113.0973 | 15001.03 | -2.133311e-08 | 16501135.8 | 36.16012 |  | 0.0033 | 30000 | 200000 | 20 | 50 | 150 | 250 | 350 | 450 | 480 | [33 empty] | 56.54867 | 56.54867 | 14.13717 | 14.13717 | 14.13717 | 56.54867 | 56.54867 | [33 empty] | -15607.43 | 14284.62 | 3053.628 | 3053.628 | 3053.628 | 15607.43 | 15607.43 | [33 empty] | 3589709.4 | -2856923.5 | -305362.8 | 0 | 305362.8 | 3121486.5 | 3589709.4 | [33 empty] | 238
326 | Tasnimi (2000) | SHW2 | 1 | 0.03622222 | 0.007272727 | 0.01 | 0.01 | 2.2 | 10 | 0.06688889 | 0.028 | 0.2862222 | 0 | 0 | R | 0 | 0.1683457 | 0.5794814 | 0.4301715 | 0.766924 | 1.323466 | 1.782833 | 19560 | 34872.22 | 25887 | 35593.07 | 0.17 | 2.2 | 0 | 14114.16 | 11772.83 | 24673676.7 | 14478698.9 | 0 | 21.6 | 2.489426 | 1 | 0.8 | 500 | 50 | 18.08006 | 400 | 481.9199 | 50 | 1100 | 25000 | 0 | 25000 | 25000 | 216 | 216 | 276 | 0 | 0.0028 | 0.0028 | 0.0224 | 0 | 100 | 7.068583 | 2 | 14.13717 | 56 | 28.27433 | 4 | 113.0973 | 15001.03 | -2.133311e-08 | 16501135.8 | 36.16012 |  | 0.0033 | 30000 | 200000 | 20 | 50 | 150 | 250 | 350 | 450 | 480 | [33 empty] | 56.54867 | 56.54867 | 14.13717 | 14.13717 | 14.13717 | 56.54867 | 56.54867 | [33 empty] | -15607.43 | 14284.62 | 3053.628 | 3053.628 | 3053.628 | 15607.43 | 15607.43 | [33 empty] | 3589709.4 | -2856923.5 | -305362.8 | 0 | 305362.8 | 3121486.5 | 3589709.4 | [33 empty] | 239
327 | Tasnimi (2000) | SHW3 | 1 | 0.03111111 | 0.006363636 | 0.01 | 0.01 | 2.2 | 10 | 0.06421333 | 0.02688 | 0.2747733 | 0 | 0 | R | 0 | 0.147573 | 0.5734726 | 0.4262845 | 0.8593778 | 1.498551 | 2.015973 | 17500 | 35279.52 | 26224.64 | 36561.73 | 0.17 | 2.2 | 0 | 14444.1 | 11780.55 | 25719501.9 | 14498405.0 | 0 | 22.5 | 2.545951 | 1 | 0.8 | 500 | 50 | 17.76441 | 400 | 482.2356 | 50 | 1100 | 25000 | 0 | 25000 | 25000 | 216 | 216 | 276 | 0 | 0.0028 | 0.0028 | 0.0224 | 0 | 100 | 7.068583 | 2 | 14.13717 | 56 | 28.27433 | 4 | 113.0973 | 15039.11 | -1.514127e-08 | 16543022.7 | 35.52882 |  | 0.0033 | 30000 | 200000 | 20 | 50 | 150 | 250 | 350 | 450 | 480 | [33 empty] | 56.54867 | 56.54867 | 14.13717 | 14.13717 | 14.13717 | 56.54867 | 56.54867 | [33 empty] | -15607.43 | 15201.61 | 3053.628 | 3053.628 | 3053.628 | 15607.43 | 15607.43 | [33 empty] | 3589709.4 | -3040321.2 | -305362.8 | 0 | 305362.8 | 3121486.5 | 3589709.4 | [33 empty] | 240
328 | Tasnimi (2000) | SHW4 | 1 | 0.03363404 | 0.008181818 | 0.01272727 | 0.01272727 | 2.2 | 10 | 0.06148085 | 0.02573617 | 0.2630809 | 0 | 0 | R | 0 | 0.1630471 | 0.5664958 | 0.421927 | 0.7627705 | 1.346472 | 1.807826 | 19760 | 35722.64 | 26606.28 | 37664.91 | 0.17 | 2.2 | 0 | 14811.54 | 11794.74 | 26896726.2 | 14534678.3 | 0 | 23.5 | 2.607576 | 1 | 0.8 | 500 | 50 | 17.18338 | 400 | 482.8166 | 50 | 1100 | 25000 | 0 | 25000 | 25000 | 216 | 216 | 276 | 0 | 0.0028 | 0.0028 | 0.0224 | 0 | 100 | 7.068583 | 2 | 14.13717 | 56 | 28.27433 | 4 | 113.0973 | 15072.34 | 1.447916e-09 | 16579578.7 | 34.36677 |  | 0.0033 | 30000 | 200000 | 20 | 50 | 150 | 250 | 350 | 450 | 480 | [33 empty] | 56.54867 | 56.54867 | 14.13717 | 14.13717 | 14.13717 | 56.54867 | 56.54867 | [33 empty] | -15602.23 | 15607.43 | 3053.628 | 3053.628 | 3053.628 | 15607.43 | 15607.43 | [33 empty] | 3588512.9 | -3121486.5 | -305362.8 | 0 | 305362.8 | 3121486.5 | 3589709.4 | [33 empty] | 241
334 | Cho et al.(2004) | W3 | 1 | 0.05694954 | 0.007973333 | 0.0166666667 | 0.0303784 | 3.75 | 6.578947 | 0.05800517 | 0.0769199 | 0.8453488 | 0.06178811 | 0.1 | R | 0 | 0.3542793 | 0.8286871 | 0.6477908 | 1.000272 | 1.207057 | 1.544129 | 335000 | 517283.1 | 404364.1 | 528052.4 | 0.17 | 2.2 | 588240 | 145822.7 | 258541.4 | 1060851947.3 | 919344558.5 | 588240 | 38.7 | 3.430762 | 0.9981579 | 0.7981579 | 1000 | 228 | 93.56047 | 544 | 906.4395 | 152 | 3750 | 152000 | 0 | 152000 | 152000 | 488 | 488 | 450 | 381 | 0.003799333 | 0.004806598 | 0.07252061 | 0.00244757 | 215 | 78.53982 | 2 | 157.0796 | 314.1593 | 314.1593 | 8 | 2513.274 | 335091.3 | 1.688022e-09 | 1256592235.5 | 187.1209 |  | 0.0033 | 30000 | 200000 | 20 | 85 | 150 | 350 | 650 | 850 | 915 | 980 | [32 empty] | 942.4778 | 628.3185 | 942.4778 | 157.0796 | 157.0796 | 942.4778 | 628.3185 | 942.4778 | [32 empty] | -424115 | -226316.5 | -123399 | 76654.86 | 76654.86 | 424115 | 282743.3 | 424115 | [32 empty] | 203575204.0 | 93921347.1 | 43189649.2 | -11498229.1 | 11498229.1 | 148440252.9 | 117338485.6 | 203575204.0 | [32 empty] | 242
335 | Deng et al.(2006) | HPCW-01 | 1 | 0.05311737 | 0.00425 | 0.01021 | 0.021195 | 2.1 | 10 | 0.01471594 | 0.03885007 | 0.2151335 | 0.02943187 | 0.1634381 | R | 0 | 0.4163196 | 0.8815907 | 0.7947181 | 0.9089972 | 1.031088 | 1.143798 | 326300 | 373221.4 | 336443.9 | 470254.1 | 0.17 | 2.1 | 1004000 | 162781.9 | 173661.9 | 804526904.9 | 183006809.8 | 1004000 | 61.43 | 4.423427 | 0.94 | 0.74 | 1000 | 170 | 95.43523 | 660 | 904.5648 | 100 | 2100 | 100000 | 0 | 100000 | 100000 | 361.6 | 361.6 | 436 | 836 | 0.002513274 | 0.006636614 | 0.03051503 | 0.00418879 | 100 | 33.18307 | 2 | 66.36614 | 165.8761 | 259.3777 | 2 | 518.7555 | 296605.8 | 3.201421e-10 | 622872123.4 | 190.8705 |  | 0.0033 | 30000 | 200000 | 20 | 95 | 170 | 200 | 300 | 400 | 500 | 600 | 700 | 800 | 830 | 905 | 980 | [27 empty] | 226.1947 | 226.1947 | 66.36614 | 25.13274 | 25.13274 | 25.13274 | 25.13274 | 25.13274 | 25.13274 | 25.13274 | 66.36614 | 226.1947 | 226.1947 | [27 empty] | -98620.88 | -74984.65 | -4789.43 | 793.4034 | 9087.999 | 9087.999 | 9087.999 | 9087.999 | 9087.999 | 9087.999 | 23998 | 98620.88 | 98620.88 | [27 empty] | 47338020.8 | 30368784.8 | 1580511.8 | -238021 | -1817599.8 | -908799.9 | 0 | 908799.9 | 1817599.8 | 2726399.8 | 7919339.3 | 39941455.0 | 47338020.8 | [27 empty] | 243
336 | Deng et al.(2006) | HPCW-02 | 1 | 0.04521479 | 0.0045 | 0.012275 | 0.02604 | 2.1 | 10 | 0.01228929 | 0.03244372 | 0.1378361 | 0.03932572 | 0.1364872 | R | 0 | 0.3877943 | 0.8773036 | 0.7976442 | 0.9251908 | 1.054585 | 1.159904 | 332600 | 385784.1 | 350754.8 | 741719.8 | 0.17 | 2.1 | 1004000 | 174716 | 176038.8 | 1369004415.1 | 188607267.5 | 1004000 | 73.56 | 4.884303 | 0.94 | 0.74 | 1000 | 250 | 83.05455 | 500 | 916.9454 | 100 | 2100 | 100000 | 0 | 100000 | 100000 | 361.6 | 361.6 | 436 | 713 | 0.002513274 | 0.006636614 | 0.02075022 | 0.006544985 | 100 | 33.18307 | 2 | 66.36614 | 125.6637 | 259.3777 | 2 | 518.7555 | 307718.4 | -4.656613e-10 | 646208739.1 | 166.1091 |  | 0.0033 | 30000 | 200000 | 20 | 96.66667 | 173.3333 | 250 | 350 | 450 | 550 | 650 | 750 | 826.6667 | 903.3333 | 980 | [28 empty] | 226.1947 | 226.1947 | 66.36614 | 66.36614 | 25.13274 | 25.13274 | 25.13274 | 25.13274 | 66.36614 | 66.36614 | 226.1947 | 226.1947 | [28 empty] | -98620.88 | -62410.53 | 1904.971 | 22121.36 | 9087.999 | 9087.999 | 9087.999 | 9087.999 | 23998 | 23998 | 98620.88 | 98620.88 | [28 empty] | 47338020.8 | 25172245.2 | -622290.6 | -5530340.9 | -1363199.9 | -454400 | 454400 | 1363199.9 | 5999499.5 | 7839346.0 | 39777086.9 | 47338020.8 | [28 empty] | 244
337 | Deng et al.(2006) | HPCW-03 | 1 | 0.05035847 | 0.0044 | 0.01363 | 0.0257 | 2.1 | 10 | 0.01200212 | 0.0480085 | 0.1714331 | 0.03168561 | 0.1332979 | R | 0 | 0.4370465 | 0.7468959 | 0.6455787 | 0.8698344 | 1.164599 | 1.347372 | 379300 | 511058 | 441732.5 | 790718.5 | 0.17 | 2.1 | 1004000 | 175849.8 | 265882.6 | 1397013310.4 | 263495564.4 | 1004000 | 75.32 | 4.948235 | 0.94 | 0.74 | 1000 | 250 | 85.73586 | 500 | 914.2641 | 100 | 2100 | 100000 | 0 | 100000 | 100000 | 361.6 | 361.6 | 426.9124 | 713 | 0.002513274 | 0.0100531 | 0.02979801 | 0.009817477 | 100 | 50.26548 | 2 | 100.531 | 125.6637 | 372.4751 | 2 | 744.9502 | 329928.2 | 4.947651e-10 | 692849155.7 | 171.4717 |  | 0.0033 | 30000 | 200000 | 20 | 96.66667 | 173.3333 | 250 | 350 | 450 | 550 | 650 | 750 | 826.6667 | 903.3333 | 980 | [28 empty] | 226.1947 | 226.1947 | 226.1947 | 66.36614 | 25.13274 | 25.13274 | 25.13274 | 25.13274 | 66.36614 | 226.1947 | 226.1947 | 226.1947 | [28 empty] | -96565.31 | -65127.55 | 1620.774 | 20059.68 | 9087.999 | 9087.999 | 9087.999 | 9087.999 | 23998 | 96565.31 | 96565.31 | 96565.31 | [28 empty] | 46351347.4 | 26268112.2 | -529453 | -5014920.9 | -1363199.9 | -454400 | 454400 | 1363199.9 | 5999499.5 | 31544667.0 | 38948007.2 | 46351347.4 | [28 empty] | 245
338 | Deng et al.(2006) | HPCW-04 | 1 | 0.04304813 | 0.00455 | 0.018965 | 0.02811 | 2.1 | 10 | 0.00630551 | 0.04203674 | 0.1168631 | 0.03362939 | 0.116717 | R | 0 | 0.3992583 | 0.7393234 | 0.6459501 | 0.9091617 | 1.229721 | 1.40748 | 370300 | 521189.8 | 455365.8 | 1095895.1 | 0.17 | 2.1 | 1004000 | 186011 | 269354.8 | 2031150219.8 | 270229571.2 | 1004000 | 86.02 | 5.32328 | 0.94 | 0.74 | 1000 | 330 | 73.79644 | 340 | 926.2036 | 100 | 2100 | 100000 | 0 | 100000 | 100000 | 361.6 | 361.6 | 414.6293 | 601 | 0.002513274 | 0.0100531 | 0.02316925 | 0.01413717 | 100 | 50.26548 | 2 | 100.531 | 85.45132 | 764.5851 | 1 | 764.5851 | 336662.6 | 0 | 706991451.0 | 147.5929 |  | 0.0033 | 30000 | 200000 | 20 | 97.5 | 175 | 252.5 | 330 | 400 | 600 | 670 | 747.5 | 825 | 902.5 | 980 | [28 empty] | 339.292 | 226.1947 | 66.36614 | 66.36614 | 66.36614 | 25.13274 | 25.13274 | 66.36614 | 66.36614 | 66.36614 | 226.1947 | 339.292 | [28 empty] | -140680.4 | -50668.36 | 8133.709 | 23998 | 23998 | 9087.999 | 9087.999 | 23998 | 23998 | 23998 | 93786.93 | 140680.4 | [28 empty] | 67526591.5 | 20394015.7 | -2643455.4 | -5939504.5 | -4079659.7 | -908799.9 | 908799.9 | 4079659.7 | 5939504.5 | 7799349.3 | 37749240.4 | 67526591.5 | [28 empty] | 246
340 | Hsiao et al.(2008) | MW1 | 3 | 0.09445349 | 0.00175 |  | 0.00246087 | 0.908 | 31.25 | 0.04569231 | 0.04594406 | 0.08283217 | 0.07274476 | 0 | B | 0.4432624 | 0.5051275 | 1.26217 | 1.447879 | 1.244948 | 0.9863555 | 0.8598427 | 493000 | 423902.4 | 486273.2 | 751235.3 | 0.25 | 1.5 | 0 | 174390.7 | 311882.6 | 1001545949.7 | 726295210.9 | 0 | 28.6 | 2.905032 | 1 | 0.8 | 2000 | 250 | 124.0455 | 1500 | 1875.954 | 80 | 2300 | 120000 | 125000 | 160000 | 182500 | 364.56 | 364.56 | 515.48 | 364.56 | 0.0036 | 0.0036 | 0.01286796 | 0.005700459 | 250 | 71.25574 | 2 | 142.5115 | 432 | 201.0619 | 4 | 804.2477 | 613759.3 | 0 | 1411646380.6 | 248.0911 |  | 0.0033 | 30000 | 200000 | 50 | 200 | 375 | 625 | 875 | 1125 | 1375 | 1625 | 1875 | 2125 | 2300 | 2450 | [28 empty] | 402.1239 | 402.1239 | 142.5115 | 142.5115 | 142.5115 | 142.5115 | 142.5115 | 142.5115 | 142.5115 | 142.5115 | 402.1239 | 402.1239 | [28 empty] | -207286.8 | -51446.66 | 48114.36 | 51953.98 | 51953.98 | 51953.98 | 51953.98 | 51953.98 | 51953.98 | 51953.98 | 207286.8 | 207286.8 | [28 empty] | 196922466.8 | 41157329.0 | -30071477.8 | -19482744.2 | -6494248.1 | 6494248.1 | 19482744.2 | 32471240.4 | 45459736.5 | 58448232.7 | 269472849.3 | 300565870.4 | [28 empty] | 247
360 | Nakamura et al. (2009) | I-1 | 4 | 0.1289907 | 0.0026 | 0.01 | 0.0122 | 0.744186 | 14.33333 | 0.08736896 | 0.08736896 | 0.08736896 | 0.08736896 | 0.04988745 | F | 0.2597403 | 0.8086388 | 1.141318 | 0.9034517 | 0.8195828 | 0.7181023 | 0.9071683 | 1901000 | 1724527.0 | 1365112.5 | 1342521.1 | 0.25 | 1.5 | 735216.2 | 465918.1 | 899194.4 | 1680746203.9 | 467287543.5 | 1132233 | 39.3 | 3.459916 | 0.9965789 | 0.7965789 | 2150 | 150 | 167.716 | 1850 | 1982.284 | 150 | 1600 | 277500 | 150000 | 322500 | 375000 | 296 | 296 | 296 | 296 | 0.0127707 | 0.0127707 | 0.0116 | 0.0116 | 82 | 78.53982 | 2 | 157.0796 | 3543.87 |  | 20 | 870 | 1558026.8 | 0 | 2492842951.6 | 335.432 |  | 0.0033 | 30000 | 200000 | 20 | 130 | 173 | 255 | 337 | 419 | 501 | 583 | 665 | 747 | 829 | 911 | 993 | 1075 | 1157 | 1239 | 1321 | 1403 | 1485 | 1567 | 1649 | 1731 | 1813 | 1895 | 1977 | 2020 | 2130 | [13 empty] | 435 | 435 | 157.0796 | 157.0796 | 157.0796 | 157.0796 | 157.0796 | 157.0796 | 157.0796 | 157.0796 | 157.0796 | 157.0796 | 157.0796 | 157.0796 | 157.0796 | 157.0796 | 157.0796 | 157.0796 | 157.0796 | 157.0796 | 157.0796 | 157.0796 | 157.0796 | 157.0796 | 157.0796 | 435 | 435 | [13 empty] | -128760 | -128760 | -46495.57 | -24859.27 | 484.615 | 25828.5 | 46495.57 | 46495.57 | 46495.57 | 46495.57 | 46495.57 | 46495.57 | 46495.57 | 46495.57 | 46495.57 | 46495.57 | 46495.57 | 46495.57 | 46495.57 | 46495.57 | 46495.57 | 46495.57 | 46495.57 | 46495.57 | 46495.57 | 128760 | 128760 | [13 empty] | 135841800 | 121678200 | 41939005.3 | 20384598.7 | -357645.9 | -16943493.9 | -26688457.9 | -22875821.1 | -19063184.2 | -15250547.4 | -11437910.5 | -7625273.7 | -3812636.8 | 0 | 3812636.8 | 7625273.7 | 11437910.5 | 15250547.4 | 19063184.2 | 22875821.1 | 26688457.9 | 30501094.8 | 34313731.6 | 38126368.4 | 41939005.3 | 121678200 | 135841800 | [13 empty] | 255
361 | Nakamura et al. (2009) | I-2 | 4 | 0.1444338 | 0.0026 | 0.006 | 0.01 | 0.744186 | 14.33333 | 0.1104689 | 0.1104689 | 0.1104689 | 0.1104689 | 0.0465368 | F | 0.2597403 | 0.9338068 | 1.102459 | 0.8571413 | 0.8177834 | 0.7417811 | 0.9540824 | 2264000 | 2160042.5 | 1679392.4 | 1491537.5 | 0.25 | 1.5 | 729464.3 | 477332.8 | 1202059.6 | 1765641921.4 | 620818047.2 | 1123375 | 41.8 | 3.579287 | 0.99 | 0.79 | 2150 | 150 | 178.693 | 1850 | 1971.307 | 150 | 1600 | 277500 | 150000 | 322500 | 375000 | 296 | 296 | 296 | 296 | 0.01716717 | 0.01716717 | 0.0156 | 0.0156 | 61 | 78.53982 | 2 | 157.0796 | 4763.89 |  | 28 | 1170 | 1851461.5 | 2.328306e-09 | 2962338455.5 | 357.3861 |  | 0.0033 | 30000 | 200000 | 20 | 130 | 160 | 221 | 282 | 343 | 404 | 465 | 526 | 587 | 648 | 709 | 770 | 831 | 892 | 953 | 1014 | 1075 | 1136 | 1197 | 1258 | 1319 | 1380 | 1441 | 1502 | 1563 | 1624 | 1685 | 1746 | 1807 | 1868 | 1929 | 1990 | 2020 | 2130 | [5 empty] | 585 | 585 | 157.0796 | 157.0796 | 157.0796 | 157.0796 | 157.0796 | 157.0796 | 157.0796 | 157.0796 | 157.0796 | 157.0796 | 157.0796 | 157.0796 | 157.0796 | 157.0796 | 157.0796 | 157.0796 | 157.0796 | 157.0796 | 157.0796 | 157.0796 | 157.0796 | 157.0796 | 157.0796 | 157.0796 | 157.0796 | 157.0796 | 157.0796 | 157.0796 | 157.0796 | 157.0796 | 157.0796 | 585 | 585 | [5 empty] | -173160 | -173160 | -46495.57 | -39563.64 | -21868.42 | -4173.199 | 13522.02 | 31217.24 | 46495.57 | 46495.57 | 46495.57 | 46495.57 | 46495.57 | 46495.57 | 46495.57 | 46495.57 | 46495.57 | 46495.57 | 46495.57 | 46495.57 | 46495.57 | 46495.57 | 46495.57 | 46495.57 | 46495.57 | 46495.57 | 46495.57 | 46495.57 | 46495.57 | 46495.57 | 46495.57 | 46495.57 | 46495.57 | 173160 | 173160 | [5 empty] | 182683800 | 163636200 | 42543447.7 | 33787349.9 | 17341657.4 | 3054781.8 | -9073276.7 | -19042518.3 | -25526068.6 | -22689838.8 | -19853608.9 | -17017379.1 | -14181149.2 | -11344919.4 | -8508689.5 | -5672459.7 | -2836229.8 | 0 | 2836229.8 | 5672459.7 | 8508689.5 | 11344919.4 | 14181149.2 | 17017379.1 | 19853608.9 | 22689838.8 | 25526068.6 | 28362298.5 | 31198528.3 | 34034758.2 | 36870988.0 | 39707217.9 | 42543447.7 | 163636200 | 182683800 | [5 empty] | 256
362 | Oh et al. (2006) | HRI-W2 | 1 | 0.05349034 | 0.0046 | 0.018 | 0.0225 | 1.5 | 7.5 | 0.032 | 0.028 | 0.1667339 | 0.099 | 0.08070175 | R | 0 | 0.2629958 | 0.7467255 | 0.6844743 | 1.125044 | 1.506637 | 1.643662 | 414500 | 681297.8 | 624501 | 772003.1 | 0.25 | 1.5 | 668210.5 | 384710.3 | 239790.7 | 1429545543.8 | 307461411.5 | 828000 | 27.6 | 2.848719 | 1 | 0.8 | 1500 | 200 | 105.1218 | 1100 | 1394.878 | 200 | 2250 | 300000 | 0 | 300000 | 300000 | 342 | 342 | 449 | 342 | 0.0032 | 0.0028 | 0.0127 | 0.0099 | 250 | 78.53982 | 2 | 157.0796 | 704 | 132.7323 | 4 | 530.9292 | 466330.8 | 0 | 1049244335.4 | 210.2436 |  | 0.0033 | 30000 | 200000 | 50 | 150 | 200 | 420 | 640 | 860 | 1080 | 1300 | 1350 | 1450 | [30 empty] | 265.4646 | 265.4646 | 157.0796 | 157.0796 | 157.0796 | 157.0796 | 157.0796 | 157.0796 | 265.4646 | 265.4646 | [30 empty] | -119193.6 | -50204.03 | -5051.18 | 53721.23 | 53721.23 | 53721.23 | 53721.23 | 53721.23 | 119193.6 | 119193.6 | [30 empty] | 83435517.3 | 30122415.7 | 2778148.9 | -17728007.3 | -5909335.8 | 5909335.8 | 17728007.3 | 29546678.9 | 71516157.6 | 83435517.3 | [30 empty] | 257
363 | Oh et al. (2006) | HRI-W5 | 1 | 0.05136473 | 0.0047 | 0.028 | 0.0285 | 1.5 | 7.5 | 0.03023204 | 0.02645304 | 0.1575221 | 0.186116 | 0.07624309 | R | 0 | 0.252146 | 0.7511661 | 0.6844743 | 1.173454 | 1.562177 | 1.714388 | 397400 | 681297.8 | 620809.2 | 772003.1 | 0.25 | 1.5 | 631292.8 | 381018.6 | 239790.7 | 1429545543.8 | 307461411.5 | 828000 | 27.6 | 2.848719 | 1 | 0.8 | 1500 | 200 | 105.1218 | 1100 | 1394.878 | 200 | 2250 | 300000 | 0 | 300000 | 300000 | 342 | 342 | 449 | 342 | 0.0032 | 0.0028 | 0.0127 | 0.0197 | 250 | 78.53982 | 2 | 157.0796 | 704 | 132.7323 | 4 | 530.9292 | 466330.8 | 0 | 1049244335.4 | 210.2436 |  | 0.0033 | 30000 | 200000 | 50 | 150 | 200 | 420 | 640 | 860 | 1080 | 1300 | 1350 | 1450 | [30 empty] | 265.4646 | 265.4646 | 157.0796 | 157.0796 | 157.0796 | 157.0796 | 157.0796 | 157.0796 | 265.4646 | 265.4646 | [30 empty] | -119193.6 | -50204.03 | -5051.18 | 53721.23 | 53721.23 | 53721.23 | 53721.23 | 53721.23 | 119193.6 | 119193.6 | [30 empty] | 83435517.3 | 30122415.7 | 2778148.9 | -17728007.3 | -5909335.8 | 5909335.8 | 17728007.3 | 29546678.9 | 71516157.6 | 83435517.3 | [30 empty] | 258
364 | Oh et al. (2006) | HRI-W7 | 1 | 0.06886211 | 0.00505 | 0.018 | 0.023 | 1.5 | 12 | 0.03653412 | 0.02841543 | 0.1004688 | 0.09539466 | 0.08189887 | B | 0.23733 | 0.3330811 | 0.979246 | 0.8538999 | 1.122569 | 1.14636 | 1.314638 | 323900 | 425811.1 | 371306.1 | 578766.6 | 0.25 | 1.5 | 418401.6 | 224044.4 | 147261.8 | 1035505323.5 | 266719608.5 | 669852 | 27.6 | 2.848719 | 1 | 0.8 | 1500 | 240 | 129.3897 | 1020 | 1370.61 | 125 | 2250 | 127500 | 115200 | 187500 | 185100 | 342 | 342 | 342 | 342 | 0.0036 | 0.0028 | 0.0099 | 0.0094 | 400 | 78.53982 | 2 | 157.0796 | 459 | 78.53982 | 8 | 628.3185 | 363600.1 | 6.111804e-10 | 818100168.0 | 258.7794 |  | 0.0033 | 30000 | 200000 | 20 | 120 | 220 | 270 | 590 | 910 | 1230 | 1280 | 1380 | 1480 | [30 empty] | 235.6194 | 157.0796 | 235.6194 | 157.0796 | 157.0796 | 157.0796 | 157.0796 | 235.6194 | 157.0796 | 235.6194 | [30 empty] | -80581.85 | -53721.23 | -23303.79 | 4495.207 | 53721.23 | 53721.23 | 53721.23 | 80581.85 | 53721.23 | 80581.85 | [30 empty] | 58824751.6 | 33844377.7 | 12351009.0 | -2157699.4 | -8595397.5 | 8595397.5 | 25786192.5 | 42708381.3 | 33844377.7 | 58824751.6 | [30 empty] | 259
365 | Oh et al. (2002) | WR-0 | 1 | 0.05124396 | 0.0054 | 0.014 | 0.021 | 1.5 | 7.5 | 0.03326444 | 0.02910638 | 0.1733222 | 0 | 0.08389058 | R | 0 | 0.249957 | 0.7435817 | 0.6844743 | 1.183731 | 1.591931 | 1.729402 | 393950 | 681297.8 | 627141.3 | 622364.7 | 0.25 | 1.5 | 694614 | 387350.7 | 239790.7 | 1092859157.9 | 307461411.5 | 828000 | 27.6 | 2.848719 | 1 | 0.8 | 1500 | 150 | 105.1218 | 1200 | 1394.878 | 200 | 2250 | 300000 | 0 | 300000 | 300000 | 342 | 342 | 449 | 0 | 0.0032 | 0.0028 | 0.0127 | 0 | 250 | 78.53982 | 2 | 157.0796 | 768 | 132.7323 | 4 | 530.9292 | 466330.8 | 0 | 1049244335.4 | 210.2436 |  | 0.0033 | 30000 | 200000 | 50 | 150 | 200 | 420 | 640 | 860 | 1080 | 1300 | 1350 | 1450 | [30 empty] | 265.4646 | 265.4646 | 157.0796 | 157.0796 | 157.0796 | 157.0796 | 157.0796 | 157.0796 | 265.4646 | 265.4646 | [30 empty] | -119193.6 | -50204.03 | -5051.18 | 53721.23 | 53721.23 | 53721.23 | 53721.23 | 53721.23 | 119193.6 | 119193.6 | [30 empty] | 83435517.3 | 30122415.7 | 2778148.9 | -17728007.3 | -5909335.8 | 5909335.8 | 17728007.3 | 29546678.9 | 71516157.6 | 83435517.3 | [30 empty] | 260
366 | Palermo and Vecchio (2002) | DP1 | 3 | 0.1182946 |  | 0.0055148515 | 0.0074257426 | 0.8110919 | 38.46667 | 0.2202535 | 0.2035253 | 0.08921659 | 0.02788018 | 0.06956573 | F | 0.3639023 | 0.5419272 | 1.868961 | 1.334481 | 1.350033 | 0.7223441 | 1.011654 | 1276500 | 1291376.2 | 922072.3 | 887322.4 | 0.25 | 1.5 | 763317.3 | 227969 | 694103.3 | 395962590.8 | 1396428735.2 | 1200000 | 21.7 | 2.495758 | 1 | 0.8 | 3075 | 95 | 466.5001 | 2885 | 2608.5 | 75 | 2020 | 216375 | 578550 | 230625 | 505650 | 605 | 605 | 605 | 605 | 0.004578839 | 0.007330383 | 0.002736778 | 0 | 140 | 38.48451 | 2 | 76.96902 | 990.7464 | 38.48451 | 28 | 1077.566 | 1723317.0 | -3.899913e-09 | 3481100407.4 | 933.0003 |  | 0.0033 | 30000 | 200000 | 20 | 75 | 107.5 | 237.5 | 367.5 | 497.5 | 627.5 | 757.5 | 887.5 | 1017.5 | 1147.5 | 1277.5 | 1407.5 | 1537.5 | 1667.5 | 1797.5 | 1927.5 | 2057.5 | 2187.5 | 2317.5 | 2447.5 | 2577.5 | 2707.5 | 2837.5 | 2967.5 | 3000 | 3055 | [13 empty] | 395.8407 | 395.8407 | 56.54867 | 56.54867 | 56.54867 | 56.54867 | 56.54867 | 56.54867 | 56.54867 | 56.54867 | 56.54867 | 56.54867 | 56.54867 | 56.54867 | 56.54867 | 56.54867 | 56.54867 | 56.54867 | 56.54867 | 56.54867 | 56.54867 | 56.54867 | 56.54867 | 56.54867 | 56.54867 | 395.8407 | 395.8407 | [13 empty] | -239483.6 | -239483.6 | -33021.88 | -27821.58 | -22621.29 | -17421 | -12220.7 | -7020.408 | -1820.114 | 3380.18 | 8580.474 | 13780.77 | 18981.06 | 24181.36 | 29381.65 | 34211.94 | 34211.94 | 34211.94 | 34211.94 | 34211.94 | 34211.94 | 34211.94 | 34211.94 | 34211.94 | 34211.94 | 239483.6 | 239483.6 | [13 empty] | 363416375.1 | 350244776.7 | 47221285.1 | 36168058.9 | 26466909.1 | 18117835.7 | 11120838.8 | 5475918.3 | 1183074.2 | -1757693.5 | -3346384.8 | -3582999.6 | -2467538.0 | 0 | 3819614.4 | 8895105.4 | 13342658.2 | 17790210.9 | 22237763.6 | 26685316.3 | 31132869.0 | 35580421.8 | 40027974.5 | 44475527.2 | 48923079.9 | 350244776.7 | 363416375.1 | [13 empty] | 261
367 | Palermo and Vecchio (2002) | DP2 | 4 | 0.09244914 |  | 0.004529703 | 0.004950495 | 0.8110919 | 38.46667 | 0.2542287 | 0.2349202 | 0.09654255 | 0.03218085 | 0.07733429 | F | 0.3689232 | 0.3953072 | 1.871124 | 1.306066 | 1.864659 | 0.9965448 | 1.427691 | 891500 | 1272786.1 | 888419.7 | 832511.4 | 0.25 | 1.5 | 756201.7 | 208221.7 | 680198 | 353380209.7 | 1328292864.6 | 1200000 | 18.8 | 2.30641 | 1 | 0.8 | 3075 | 100 | 518.7574 | 2875 | 2556.243 | 75 | 2020 | 215625 | 578550 | 230625 | 520125 | 605 | 605 | 605 | 605 | 0.005799863 | 0.007330383 | 0.002736778 | 0 | 140 | 38.48451 | 2 | 76.96902 | 1250.596 | 38.48451 | 28 | 1077.566 | 1662343.2 | 0 | 3357933230.4 | 1037.515 |  | 0.0033 | 30000 | 200000 | 20 | 80 | 107.5 | 237.5 | 367.5 | 497.5 | 627.5 | 757.5 | 887.5 | 1017.5 | 1147.5 | 1277.5 | 1407.5 | 1537.5 | 1667.5 | 1797.5 | 1927.5 | 2057.5 | 2187.5 | 2317.5 | 2447.5 | 2577.5 | 2707.5 | 2837.5 | 2967.5 | 2995 | 3055 | [13 empty] | 395.8407 | 395.8407 | 56.54867 | 56.54867 | 56.54867 | 56.54867 | 56.54867 | 56.54867 | 56.54867 | 56.54867 | 56.54867 | 56.54867 | 56.54867 | 56.54867 | 56.54867 | 56.54867 | 56.54867 | 56.54867 | 56.54867 | 56.54867 | 56.54867 | 56.54867 | 56.54867 | 56.54867 | 56.54867 | 395.8407 | 395.8407 | [13 empty] | -239483.6 | -239483.6 | -33455.06 | -28778.62 | -24102.18 | -19425.74 | -14749.3 | -10072.86 | -5396.423 | -719.9831 | 3956.457 | 8632.897 | 13309.34 | 17985.78 | 22662.22 | 27338.66 | 32015.1 | 34211.94 | 34211.94 | 34211.94 | 34211.94 | 34211.94 | 34211.94 | 34211.94 | 34211.94 | 239483.6 | 239483.6 | [13 empty] | 363416375.1 | 349047358.6 | 47840742.1 | 37412211.5 | 28199555.3 | 20202773.6 | 13421866.3 | 7856833.5 | 3507675.2 | 374391.2 | -1543018.3 | -2244553.3 | -1730213.9 | 0 | 2946088.3 | 7108051.1 | 12485888.3 | 17790210.9 | 22237763.6 | 26685316.3 | 31132869.0 | 35580421.8 | 40027974.5 | 44475527.2 | 48923079.9 | 349047358.6 | 363416375.1 | [13 empty] | 262
368 | Paulay et al. (1982) | wall 1 | 4 | 0.1246319 |  |  | 0.009733333 | 0.5666667 | 30 | 0.09231618 | 0.2249265 | 0.368125 | 0.2249265 | 0.1014706 | R | 0 | 0.5173179 | 0.7815329 | 0.6411952 | 1.494532 | 1.912308 | 2.330853 | 809400 | 1886592.1 | 1547821.9 | 1146732.0 | 0.25 | 1.5 | 828000 | 396105.4 | 1151716.5 | 1592757848.3 | 356686577.9 | 828000 | 27.2 | 2.825937 | 1 | 0.8 | 3000 | 220 | 228.3057 | 2560 | 2771.694 | 100 | 1700 | 300000 | 0 | 300000 | 300000 | 310 | 310 | 310 | 380 | 0.00807 | 0.01608 | 0.06031858 | 0.01130973 | 120 | 201.0619 | 1 | 201.0619 | 2065.92 | 113.0973 | 4 | 452.3893 | 1209673.8 | 0 | 2056445485.9 | 456.6115 |  | 0.0033 | 30000 | 200000 | 30 | 170 | 347.3333 | 524.6667 | 702 | 879.3333 | 1056.667 | 1234 | 1411.333 | 1588.667 | 1766 | 1943.333 | 2120.667 | 2298 | 2475.333 | 2652.667 | 2830 | 2970 | [22 empty] | 226.1947 | 226.1947 | 113.0973 | 113.0973 | 113.0973 | 113.0973 | 113.0973 | 113.0973 | 113.0973 | 113.0973 | 113.0973 | 113.0973 | 113.0973 | 113.0973 | 113.0973 | 113.0973 | 226.1947 | 226.1947 | [22 empty] | -70120.35 | -70120.35 | -17864.17 | 11125.28 | 35060.17 | 35060.17 | 35060.17 | 35060.17 | 35060.17 | 35060.17 | 35060.17 | 35060.17 | 35060.17 | 35060.17 | 35060.17 | 35060.17 | 70120.35 | 70120.35 | [22 empty] | 103076911.6 | 93260062.9 | 20591429.9 | -10850852.4 | -27978018.9 | -21760681.3 | -15543343.8 | -9326006.3 | -3108668.8 | 3108668.8 | 9326006.3 | 15543343.8 | 21760681.3 | 27978018.9 | 34195356.4 | 40412693.9 | 93260062.9 | 103076911.6 | [22 empty] | 263
372 | Tokunaga and Nakachi (2012) | No3 | 1 | 0.04809658 |  |  | 0.0201 | 1.860465 | 4.777778 | 0.1865628 | 0.07039478 | 0 | 0 | 0.1998053 | R | 0 | 0.3765689 | 1.043341 | 0.8858748 | 1.748912 | 1.676261 | 1.97422 | 114100 | 225258.5 | 191261.4 | 0 | 0.1923256 | 1.860465 | 474000 | 77611.25 | 113650.2 | 0 | 0 | 474000 | 61.3 | 4.418276 | 0.94 | 0.74 | 430 | 0 | 64.17486 | 430 | 365.8251 | 90 | 725 | 38700 | 0 | 38700 | 38700 | 372 | 393 | 0 | 372 | 0.03247124 | 0.01159901 | 0 | 0 | 54.17 | 28.27433 | 2 | 56.54867 | FALSE |  |  |  | 199550.8 | 2.619345e-10 | 144674339.0 | 128.3497 |  | 0.0033 | 30000 | 200000 | 19 | 75 | 131 | 187 | 243 | 299 | 355 | 411 | [32 empty] | 157.0796 | 157.0796 | 157.0796 | 157.0796 | 157.0796 | 157.0796 | 157.0796 | 157.0796 | [32 empty] | -61732.3 | -43092.43 | 2140.726 | 47373.89 | 61732.3 | 61732.3 | 61732.3 | 61732.3 | [32 empty] | 12099529.9 | 6032940.7 | -179821 | -1326468.8 | 1728504.3 | 5185512.8 | 8642521.4 | 12099529.9 | [32 empty] | 264
373 | Tokunaga and Nakachi (2012) | No4 | 1 | 0.07958656 |  |  | 0.0176 | 1.860465 | 4.777778 | 0.3518862 | 0.1327754 | 0 | 0 | 0.3999205 | R | 0 | 0.4537132 | 1.072567 | 0.768899 | 1.608586 | 1.499754 | 2.092065 | 100100 | 209415.7 | 150125.3 | 0 | 0.1923256 | 1.860465 | 251550 | 46103.86 | 104021.5 | 0 | 0 | 503000 | 32.5 | 3.116632 | 1 | 0.8 | 430 | 0 | 95.16831 | 430 | 334.8317 | 90 | 725 | 38700 | 0 | 38700 | 38700 | 372 | 393 | 0 | 372 | 0.03247124 | 0.01159901 | 0 | 0 | 54.17 | 28.27433 | 2 | 56.54867 | FALSE |  |  |  | 161019.5 | -3.103924e-08 | 116739135.2 | 190.3366 |  | 0.0033 | 30000 | 200000 | 19 | 75 | 131 | 187 | 243 | 299 | 355 | 411 | [32 empty] | 157.0796 | 157.0796 | 157.0796 | 157.0796 | 157.0796 | 157.0796 | 157.0796 | 157.0796 | [32 empty] | -61732.3 | -61732.3 | -32319.47 | -1817.389 | 28684.69 | 59186.78 | 61732.3 | 61732.3 | [32 empty] | 12099529.9 | 8642521.4 | 2714835.6 | 50886.9 | 803171.4 | 4971689.2 | 8642521.4 | 12099529.9 | [32 empty] | 265
374 | Tokunaga and Nakachi (2012) | H1 | 1 | 0.08070412 |  |  | 0.0166 | 1.860465 | 4.777778 | 0.3203445 | 0.1208739 | 0 | 0 | 0.4002635 | R | 0 | 0.4822029 | 1.107179 | 0.804133 | 1.525008 | 1.377382 | 1.896462 | 111500 | 211455.6 | 153578.1 | 0 | 0.1923256 | 1.860465 | 276318 | 49424.96 | 104153.1 | 0 | 0 | 553000 | 35.7 | 3.281838 | 1 | 0.8 | 430 | 0 | 94.74466 | 430 | 335.2553 | 90 | 725 | 38700 | 0 | 38700 | 38700 | 372 | 393 | 0 | 372 | 0.03247124 | 0.01159901 | 0 | 0 | 54.17 | 28.27433 | 2 | 56.54867 | FALSE |  |  |  | 170038.4 | -4.63624e-08 | 123277835.3 | 189.4893 |  | 0.0033 | 30000 | 200000 | 19 | 75 | 131 | 187 | 243 | 299 | 355 | 411 | [32 empty] | 157.0796 | 157.0796 | 157.0796 | 157.0796 | 157.0796 | 157.0796 | 157.0796 | 157.0796 | [32 empty] | -61732.3 | -61732.3 | -32000.42 | -1361.943 | 29276.53 | 59915 | 61732.3 | 61732.3 | [32 empty] | 12099529.9 | 8642521.4 | 2688035.0 | 38134.42 | 819742.8 | 5032860.2 | 8642521.4 | 12099529.9 | [32 empty] | 266
375 | Tomazevic et al. (1996) | SW00N1 | 1 | 0.01956505 | 0.0025714286 | 0.006 | 0.0137142857 | 1.701031 | 19.4 | 0.03023844 | 0.03023844 | 0 | 0 | 0.05109489 | R | 0 | 0.1254302 | 0.2684742 | 0.3127753 | 1.026603 | 3.823841 | 3.282237 | 39000 | 128007.3 | 149129.8 | 0 | 0.2178351 | 1.701031 | 101850 | 63601.56 | 85528.25 | 0 | 0 | 101850 | 41.1 | 3.546195 | 0.9918421 | 0.7918421 | 970 | 0 | 36.57088 | 970 | 933.4291 | 50 | 1785 | 48500 | 0 | 48500 | 48500 | 478 | 478 | 478 | 0 | 0.0026 | 0.0026 | 0 | 0 | 59 | 7.068583 | 2 | 14.13717 | FALSE |  |  |  | 40037.51 | 0 | 71466959.1 | 73.14176 |  | 0.0033 | 30000 | 200000 | 13 | 72 | 131 | 190 | 249 | 308 | 367 | 426 | 485 | 544 | 603 | 662 | 721 | 780 | 839 | 898 | 957 | [23 empty] | 7.068583 | 7.068583 | 7.068583 | 7.068583 | 7.068583 | 7.068583 | 7.068583 | 7.068583 | 7.068583 | 7.068583 | 7.068583 | 7.068583 | 7.068583 | 7.068583 | 7.068583 | 7.068583 | 7.068583 | [23 empty] | -3378.783 | -72.82591 | 3378.783 | 3378.783 | 3378.783 | 3378.783 | 3378.783 | 3378.783 | 3378.783 | 3378.783 | 3378.783 | 3378.783 | 3378.783 | 3378.783 | 3378.783 | 3378.783 | 3378.783 | [23 empty] | 1594785.5 | 30077.1 | -1196089.1 | -996741 | -797392.8 | -598044.6 | -398696.4 | -199348.2 | 0 | 199348.2 | 398696.4 | 598044.6 | 797392.8 | 996741 | 1196089.1 | 1395437.3 | 1594785.5 | [23 empty] | 267
376 | Tomazevic et al. (1996) | SW00N2 | 1 | 0.03135425 | 0.0017142857 | 0.0047857143 | 0.0060714286 | 1.701031 | 19.4 | 0.03023844 | 0.03023844 | 0 | 0 | 0.1021898 | R | 0 | 0.2010099 | 0.403259 | 0.4852916 | 0.9939335 | 2.464752 | 2.048116 | 62500 | 128007.3 | 154047 | 0 | 0.2178351 | 1.701031 | 203700 | 70685.4 | 83361.6 | 0 | 0 | 203700 | 41.1 | 3.546195 | 0.9918421 | 0.7918421 | 970 | 0 | 60.2171 | 970 | 909.7829 | 50 | 1785 | 48500 | 0 | 48500 | 48500 | 478 | 478 | 478 | 0 | 0.0026 | 0.0026 | 0 | 0 | 59 | 7.068583 | 2 | 14.13717 | FALSE |  |  |  | 62120.84 | 8.731149e-11 | 110885705.1 | 120.4342 |  | 0.0033 | 30000 | 200000 | 13 | 72 | 131 | 190 | 249 | 308 | 367 | 426 | 485 | 544 | 603 | 662 | 721 | 780 | 839 | 898 | 957 | [23 empty] | 7.068583 | 7.068583 | 7.068583 | 7.068583 | 7.068583 | 7.068583 | 7.068583 | 7.068583 | 7.068583 | 7.068583 | 7.068583 | 7.068583 | 7.068583 | 7.068583 | 7.068583 | 7.068583 | 7.068583 | [23 empty] | -3378.783 | -1876.198 | 409.288 | 2694.774 | 3378.783 | 3378.783 | 3378.783 | 3378.783 | 3378.783 | 3378.783 | 3378.783 | 3378.783 | 3378.783 | 3378.783 | 3378.783 | 3378.783 | 3378.783 | [23 empty] | 1594785.5 | 774869.7 | -144888 | -794958.3 | -797392.8 | -598044.6 | -398696.4 | -199348.2 | 0 | 199348.2 | 398696.4 | 598044.6 | 797392.8 | 996741 | 1196089.1 | 1395437.3 | 1594785.5 | [23 empty] | 268
377 | Tomazevic et al. (1996) | SW23N1 | 1 | 0.02411769 | 0.0025714286 | 0.0055714286 | 0.0162142857 | 1.701031 | 19.4 | 0.02267883 | 0.02267883 | 0.2258029 | 0 | 0.03832117 | R | 0 | 0.1785361 | 0.4251953 | 0.4875195 | 1.053265 | 2.477133 | 2.160458 | 64100 | 138485.3 | 158784.2 | 160458 | 0.2178351 | 1.701031 | 101850 | 73139.18 | 85645.05 | 231691810.6 | 54725680.7 | 101850 | 54.8 | 4.154119 | 0.9557895 | 0.7557895 | 970 | 100 | 35.29623 | 770 | 934.7038 | 50 | 1785 | 48500 | 0 | 48500 | 48500 | 478 | 478 | 538 | 0 | 0.0026 | 0.0026 | 0.023 | 0 | 59 | 7.068583 | 2 | 14.13717 | 100.1 | 28.27433 | 4 | 113.0973 | 67514.31 | 1.760782e-09 | 120513040.7 | 70.59246 |  | 0.0033 | 30000 | 200000 | 13 | 87 | 131 | 190 | 249 | 308 | 367 | 426 | 485 | 544 | 603 | 662 | 721 | 780 | 839 | 883 | 957 | [23 empty] | 56.54867 | 56.54867 | 7.068583 | 7.068583 | 7.068583 | 7.068583 | 7.068583 | 7.068583 | 7.068583 | 7.068583 | 7.068583 | 7.068583 | 7.068583 | 7.068583 | 7.068583 | 56.54867 | 56.54867 | [23 empty] | -30423.18 | 8674.638 | 3378.783 | 3378.783 | 3378.783 | 3378.783 | 3378.783 | 3378.783 | 3378.783 | 3378.783 | 3378.783 | 3378.783 | 3378.783 | 3378.783 | 3378.783 | 30423.18 | 30423.18 | [23 empty] | 14359742.5 | -3452506.1 | -1196089.1 | -996741 | -797392.8 | -598044.6 | -398696.4 | -199348.2 | 0 | 199348.2 | 398696.4 | 598044.6 | 797392.8 | 996741 | 1196089.1 | 12108426.9 | 14359742.5 | [23 empty] | 269
378 | Tomazevic et al. (1996) | SW23N2 | 1 | 0.03220709 | 0.0017142857 | 0.0051428571 | 0.006 | 1.701031 | 19.4 | 0.02267883 | 0.02267883 | 0.2258029 | 0 | 0.07664234 | R | 0 | 0.2384195 | 0.5477017 | 0.651174 | 1.053482 | 1.923459 | 1.617819 | 85600 | 138485.3 | 164648.1 | 156961.7 | 0.2178351 | 1.701031 | 203700 | 80493.88 | 84154.24 | 227430864.1 | 52745713.8 | 203700 | 54.8 | 4.154119 | 0.9557895 | 0.7557895 | 970 | 100 | 51.56645 | 770 | 918.4336 | 50 | 1785 | 48500 | 0 | 48500 | 48500 | 478 | 478 | 538 | 0 | 0.0026 | 0.0026 | 0.023 | 0 | 59 | 7.068583 | 2 | 14.13717 | 100.1 | 28.27433 | 4 | 113.0973 | 90178.06 | 0 | 160967842.4 | 103.1329 |  | 0.0033 | 30000 | 200000 | 13 | 87 | 131 | 190 | 249 | 308 | 367 | 426 | 485 | 544 | 603 | 662 | 721 | 780 | 839 | 883 | 957 | [23 empty] | 56.54867 | 56.54867 | 7.068583 | 7.068583 | 7.068583 | 7.068583 | 7.068583 | 7.068583 | 7.068583 | 7.068583 | 7.068583 | 7.068583 | 7.068583 | 7.068583 | 7.068583 | 56.54867 | 56.54867 | [23 empty] | -30423.18 | -5838.232 | 1260.582 | 3378.783 | 3378.783 | 3378.783 | 3378.783 | 3378.783 | 3378.783 | 3378.783 | 3378.783 | 3378.783 | 3378.783 | 3378.783 | 3378.783 | 30423.18 | 30423.18 | [23 empty] | 14359742.5 | 2323616.2 | -446246 | -996741 | -797392.8 | -598044.6 | -398696.4 | -199348.2 | 0 | 199348.2 | 398696.4 | 598044.6 | 797392.8 | 996741 | 1196089.1 | 12108426.9 | 14359742.5 | [23 empty] | 270
379 | Tomazevic et al. (1996) | SW23C1 | 1 | 0.03220709 | 0.0025714286 | 0.0068571429 | 0.0121428571 | 1.701031 | 19.4 | 0.03023844 | 0.03023844 | 0.3010706 | 0.01744526 | 0.05109489 | R | 0 | 0.2064773 | 0.4485813 | 0.5191653 | 1.035155 | 2.307619 | 1.993882 | 64200 | 128007.3 | 148149.1 | 130260.9 | 0.2178351 | 1.701031 | 101850 | 63217.22 | 84931.91 | 178737109.1 | 53778547.7 | 101850 | 41.1 | 3.546195 | 0.9918421 | 0.7918421 | 970 | 100 | 43.07922 | 770 | 926.9208 | 50 | 1785 | 48500 | 0 | 48500 | 48500 | 478 | 478 | 538 | 427 | 0.0026 | 0.0026 | 0.023 | 0.06157522 | 59 | 7.068583 | 2 | 14.13717 | 100.1 | 28.27433 | 4 | 113.0973 | 66456.92 | 0 | 118625610.3 | 86.15844 |  | 0.0033 | 30000 | 200000 | 13 | 87 | 131 | 190 | 249 | 308 | 367 | 426 | 485 | 544 | 603 | 662 | 721 | 780 | 839 | 883 | 957 | [23 empty] | 56.54867 | 56.54867 | 7.068583 | 7.068583 | 7.068583 | 7.068583 | 7.068583 | 7.068583 | 7.068583 | 7.068583 | 7.068583 | 7.068583 | 7.068583 | 7.068583 | 7.068583 | 56.54867 | 56.54867 | [23 empty] | -30423.18 | 364.5486 | 2428.059 | 3378.783 | 3378.783 | 3378.783 | 3378.783 | 3378.783 | 3378.783 | 3378.783 | 3378.783 | 3378.783 | 3378.783 | 3378.783 | 3378.783 | 30423.18 | 30423.18 | [23 empty] | 14359742.5 | -145090.4 | -859532.9 | -996741 | -797392.8 | -598044.6 | -398696.4 | -199348.2 | 0 | 199348.2 | 398696.4 | 598044.6 | 797392.8 | 996741 | 1196089.1 | 12108426.9 | 14359742.5 | [23 empty] | 271
380 | Tomazevic et al. (1996) | SW23C2 | 1 | 0.04183912 | 0.0017142857 | 0.006 | 0.0077142857 | 1.701031 | 19.4 | 0.03023844 | 0.03023844 | 0.3010706 | 0.01744526 | 0.1021898 | R | 0 | 0.2682276 | 0.5739137 | 0.6879884 | 1.055965 | 1.839937 | 1.534859 | 83400 | 128007.3 | 153450.8 | 126414 | 0.2178351 | 1.701031 | 203700 | 70451.73 | 82999.03 | 174437488.0 | 51211461.4 | 203700 | 41.1 | 3.546195 | 0.9918421 | 0.7918421 | 970 | 100 | 64.17404 | 770 | 905.826 | 50 | 1785 | 48500 | 0 | 48500 | 48500 | 478 | 478 | 538 | 427 | 0.0026 | 0.0026 | 0.023 | 0.06157522 | 59 | 7.068583 | 2 | 14.13717 | 100.1 | 28.27433 | 4 | 113.0973 | 88067.5 | 0 | 157200494.4 | 128.3481 |  | 0.0033 | 30000 | 200000 | 13 | 87 | 131 | 190 | 249 | 308 | 367 | 426 | 485 | 544 | 603 | 662 | 721 | 780 | 839 | 883 | 957 | [23 empty] | 56.54867 | 56.54867 | 7.068583 | 7.068583 | 7.068583 | 7.068583 | 7.068583 | 7.068583 | 7.068583 | 7.068583 | 7.068583 | 7.068583 | 7.068583 | 7.068583 | 7.068583 | 56.54867 | 56.54867 | [23 empty] | -30423.18 | -12023.54 | 96.39356 | 2240.957 | 3378.783 | 3378.783 | 3378.783 | 3378.783 | 3378.783 | 3378.783 | 3378.783 | 3378.783 | 3378.783 | 3378.783 | 3378.783 | 30423.18 | 30423.18 | [23 empty] | 14359742.5 | 4785367.9 | -34123.32 | -661082.4 | -797392.8 | -598044.6 | -398696.4 | -199348.2 | 0 | 199348.2 | 398696.4 | 598044.6 | 797392.8 | 996741 | 1196089.1 | 12108426.9 | 14359742.5 | [23 empty] | 272
381 | Tomazevic et al. (1996) | SW60N1 | 1 | 0.05272531 | 0.0042857143 | 0.0111428571 | 0.0128571429 | 1.701031 | 19.4 | 0.04336253 | 0.04336253 | 0.6788321 | 0 | 0.05109489 | R | 0 | 0.3380182 | 0.5655977 | 0.715304 | 1.049259 | 1.855133 | 1.466871 | 105100 | 154168.2 | 194974.4 | 166976.3 | 0.2178351 | 1.701031 | 101850 | 62652.08 | 132322.4 | 176786481.0 | 121266298.7 | 101850 | 41.1 | 3.546195 | 0.9918421 | 0.7918421 | 970 | 100 | 52.6494 | 770 | 917.3506 | 50 | 1785 | 48500 | 0 | 48500 | 48500 | 469 | 469 | 465 | 0 | 0.0038 | 0.0038 | 0.06 | 0 | 59 | 11.34115 | 2 | 22.6823 | 146.3 | 50.26548 | 6 | 301.5929 | 110277.1 | 0 | 196844629.1 | 105.2988 |  | 0.0033 | 30000 | 200000 | 13 | 50 | 87 | 131 | 190 | 249 | 308 | 367 | 426 | 485 | 544 | 603 | 662 | 721 | 780 | 839 | 883 | 920 | 957 | [21 empty] | 100.531 | 100.531 | 100.531 | 11.34115 | 11.34115 | 11.34115 | 11.34115 | 11.34115 | 11.34115 | 11.34115 | 11.34115 | 11.34115 | 11.34115 | 11.34115 | 11.34115 | 11.34115 | 100.531 | 100.531 | 100.531 | [21 empty] | -46746.9 | -34844.65 | -11530.36 | 1826.969 | 5318.999 | 5318.999 | 5318.999 | 5318.999 | 5318.999 | 5318.999 | 5318.999 | 5318.999 | 5318.999 | 5318.999 | 5318.999 | 5318.999 | 46746.9 | 46746.9 | 46746.9 | [21 empty] | 22064536.2 | 15157421.1 | 4589083.7 | -646746.9 | -1569104.7 | -1255283.8 | -941462.8 | -627641.9 | -313820.9 | 0 | 313820.9 | 627641.9 | 941462.8 | 1255283.8 | 1569104.7 | 1882925.7 | 18605265.7 | 20334900.9 | 22064536.2 | [21 empty] | 273
382 | Tomazevic et al. (1996) | SW60N2 | 1 | 0.05528382 | 0.0025714286 | 0.0064285714 | 0.0064285714 | 1.701031 | 19.4 | 0.04336253 | 0.04336253 | 0.6788321 | 0 | 0.1021898 | R | 0 | 0.3544206 | 0.6579015 | 0.8523849 | 1.192474 | 1.812542 | 1.398985 | 110200 | 154168.2 | 199742.1 | 162021.6 | 0.2178351 | 1.701031 | 203700 | 70053.88 | 129688.2 | 173064283.1 | 116144185.7 | 203700 | 41.1 | 3.546195 | 0.9918421 | 0.7918421 | 970 | 100 | 70.91126 | 770 | 899.0887 | 50 | 1785 | 48500 | 0 | 48500 | 48500 | 469 | 469 | 465 | 0 | 0.0038 | 0.0038 | 0.06 | 0 | 59 | 11.34115 | 2 | 22.6823 | 146.3 | 50.26548 | 6 | 301.5929 | 131410.6 | 6.984919e-10 | 234567941.5 | 141.8225 |  | 0.0033 | 30000 | 200000 | 13 | 50 | 87 | 131 | 190 | 249 | 308 | 367 | 426 | 485 | 544 | 603 | 662 | 721 | 780 | 839 | 883 | 920 | 957 | [21 empty] | 100.531 | 100.531 | 100.531 | 11.34115 | 11.34115 | 11.34115 | 11.34115 | 11.34115 | 11.34115 | 11.34115 | 11.34115 | 11.34115 | 11.34115 | 11.34115 | 11.34115 | 11.34115 | 100.531 | 100.531 | 100.531 | [21 empty] | -46746.9 | -42958.37 | -25648.24 | -571.195 | 2542.728 | 5318.999 | 5318.999 | 5318.999 | 5318.999 | 5318.999 | 5318.999 | 5318.999 | 5318.999 | 5318.999 | 5318.999 | 5318.999 | 46746.9 | 46746.9 | 46746.9 | [21 empty] | 22064536.2 | 18686891.3 | 10208000.3 | 202203 | -750104.6 | -1255283.8 | -941462.8 | -627641.9 | -313820.9 | 0 | 313820.9 | 627641.9 | 941462.8 | 1255283.8 | 1569104.7 | 1882925.7 | 18605265.7 | 20334900.9 | 22064536.2 | [21 empty] | 274
383 | Tomazevic et al. (1996) | SW60C1 | 1 | 0.05503298 | 0.0042857143 | 0.012 | 0.014 | 1.701031 | 19.4 | 0.04336253 | 0.04336253 | 0.6788321 | 0.01711679 | 0.05109489 | R | 0 | 0.3528125 | 0.5655977 | 0.715304 | 1.005261 | 1.777342 | 1.405361 | 109700 | 154168.2 | 194974.4 | 166976.3 | 0.2178351 | 1.701031 | 101850 | 62652.08 | 132322.4 | 176786481.0 | 121266298.7 | 101850 | 41.1 | 3.546195 | 0.9918421 | 0.7918421 | 970 | 100 | 52.6494 | 770 | 917.3506 | 50 | 1785 | 48500 | 0 | 48500 | 48500 | 469 | 469 | 465 | 427 | 0.0038 | 0.0038 | 0.06 | 0.06157522 | 59 | 11.34115 | 2 | 22.6823 | 146.3 | 50.26548 | 6 | 301.5929 | 110277.1 | 0 | 196844629.1 | 105.2988 |  | 0.0033 | 30000 | 200000 | 13 | 50 | 87 | 131 | 190 | 249 | 308 | 367 | 426 | 485 | 544 | 603 | 662 | 721 | 780 | 839 | 883 | 920 | 957 | [21 empty] | 100.531 | 100.531 | 100.531 | 11.34115 | 11.34115 | 11.34115 | 11.34115 | 11.34115 | 11.34115 | 11.34115 | 11.34115 | 11.34115 | 11.34115 | 11.34115 | 11.34115 | 11.34115 | 100.531 | 100.531 | 100.531 | [21 empty] | -46746.9 | -34844.65 | -11530.36 | 1826.969 | 5318.999 | 5318.999 | 5318.999 | 5318.999 | 5318.999 | 5318.999 | 5318.999 | 5318.999 | 5318.999 | 5318.999 | 5318.999 | 5318.999 | 46746.9 | 46746.9 | 46746.9 | [21 empty] | 22064536.2 | 15157421.1 | 4589083.7 | -646746.9 | -1569104.7 | -1255283.8 | -941462.8 | -627641.9 | -313820.9 | 0 | 313820.9 | 627641.9 | 941462.8 | 1255283.8 | 1569104.7 | 1882925.7 | 18605265.7 | 20334900.9 | 22064536.2 | [21 empty] | 275
384 | Tomazevic et al. (1996) | SW60C2 | 1 | 0.05874533 | 0.0025714286 | 0.0072857413 | 0.0078571429 | 1.701031 | 19.4 | 0.04336253 | 0.04336253 | 0.6788321 | 0.01711679 | 0.1021898 | R | 0 | 0.3766121 | 0.6579015 | 0.8523849 | 1.122208 | 1.705739 | 1.316551 | 117100 | 154168.2 | 199742.1 | 162021.6 | 0.2178351 | 1.701031 | 203700 | 70053.88 | 129688.2 | 173064283.1 | 116144185.7 | 203700 | 41.1 | 3.546195 | 0.9918421 | 0.7918421 | 970 | 100 | 70.91126 | 770 | 899.0887 | 50 | 1785 | 48500 | 0 | 48500 | 48500 | 469 | 469 | 465 | 427 | 0.0038 | 0.0038 | 0.06 | 0.06157522 | 59 | 11.34115 | 2 | 22.6823 | 146.3 | 50.26548 | 6 | 301.5929 | 131410.6 | 6.984919e-10 | 234567941.5 | 141.8225 |  | 0.0033 | 30000 | 200000 | 13 | 50 | 87 | 131 | 190 | 249 | 308 | 367 | 426 | 485 | 544 | 603 | 662 | 721 | 780 | 839 | 883 | 920 | 957 | [21 empty] | 100.531 | 100.531 | 100.531 | 11.34115 | 11.34115 | 11.34115 | 11.34115 | 11.34115 | 11.34115 | 11.34115 | 11.34115 | 11.34115 | 11.34115 | 11.34115 | 11.34115 | 11.34115 | 100.531 | 100.531 | 100.531 | [21 empty] | -46746.9 | -42958.37 | -25648.24 | -571.195 | 2542.728 | 5318.999 | 5318.999 | 5318.999 | 5318.999 | 5318.999 | 5318.999 | 5318.999 | 5318.999 | 5318.999 | 5318.999 | 5318.999 | 46746.9 | 46746.9 | 46746.9 | [21 empty] | 22064536.2 | 18686891.3 | 10208000.3 | 202203 | -750104.6 | -1255283.8 | -941462.8 | -627641.9 | -313820.9 | 0 | 313820.9 | 627641.9 | 941462.8 | 1255283.8 | 1569104.7 | 1882925.7 | 18605265.7 | 20334900.9 | 22064536.2 | [21 empty] | 276
390 | Dabbagh (2005) | SW1 | 3 | 0.08608958 |  | 0.01193 | 0.01087273 | 1.1 | 13.33333 | 0.03116279 | 0.03116279 | 0.4000058 | 0.006232558 | 0.1033592 | F | 0.2777778 | 0.7983619 | 4.705457 | 4.047994 | 1.518273 | 0.3226621 | 0.3750679 | 999500 | 374880.3 | 322500.8 | 1357651.0 | 0.25 | 1.5 | 1200000 | 194309.1 | 128191.7 | 504972202.0 | 988443950.4 | 1200000 | 86 | 5.322599 | 0.94 | 0.74 | 1000 | 100 | 117.1249 | 800 | 882.8751 | 75 | 1100 | 60000 | 75000 | 75000 | 135000 | 536 | 536 | 535 | 500 | 0.005 | 0.005 | 0.06433982 | 0.0006702064 | 167 | 28.27433 | 2 | 56.54867 | 300 | 201.0619 | 12 | 2412.743 | 1517513.6 | 5.587935e-09 | 1669264934.0 | 234.2497 |  | 0.0033 | 30000 | 200000 | 20 | 80 | 180 | 340 | 500 | 660 | 820 | 920 | 980 | [31 empty] | 1206.372 | 1206.372 | 56.54867 | 56.54867 | 56.54867 | 56.54867 | 56.54867 | 1206.372 | 1206.372 | [31 empty] | -645408.8 | -524288.5 | -8643.401 | 16848.8 | 30310.09 | 30310.09 | 30310.09 | 645408.8 | 645408.8 | [31 empty] | 309796221.5 | 220201164.9 | 2765888.2 | -2695807.2 | 0 | 4849613.7 | 9699227.5 | 271071693.8 | 309796221.5 | [31 empty] | 277
391 | Dabbagh (2005) | SW2 | 3 | 0.102584 |  | 0.01252 | 0.01365909 | 1.1 | 13.33333 | 0.07527907 | 0.07527907 | 0.4000058 | 0.01273953 | 0.1124031 | F | 0.2777778 | 0.9513247 | 2.892279 | 2.398245 | 1.327855 | 0.4591034 | 0.5536779 | 1191000 | 659430.3 | 546792.1 | 1327703.7 | 0.25 | 1.5 | 1305000 | 197325.7 | 349466.4 | 498707079.6 | 961766958.2 | 1200000 | 86 | 5.322599 | 0.94 | 0.74 | 1000 | 100 | 127.4582 | 800 | 872.5418 | 75 | 1100 | 60000 | 75000 | 75000 | 135000 | 498 | 498 | 535 | 500 | 0.013 | 0.013 | 0.06433982 | 0.0006702064 | 100 | 50.26548 | 2 | 100.531 | 780 | 201.0619 | 12 | 2412.743 | 1581475.5 | -7.683411e-09 | 1739623005.3 | 254.9164 |  | 0.0033 | 30000 | 200000 | 20 | 80 | 150 | 250 | 350 | 450 | 550 | 650 | 750 | 850 | 920 | 980 | [28 empty] | 1206.372 | 1206.372 | 100.531 | 100.531 | 100.531 | 100.531 | 100.531 | 100.531 | 100.531 | 100.531 | 1206.372 | 1206.372 | [28 empty] | -645408.8 | -546333.5 | -27307.98 | -1279.667 | 24748.64 | 50064.42 | 50064.42 | 50064.42 | 50064.42 | 50064.42 | 645408.8 | 645408.8 | [28 empty] | 309796221.5 | 229460064.9 | 9557791.3 | 319916.9 | -3712296.0 | -2503221.0 | 2503221.0 | 7509663.1 | 12516105.1 | 17522547.2 | 271071693.8 | 309796221.5 | [28 empty] | 278
392 | Dabbagh (2005) | SW3 | 3 | 0.0847608 |  | 0.01231 | 0.01110455 | 1.1 | 13.33333 | 0.0415 | 0.04466667 | 0.3583385 | 0.007816667 | 0.09259259 | F | 0.2777778 | 0.8304829 | 3.852813 | 3.228106 | 1.417932 | 0.3680252 | 0.439246 | 1098500 | 482511.7 | 404275.7 | 1428068.0 | 0.25 | 1.5 | 1200000 | 204077.1 | 200198.6 | 567582528.2 | 1003292274.8 | 1200000 | 96 | 5.65456 | 0.94 | 0.74 | 1000 | 100 | 111.3733 | 800 | 888.6267 | 75 | 1100 | 60000 | 75000 | 75000 | 135000 | 498 | 498 | 535 | 500 | 0.008 | 0.008 | 0.06433982 | 0.0006702064 | 100 | 28.27433 | 2 | 56.54867 | 480 | 201.0619 | 12 | 2412.743 | 1557598.8 | 4.656613e-10 | 1713358706.3 | 222.7467 |  | 0.0033 | 30000 | 200000 | 20 | 80 | 180 | 340 | 500 | 660 | 820 | 920 | 980 | [31 empty] | 1206.372 | 1206.372 | 100.531 | 100.531 | 100.531 | 100.531 | 100.531 | 1206.372 | 1206.372 | [31 empty] | -645408.8 | -510246.2 | -12733.12 | 34926.72 | 50064.42 | 50064.42 | 50064.42 | 645408.8 | 645408.8 | [31 empty] | 309796221.5 | 214303411.4 | 4074598.3 | -5588274.8 | 0 | 8010307.3 | 16020614.6 | 271071693.8 | 309796221.5 | [31 empty] | 279
393 | Dabbagh (2005) | SW4 | 3 | 0.05540123 |  | 0.01232 | 0.009209091 | 1.1 | 13.33333 | 0.0415 | 0.04466667 | 0.3583385 | 0.007816667 | 0 | F | 0.2777778 | 0.542819 | 3.124035 | 2.423255 | 1.62848 | 0.5212748 | 0.6720219 | 718000 | 482511.7 | 374275.3 | 1603080.2 | 0.25 | 1.5 | 0 | 160766.2 | 213509.1 | 607568935.1 | 1155819335.7 | 0 | 96 | 5.65456 | 0.94 | 0.74 | 1000 | 100 | 52.29176 | 800 | 947.7082 | 75 | 1100 | 60000 | 75000 | 75000 | 135000 | 498 | 498 | 535 | 500 | 0.008 | 0.008 | 0.06433982 | 0.0006702064 | 100 | 28.27433 | 2 | 56.54867 | 480 | 201.0619 | 12 | 2412.743 | 1169248.9 | 2.444722e-09 | 1286173826.5 | 104.5835 |  | 0.0033 | 30000 | 200000 | 20 | 80 | 180 | 340 | 500 | 660 | 820 | 920 | 980 | [31 empty] | 1206.372 | 1206.372 | 100.531 | 100.531 | 100.531 | 100.531 | 100.531 | 1206.372 | 1206.372 | [31 empty] | -643943.2 | -187156.9 | 47846.12 | 50064.42 | 50064.42 | 50064.42 | 50064.42 | 645408.8 | 645408.8 | [31 empty] | 309092718.9 | 78605910.9 | -15310758.9 | -8010307.3 | 0 | 8010307.3 | 16020614.6 | 271071693.8 | 309796221.5 | [31 empty] | 280
394 | Dabbagh (2005) | SW5 | 3 | 0.09848282 |  | 0.01351 | 0.01087273 | 1.1 | 13.33333 | 0.078 | 0.03228916 | 0.4144639 | 0.006457831 | 0.107095 | F | 0.2777778 | 0.8972212 | 5.137703 | 4.406471 | 1.427843 | 0.2779146 | 0.3240332 | 1103500 | 357570.6 | 306678.8 | 1302058.6 | 0.25 | 1.5 | 1200000 | 189429.9 | 117248.9 | 479312354.6 | 952952089.4 | 1200000 | 83 | 5.219664 | 0.94 | 0.74 | 1000 | 100 | 130.8727 | 800 | 869.1273 | 75 | 1100 | 60000 | 75000 | 75000 | 135000 | 498 | 498 | 535 | 500 | 0.013 | 0.005 | 0.06433982 | 0.0006702064 | 167 | 28.27433 | 2 | 56.54867 | 780 | 201.0619 | 12 | 2412.743 | 1575624.6 | -2.817251e-08 | 1733187062.9 | 261.7453 |  | 0.0033 | 30000 | 200000 | 20 | 80 | 150 | 250 | 350 | 450 | 550 | 650 | 750 | 850 | 920 | 980 | [28 empty] | 1206.372 | 1206.372 | 100.531 | 100.531 | 100.531 | 100.531 | 100.531 | 100.531 | 100.531 | 100.531 | 1206.372 | 1206.372 | [28 empty] | -645408.8 | -552852.6 | -28326.59 | -2977.356 | 22371.88 | 47721.11 | 50064.42 | 50064.42 | 50064.42 | 50064.42 | 645408.8 | 645408.8 | [28 empty] | 309796221.5 | 232198096.5 | 9914305.9 | 744338.9 | -3355781.5 | -2386055.5 | 2503221.0 | 7509663.1 | 12516105.1 | 17522547.2 | 271071693.8 | 309796221.5 | [28 empty] | 281
395 | Dabbagh (2005) | SW6 | 3 | 0.1000446 |  | 0.01401 | 0.01401364 | 1.1 | 13.33333 | 0.06 | 0.06 | 0.4144639 | 0.0102 | 0.107095 | F | 0.2777778 | 0.9114499 | 3.569414 | 2.849505 | 1.383625 | 0.3876338 | 0.485567 | 1121000 | 544320.6 | 434537.5 | 1313146.5 | 0.25 | 1.5 | 1200000 | 190033 | 244504.5 | 481566031.5 | 962895132.5 | 1200000 | 83 | 5.219664 | 0.94 | 0.74 | 1000 | 100 | 127.0212 | 800 | 872.9788 | 75 | 1100 | 60000 | 75000 | 75000 | 135000 | 498 | 498 | 535 | 500 | 0.01 | 0.01 | 0.06433982 | 0.0006702064 | 143 | 50.26548 | 2 | 100.531 | 600 | 201.0619 | 12 | 2412.743 | 1551044.1 | 2.561137e-09 | 1706148555.7 | 254.0424 |  | 0.0033 | 30000 | 200000 | 20 | 80 | 167.5 | 300.5 | 433.5 | 566.5 | 699.5 | 832.5 | 920 | 980 | [30 empty] | 1206.372 | 1206.372 | 100.531 | 100.531 | 100.531 | 100.531 | 100.531 | 100.531 | 1206.372 | 1206.372 | [30 empty] | -645408.8 | -545473.8 | -22603.03 | 12133.72 | 46870.46 | 50064.42 | 50064.42 | 50064.42 | 645408.8 | 645408.8 | [30 empty] | 309796221.5 | 229099011.4 | 7515507.5 | -2420676.5 | -3116885.8 | 3329284.0 | 9987851.9 | 16646419.8 | 271071693.8 | 309796221.5 | [30 empty] | 282
396 | Gebreyohaness et al (2014) | WPS1 | 1 | 0.0451505 |  |  | 0.011 | 1.346154 | 8.666667 | 0.0576087 | 0.05184783 | 0 | 0 | 0.05574136 | R | 0 | 0.1936741 | 1.201464 | 0.8633841 | 2.105933 | 1.752807 | 2.439162 | 162000 | 395144.2 | 283954.7 |  | 0.25 | 1.5 | 200000 | 166774.3 | 117180.4 |  |  | 1200000 | 18.4 | 2.279289 | 1 | 0.8 | 1300 |  | 226.7541 |  | 1073.246 | 150 | 1750 | 195000 | 0 | 195000 | 195000 | 530 | 530 | 0 | 0 | 0.002 | 0.0018 | 0 | 0 | 305 | 78.53982 | 1 | 78.53982 | FALSE |  |  |  | 341161.2 | 1.164153e-10 | 597032138.5 | 453.5082 |  | 0.0033 | 30000 | 200000 | 40 | 345 | 650 | 955 | 1260 | [35 empty] | 78.53982 | 78.53982 | 78.53982 | 78.53982 | 78.53982 | [35 empty] | -41626.1 | -12402.56 | 22459.14 | 41626.1 | 41626.1 | [35 empty] | 25391922.6 | 3782780.4 | 0 | 12695961.3 | 25391922.6 | [35 empty] | 283
397 | Gebreyohaness et al (2014) | WPS2 | 1 | 0.02784401 |  |  | 0.0098 | 1.346154 | 5.652174 | 0.01866029 | 0.01722488 | 0 | 0 | 0.04800691 | R | 0 | 0.1272931 | 0.3726089 | 0.32477 | 0.8387484 | 2.251015 | 2.582592 | 174000 | 449371 | 391676.6 |  | 0.25 | 1.5 | 300000 | 313717.1 | 77959.48 |  |  | 300000 | 20.9 | 2.444725 | 1 | 0.8 | 1300 |  | 38.55688 |  | 1261.443 | 230 | 1750 | 299000 | 0 | 299000 | 299000 | 300 | 300 | 0 | 0 | 0.0013 | 0.0012 | 0 | 0 | 305 | 78.53982 | 1 | 78.53982 | FALSE |  |  |  | 145942.2 | 0 | 255398876.5 | 77.11376 |  | 0.0033 | 30000 | 200000 | 40 | 345 | 650 | 955 | 1260 | [35 empty] | 78.53982 | 78.53982 | 78.53982 | 78.53982 | 78.53982 | [35 empty] | -23561.94 | 23561.94 | 23561.94 | 23561.94 | 23561.94 | [35 empty] | 14372786.4 | -7186393.2 | 0 | 7186393.2 | 14372786.4 | [35 empty] | 284
398 | Gebreyohaness et al (2014) | WPS3 | 1 | 0.04160126 |  |  | 0.0087 | 0.9230769 | 8.666667 | 0.03581633 | 0.03044388 | 0.2771429 | 0 | 0 | R | 0 | 0.1841766 | 0.3069063 | 0.2516176 | 0.5256782 | 1.712829 | 2.089195 | 159000 | 332182 | 272339.9 |  | 0.25 | 1.5 | 0 | 180276.8 | 92063.04 |  |  | 0 | 19.6 | 2.359883 | 1 | 0.8 | 1300 |  | 26.79546 |  | 1273.205 | 150 | 2550 | 195000 | 0 | 195000 | 195000 | 351 | 351 | 388 | 0 | 0.002 | 0.0017 | 0 | 0 | 305 | 78.53982 | 1 | 78.53982 | FALSE |  |  |  | 83582.83 | 1.650187e-08 | 213136216.3 | 53.59092 |  | 0.0033 | 30000 | 200000 | 40 | 345 | 650 | 955 | 1260 | [35 empty] | 339.292 | 78.53982 | 78.53982 | 78.53982 | 339.292 | [35 empty] | -56790.43 | 27567.48 | 27567.48 | 27567.48 | 131645.3 | [35 empty] | 34642161.2 | -8408080.0 | 0 | 8408080.0 | 80303632.1 | [35 empty] | 285
399 | Gebreyohaness et al (2014) | WPS4 | 3 | 0.03076097 |  |  | 0.0105 | 0.9230769 | 5.652174 | 0.02816667 | 0.02383333 | 0.2635802 | 0 | 0 | R | 0 | 0.1238105 | 0.2058473 | 0.1692253 | 0.4728163 | 2.296928 | 2.794006 | 149000 | 416306.8 | 342242.3 |  | 0.25 | 1.5 | 0 | 249840.7 | 92401.61 |  |  | 0 | 16.2 | 2.125117 | 1 | 0.8 | 1300 |  | 22.11316 |  | 1277.887 | 230 | 2550 | 299000 | 0 | 299000 | 299000 | 351 | 351 | 305 | 0 | 0.0013 | 0.0011 | 0 | 0 | 305 | 78.53982 | 1 | 78.53982 | FALSE |  |  |  | 70449.63 | 1.484295e-09 | 179646559.5 | 44.22631 |  | 0.0033 | 30000 | 200000 | 40 | 345 | 650 | 955 | 1260 | [35 empty] | 339.292 | 78.53982 | 78.53982 | 78.53982 | 339.292 | [35 empty] | -21399.25 | 27567.48 | 27567.48 | 27567.48 | 103484.1 | [35 empty] | 13053540.4 | -8408080.0 | 0 | 8408080.0 | 63125277.8 | [35 empty] | 286
404 | Gebreyohaness et al (2014) | WPS9 | 1 | 0.0660066 |  |  | 0.002 | 0.9230769 | 8.666667 | 0.04851485 | 0.04123762 | 0.2086139 | 0 | 0.05077431 | R | 0 | 0.2966628 | 0.3772141 | 0.3219352 | 0.4724263 | 1.252409 | 1.467458 | 260000 | 381539 | 325626.4 |  | 0.25 | 1.5 | 200000 | 199655.1 | 125971.3 |  |  | 200000 | 20.2 | 2.399346 | 1 | 0.8 | 1300 |  | 52.05504 |  | 1247.945 | 150 | 2550 | 195000 | 0 | 195000 | 195000 | 490 | 490 | 301 | 0 | 0.002 | 0.0017 | 0 | 0 | 305 | 78.53982 | 1 | 78.53982 | FALSE |  |  |  | 122830.8 | 0 | 313218659.7 | 104.1101 |  | 0.0033 | 30000 | 200000 | 40 | 345 | 650 | 955 | 1260 | [35 empty] | 339.292 | 78.53982 | 78.53982 | 78.53982 | 339.292 | [35 empty] | -102126.9 | 38484.51 | 38484.51 | 38484.51 | 102126.9 | [35 empty] | 62297405.3 | -11737775.6 | 0 | 11737775.6 | 62297405.3 | [35 empty] | 287
405 | Gebreyohaness et al (2014) | WPS10 | 3 | 0.05337307 |  |  | 0.004 | 0.9230769 | 5.652174 | 0.03300518 | 0.02792746 | 0.218342 | 0 | 0.05198676 | R | 0 | 0.2344773 | 0.3451592 | 0.300554 | 0.4777159 | 1.384045 | 1.589451 | 308000 | 489550.9 | 426285.9 |  | 0.25 | 1.5 | 300000 | 299783.8 | 126502.2 |  |  | 300000 | 19.3 | 2.339948 | 1 | 0.8 | 1300 |  | 46.79585 |  | 1253.204 | 230 | 2550 | 299000 | 0 | 299000 | 299000 | 490 | 490 | 301 | 0 | 0.0013 | 0.0011 | 0 | 0 | 305 | 78.53982 | 1 | 78.53982 | FALSE |  |  |  | 147136.5 | 3.722671e-07 | 375198105.3 | 93.59169 |  | 0.0033 | 30000 | 200000 | 40 | 345 | 650 | 955 | 1260 | [35 empty] | 339.292 | 78.53982 | 78.53982 | 78.53982 | 339.292 | [35 empty] | -102126.9 | 38484.51 | 38484.51 | 38484.51 | 102126.9 | [35 empty] | 62297405.3 | -11737775.6 | 0 | 11737775.6 | 62297405.3 | [35 empty] | 288
406 | Gebreyohaness et al (2014) | WSS1 | 1 | 0.057041 |  |  | 0.0035 | 0.8 | 6.666667 | 0.03754011 | 0.03754011 | 0.2403209 | 0 | 0 | R | 0 | 0.2466652 | 0.3546973 | 0.2721046 | 0.4548622 | 1.282395 | 1.671644 | 160000 | 267463.1 | 205183.3 |  | 0.25 | 1.5 | 0 | 134630.2 | 70553.06 |  |  | 0 | 18.7 | 2.299654 | 1 | 0.8 | 1000 |  | 24.27206 |  | 975.7279 | 150 | 1750 | 150000 | 0 | 150000 | 150000 | 351 | 351 | 321 | 0 | 0.0021 | 0.002 | 0 | 0 | 305 | 78.53982 | 1 | 78.53982 | FALSE |  |  |  | 72777.96 | 0 | 127361422.0 | 48.54413 |  | 0.0033 | 30000 | 200000 | 42.5 | 347.5 | 652.5 | 957.5 | [36 empty] | 339.292 | 78.53982 | 78.53982 | 339.292 | [36 empty] | -27881.4 | 27567.48 | 27567.48 | 108912.7 | [36 empty] | 12755741.4 | -4204040.0 | 4204040.0 | 49827575.9 | [36 empty] | 289
407 | Gebreyohaness et al (2014) | WSS2 | 1 | 0.03047542 |  |  | 0.0035 | 0.8 | 4.347826 | 0.02132243 | 0.02132243 | 0.21 | 0 | 0 | R | 0 | 0.1409797 | 0.2509197 | 0.1991538 | 0.4925003 | 1.962781 | 2.472965 | 150000 | 370944.8 | 294417.1 |  | 0.25 | 1.5 | 0 | 223494 | 70923.14 |  |  | 0 | 21.4 | 2.476722 | 1 | 0.8 | 1000 |  | 19.15402 |  | 980.846 | 230 | 1750 | 230000 | 0 | 230000 | 230000 | 351 | 351 | 321 | 0 | 0.0014 | 0.0013 | 0 | 0 | 305 | 78.53982 | 1 | 78.53982 | FALSE |  |  |  | 73875.04 | 5.267793e-09 | 129281327.0 | 38.30804 |  | 0.0033 | 30000 | 200000 | 42.5 | 347.5 | 652.5 | 957.5 | [36 empty] | 339.292 | 78.53982 | 78.53982 | 339.292 | [36 empty] | 24504.47 | 27567.48 | 27567.48 | 108912.7 | [36 empty] | -11210793.5 | -4204040.0 | 4204040.0 | 49827575.9 | [36 empty] | 290
414 | Kuang and Ho (2008) | U1.0 | 1 | 0.09868421 | 0.0031666667 |  | 0.008725926 | 1 | 12 | 0 | 0.1796053 | 0.1573684 | 0 | 0 | R | 0 | 0.5441072 | 0.3577171 | 0.2738429 | 0.6242161 | 1.744999 | 2.279468 | 360000 | 820608.6 | 628199.8 |  | 0.25 | 1.5 | 0 | 135821.1 | 492378.6 |  |  | 0 | 30.4 | 3.004209 | 1 | 0.8 | 1200 |  | 69.74285 |  | 1130.257 | 100 | 1350 | 120000 | 0 | 120000 | 120000 | 520 | 520 | 0 | 0 | 0.0092 | 0.0105 | 0 | 0 | 150 | 78.53982 | 2 | 157.0796 | FALSE |  |  |  | 224717.8 | 6.984919e-10 | 303369029.7 | 139.4857 |  | 0.0033 | 30000 | 200000 | 60 | 240 | 420 | 600 | 780 | 960 | 1140 | [33 empty] | 157.0796 | 157.0796 | 157.0796 | 157.0796 | 157.0796 | 157.0796 | 157.0796 | [33 empty] | -59077.64 | 74707.12 | 81681.41 | 81681.41 | 81681.41 | 81681.41 | 81681.41 | [33 empty] | 31901924.8 | -26894562.7 | -14702653.6 | 0 | 14702653.6 | 29405307.2 | 44107960.9 | [33 empty] | 291
415 | Kuang and Ho (2008) | U1.5 | 1 | 0.06614136 | 0.004166667 |  | 0.01037037 | 1.5 | 12 | 0 | 0.156447 | 0.1370774 | 0 | 0 | R | 0 | 0.3907381 | 0.3544301 | 0.273781 | 0.8227551 | 2.321346 | 3.005158 | 277000 | 832428.7 | 643012.9 |  | 0.25 | 1.5 | 0 | 147475 | 495537.9 |  |  | 0 | 34.9 | 3.241183 | 1 | 0.8 | 1200 |  | 62.49083 |  | 1137.509 | 100 | 1350 | 120000 | 0 | 120000 | 120000 | 520 | 520 | 0 | 0 | 0.0092 | 0.0105 | 0 | 0 | 150 | 78.53982 | 2 | 157.0796 | FALSE |  |  |  | 227903.2 | 0 | 307669258.9 | 124.9817 |  | 0.0033 | 30000 | 200000 | 60 | 240 | 420 | 600 | 780 | 960 | 1140 | [33 empty] | 157.0796 | 157.0796 | 157.0796 | 157.0796 | 157.0796 | 157.0796 | 157.0796 | [33 empty] | -53902.43 | 81681.41 | 81681.41 | 81681.41 | 81681.41 | 81681.41 | 81681.41 | [33 empty] | 29107312.8 | -29405307.2 | -14702653.6 | 0 | 14702653.6 | 29405307.2 | 44107960.9 | [33 empty] | 292
416 | Kuang and Ho (2008) | C1.0 | 1 | 0.1077178 | 0.004 |  | 0.01102222 | 1 | 12 | 0 | 0.1551136 | 0.325 | 0 | 0 | R | 0 | 0.6390853 | 0.3990653 | 0.3090093 | 0.5658529 | 1.417946 | 1.831184 | 455000 | 833188.8 | 645165.3 | 738449.6 | 0.25 | 1.5 | 0 | 148506.2 | 496659.2 | 732218475.9 | 264688473.0 | 0 | 35.2 | 3.256478 | 1 | 0.8 | 1200 | 200 | 59.91694 | 800 | 1140.083 | 100 | 1350 | 120000 | 0 | 120000 | 120000 | 520 | 520 | 520 | 520 | 0.003926991 | 0.0105 | 0.02356194 | 0.01047198 | 150 | 78.53982 | 2 | 157.0796 | 314.1593 | 78.53982 | 6 | 471.2389 | 257463.1 | 0 | 347575157.9 | 119.8339 |  | 0.0033 | 30000 | 200000 | 50 | 125 | 200 | 450 | 750 | 1000 | 1075 | 1150 | [32 empty] | 157.0796 | 157.0796 | 157.0796 | 157.0796 | 157.0796 | 157.0796 | 157.0796 | 157.0796 | [32 empty] | -60415.78 | 4469.399 | 69354.57 | 81681.41 | 81681.41 | 81681.41 | 81681.41 | 81681.41 | [32 empty] | 33228676.3 | -2122964.4 | -27741829.0 | -12252211.3 | 12252211.3 | 32672563.6 | 38798669.3 | 44924774.9 | [32 empty] | 293
417 | Kuang and Ho (2008) | C1.5 | 1 | 0.07407407 | 0.005083333 |  | 0.01174815 | 1.5 | 12 | 0 | 0.1596491 | 0.3345029 | 0 | 0 | R | 0 | 0.4331909 | 0.3998129 | 0.3091459 | 0.8447028 | 2.112745 | 2.732376 | 304000 | 830642.3 | 642274.6 | 722184.4 | 0.25 | 1.5 | 0 | 146044.5 | 496230.1 | 710743138.5 | 264205781.7 | 0 | 34.2 | 3.205265 | 1 | 0.8 | 1200 | 200 | 60.90184 | 800 | 1139.098 | 100 | 1350 | 120000 | 0 | 120000 | 120000 | 520 | 520 | 520 | 520 | 0.003926991 | 0.0105 | 0.02356194 | 0.01047198 | 150 | 78.53982 | 2 | 157.0796 | 314.1593 | 78.53982 | 6 | 471.2389 | 256789.6 | 0 | 346666011.4 | 121.8037 |  | 0.0033 | 30000 | 200000 | 50 | 125 | 200 | 450 | 750 | 1000 | 1075 | 1150 | [32 empty] | 157.0796 | 157.0796 | 157.0796 | 157.0796 | 157.0796 | 157.0796 | 157.0796 | 157.0796 | [32 empty] | -61115.33 | 2720.523 | 66556.37 | 81681.41 | 81681.41 | 81681.41 | 81681.41 | 81681.41 | [32 empty] | 33613428.9 | -1292248.6 | -26622548.8 | -12252211.3 | 12252211.3 | 32672563.6 | 38798669.3 | 44924774.9 | [32 empty] | 294
418 | Kuang and Ho (2008) | U1.0-BC | 1 | 0.1104899 | 0.00375 |  | 0.01 | 1 | 12 | 0 | 0.1744409 | 0.1528435 | 0.3488818 | 0 | R | 0 | 0.6181512 | 0.3573952 | 0.2740619 | 0.5435269 | 1.520801 | 1.983227 | 415000 | 823039.2 | 631132.4 | 691537.3 | 0.25 | 1.5 | 0 | 138179.2 | 492953.2 | 759895887.7 | 173679505.1 | 0 | 31.3 | 3.052805 | 1 | 0.8 | 1200 | 240 | 68.424 | 720 | 1131.576 | 100 | 1350 | 120000 | 0 | 120000 | 120000 | 520 | 520 | 520 | 520 | 0.0092 | 0.0105 | 0.0092 | 0 | 150 | 78.53982 | 2 | 157.0796 | 662.4 | 78.53982 | 4 | 314.1593 | 225563.7 | -7.334165e-09 | 304510939.0 | 136.848 |  | 0.0033 | 30000 | 200000 | 60 | 240 | 420 | 600 | 780 | 960 | 1140 | [33 empty] | 157.0796 | 157.0796 | 157.0796 | 157.0796 | 157.0796 | 157.0796 | 157.0796 | [33 empty] | -58218.09 | 78145.31 | 81681.41 | 81681.41 | 81681.41 | 81681.41 | 81681.41 | [33 empty] | 31437768.4 | -28132313.1 | -14702653.6 | 0 | 14702653.6 | 29405307.2 | 44107960.9 | [33 empty] | 295
419 | Kuang and Ho (2008) | U1.5-BC | 1 | 0.06903353 | 0.004 |  | 0.01066667 | 1.5 | 12 | 0 | 0.1615385 | 0.1415385 | 0.3230769 | 0 | R | 0 | 0.4013455 | 0.3555119 | 0.2740048 | 0.8118502 | 2.283609 | 2.962905 | 280000 | 829613.3 | 639410.6 | 739959.2 | 0.25 | 1.5 | 0 | 144667.7 | 494742.9 | 823923132.8 | 175021805.1 | 0 | 33.8 | 3.184592 | 1 | 0.8 | 1200 | 240 | 64.31566 | 720 | 1135.684 | 100 | 1350 | 120000 | 0 | 120000 | 120000 | 520 | 520 | 520 | 520 | 0.0092 | 0.0105 | 0.0092 | 0 | 150 | 78.53982 | 2 | 157.0796 | 662.4 | 78.53982 | 4 | 314.1593 | 227318.1 | 0 | 306879387.6 | 128.6313 |  | 0.0033 | 30000 | 200000 | 60 | 240 | 420 | 600 | 780 | 960 | 1140 | [33 empty] | 157.0796 | 157.0796 | 157.0796 | 157.0796 | 157.0796 | 157.0796 | 157.0796 | [33 empty] | -55314.56 | 81681.41 | 81681.41 | 81681.41 | 81681.41 | 81681.41 | 81681.41 | [33 empty] | 29869862.7 | -29405307.2 | -14702653.6 | 0 | 14702653.6 | 29405307.2 | 44107960.9 | [33 empty] | 296
420 | Kuang and Ho (2008) | U1.0-BC2 | 1 | 0.08993157 | 0.003083333 |  | 0.01205926 | 1 | 12 | 0 | 0.1601173 | 0.1402933 | 0.3202346 | 0 | R | 0 | 0.5251573 | 0.3552157 | 0.2739462 | 0.6181548 | 1.740224 | 2.256483 | 368000 | 830385.6 | 640402.4 | 745808.2 | 0.25 | 1.5 | 0 | 145437.6 | 494964.8 | 831652819.6 | 175188185.9 | 0 | 34.1 | 3.200107 | 1 | 0.8 | 1200 | 240 | 63.80643 | 720 | 1136.194 | 100 | 1350 | 120000 | 0 | 120000 | 120000 | 520 | 520 | 520 | 520 | 0.0092 | 0.0105 | 0.0092 | 0 | 150 | 78.53982 | 2 | 157.0796 | 662.4 | 78.53982 | 4 | 314.1593 | 227481 | 0 | 307099321.5 | 127.6129 |  | 0.0033 | 30000 | 200000 | 60 | 240 | 420 | 600 | 780 | 960 | 1140 | [33 empty] | 157.0796 | 157.0796 | 157.0796 | 157.0796 | 157.0796 | 157.0796 | 157.0796 | [33 empty] | -54928.62 | 81681.41 | 81681.41 | 81681.41 | 81681.41 | 81681.41 | 81681.41 | [33 empty] | 29661453.1 | -29405307.2 | -14702653.6 | 0 | 14702653.6 | 29405307.2 | 44107960.9 | [33 empty] | 297
421 | Kuang and Ho (2008) | U1.0-CT | 1 | 0.08355438 | 0.002333333 |  | 0.01037037 | 1 | 12 | 0 | 0.1448276 | 0.1268966 | 0 | 0 | R | 0 | 0.5130266 | 0.3517322 | 0.273117 | 0.6064939 | 1.724306 | 2.220638 | 378000 | 839401 | 651787.6 |  | 0.25 | 1.5 | 0 | 154433.4 | 497354.2 |  |  | 0 | 37.7 | 3.381718 | 1 | 0.8 | 1200 |  | 58.32149 |  | 1141.679 | 100 | 1350 | 120000 | 0 | 120000 | 120000 | 520 | 520 | 0 | 0 | 0.0092 | 0.0105 | 0 | 0 | 150 | 78.53982 | 2 | 157.0796 | FALSE |  |  |  | 229254.7 | 1.338776e-09 | 309493840.5 | 116.643 |  | 0.0033 | 30000 | 200000 | 60 | 240 | 420 | 600 | 780 | 960 | 1140 | [33 empty] | 157.0796 | 157.0796 | 157.0796 | 157.0796 | 157.0796 | 157.0796 | 157.0796 | [33 empty] | -50344.42 | 81681.41 | 81681.41 | 81681.41 | 81681.41 | 81681.41 | 81681.41 | [33 empty] | 27185984.4 | -29405307.2 | -14702653.6 | 0 | 14702653.6 | 29405307.2 | 44107960.9 | [33 empty] | 298
430 | Yuan et al. (2018) | SW-1 | 1 | 0.05557258 | 0.005 | 0.008 | 0.03 | 2 | 6.4 | 0.04018954 | 0.03911111 | 0.03812854 | 0.09481481 | 0.129953 | R | 0 | 0.3765016 | 0.8871962 | 0.7852732 | 0.9072336 | 1.022585 | 1.15531 | 653000 | 754417.2 | 667748.1 | 886441.4 | 0.17 | 2 | 1527000 | 337173.6 | 330574.5 | 1713641091.7 | 555648996.7 | 1527000 | 45.9 | 3.76831 | 0.9792105 | 0.7792105 | 1280 | 176 | 108.8504 | 928 | 1171.15 | 200 | 2560 | 256000 | 0 | 256000 | 256000 | 544 | 544 | 473 | 490 | 0.0039 | 0.0033 | 0.03141593 | 0.008078381 | 155 | 50.26548 | 2 | 100.531 | 723.84 | 276.4602 | 4 | 1105.841 | 592423.6 | 7.043127e-09 | 1516604344.4 | 217.7008 |  | 0.0033 | 30000 | 200000 | 40 | 85.33333 | 130.6667 | 176 | 330.6667 | 485.3333 | 640 | 794.6667 | 949.3333 | 1104 | 1149.333 | 1194.667 | 1240 | [27 empty] | 326.7256 | 226.1947 | 226.1947 | 326.7256 | 100.531 | 100.531 | 100.531 | 100.531 | 100.531 | 326.7256 | 226.1947 | 226.1947 | 326.7256 | [27 empty] | -154541.2 | -90771.09 | -59683.72 | -41305.84 | 34429.53 | 54688.84 | 54688.84 | 54688.84 | 54688.84 | 154541.2 | 106990.1 | 106990.1 | 154541.2 | [27 empty] | 92724735.5 | 50347695.2 | 30398906.7 | 19165909.1 | -10650200.1 | -8458541.3 | 0 | 8458541.3 | 16917082.7 | 71707128.8 | 54493613.8 | 59343830.7 | 92724735.5 | [27 empty] | 299
431 | Yuan et al. (2018) | SW-2 | 1 | 0.05931713 | 0.008 | 0.0115 | 0.025 | 2 | 6.4 | 0.07316558 | 0.08414815 | 0.03812854 | 0.09481481 | 0.129953 | R | 0 | 0.4018708 | 0.6386354 | 0.5214044 | 0.9602372 | 1.503577 | 1.841636 | 697000 | 1283620.4 | 1047992.9 | 867744 | 0.17 | 2 | 1527000 | 333513.4 | 714479.5 | 1684827829.1 | 536596816.2 | 1527000 | 45.9 | 3.76831 | 0.9792105 | 0.7792105 | 1280 | 176 | 127.0625 | 928 | 1152.937 | 200 | 2560 | 256000 | 0 | 256000 | 256000 | 544 | 544 | 473 | 490 | 0.0071 | 0.0071 | 0.03141593 | 0.008078381 | 70.6 | 50.26548 | 2 | 100.531 | 1317.76 | 276.4602 | 4 | 1105.841 | 669285.3 | 3.49246e-09 | 1713370440.5 | 254.1251 |  | 0.0033 | 30000 | 200000 | 40 | 85.33333 | 130.6667 | 176 | 237.8667 | 299.7333 | 361.6 | 423.4667 | 485.3333 | 547.2 | 609.0667 | 670.9333 | 732.8 | 794.6667 | 856.5333 | 918.4 | 980.2667 | 1042.133 | 1104 | 1149.333 | 1194.667 | 1240 | [18 empty] | 326.7256 | 226.1947 | 226.1947 | 326.7256 | 100.531 | 100.531 | 100.531 | 100.531 | 100.531 | 100.531 | 100.531 | 100.531 | 100.531 | 100.531 | 100.531 | 100.531 | 100.531 | 100.531 | 326.7256 | 226.1947 | 226.1947 | 326.7256 | [18 empty] | -154541.2 | -99158.51 | -72526.96 | -66293.37 | -4244.967 | 11908.03 | 28061.02 | 44214.01 | 54688.84 | 54688.84 | 54688.84 | 54688.84 | 54688.84 | 54688.84 | 54688.84 | 54688.84 | 54688.84 | 54688.84 | 154541.2 | 106990.1 | 106990.1 | 154541.2 | [18 empty] | 92724735.5 | 54999918.6 | 36940397.0 | 30760122.2 | 1707042.7 | -4051904.1 | -7812187.3 | -9573806.9 | -8458541.3 | -5075124.8 | -1691708.3 | 1691708.3 | 5075124.8 | 8458541.3 | 11841957.9 | 15225374.4 | 18608791.0 | 21992207.5 | 71707128.8 | 54493613.8 | 59343830.7 | 92724735.5 | [18 empty] | 300
434 | Terzioglu et al. (2018) | T2-S2-3 | 3 | 0.1434109 | 0.008 |  | 0.012 | 0.6466667 | 12.5 | 0.115969 | 0.1267752 | 0.8782946 | 0.1267752 | 0 | R | 0 | 0.7284368 | 1.062616 | 0.8270597 | 1.014968 | 0.9551602 | 1.227201 | 666000 | 817315.7 | 636136.7 | 1517165.3 | 0.25 | 1.5 | 0 | 189960.5 | 446176.2 | 982092363.5 | 489557986.3 | 0 | 25.8 | 2.744988 | 1 | 0.8 | 1500 | 240 | 58.27793 | 1020 | 1441.722 | 120 | 970 | 180000 | 0 | 180000 | 180000 | 481 | 481 | 440 | 481 | 0.0068 | 0.0068 | 0.0515 | 0.01117011 | 125 | 50.26548 | 2 | 100.531 | 832.32 | 201.0619 | 4 | 804.2477 | 675968.8 | 9.895302e-09 | 655689747.5 | 116.5559 |  | 0.0033 | 30000 | 200000 | 40 | 90 | 250 | 500 | 750 | 1000 | 1250 | 1410 | 1460 | [31 empty] | 402.1239 | 402.1239 | 100.531 | 100.531 | 100.531 | 100.531 | 100.531 | 402.1239 | 402.1239 | [31 empty] | -174320.4 | -60468.63 | 48355.39 | 48355.39 | 48355.39 | 48355.39 | 48355.39 | 176934.5 | 176934.5 | [31 empty] | 123767457.9 | 39909297.8 | -24177697.1 | -12088848.5 | 0 | 12088848.5 | 24177697.1 | 116776768.8 | 125623493.8 | [31 empty] | 301
435 | Terzioglu et al. (2018) | T1-S2-9 | 3 | 0.1303241 | 0.006 |  | 0.012 | 0.6333333 | 12.5 | 0.06700833 | 0.08273333 | 1.014979 | 0.08273333 | 0 | R | 0 | 0.638455 | 1.993363 | 1.522006 | 1.562184 | 0.7836928 | 1.026398 | 563000 | 577862.1 | 441219.1 | 875007.9 | 0.25 | 1.5 | 0 | 177643.5 | 263575.5 | 351980809.4 | 496776834.0 | 0 | 24 | 2.637945 | 1 | 0.8 | 1500 | 90 | 97.04935 | 1320 | 1402.951 | 120 | 970 | 180000 | 0 | 180000 | 180000 | 584 | 584 | 473 | 584 | 0.0034 | 0.0034 | 0.0515 | 0 | 250 | 50.26548 | 2 | 100.531 | 538.56 | 201.0619 | 4 | 804.2477 | 879509.6 | 5.820766e-09 | 853124306.5 | 194.0987 |  | 0.0033 | 30000 | 200000 | 40 | 140 | 250 | 500 | 750 | 1000 | 1250 | 1360 | 1460 | [31 empty] | 402.1239 | 402.1239 | 402.1239 | 100.531 | 100.531 | 100.531 | 402.1239 | 402.1239 | 402.1239 | [31 empty] | -190204.6 | -73972.1 | 76436.91 | 58710.08 | 58710.08 | 58710.08 | 190204.6 | 190204.6 | 190204.6 | [31 empty] | 135045255.8 | 45122980.0 | -38218455.8 | -14677520.9 | 0 | 14677520.9 | 95102292.8 | 116024797.2 | 135045255.8 | [31 empty] | 302
436 | Terzioglu et al. (2018) | T1-N10-S1-11 | 3 | 0.1631687 | 0.006 |  | 0.012 | 0.6333333 | 12.5 | 0.05956296 | 0.07354074 | 0.9022037 | 0.07354074 | 0.09876543 | R | 0 | 0.8478496 | 2.349657 | 1.941245 | 1.447329 | 0.6159743 | 0.7455673 | 793000 | 591234.9 | 488467.6 | 877903.1 | 0.25 | 1.5 | 480000 | 232245 | 256222.6 | 384565852.6 | 467000141.9 | 480000 | 27 | 2.81449 | 1 | 0.8 | 1500 | 90 | 136.1871 | 1320 | 1363.813 | 120 | 970 | 180000 | 0 | 180000 | 180000 | 584 | 584 | 473 | 584 | 0.0034 | 0.0034 | 0.0515 | 0 | 250 | 50.26548 | 2 | 100.531 | 538.56 | 201.0619 | 4 | 804.2477 | 1147731.6 | -1.466833e-08 | 1113299663.6 | 272.3741 |  | 0.0033 | 30000 | 200000 | 40 | 140 | 250 | 500 | 750 | 1000 | 1250 | 1360 | 1460 | [31 empty] | 402.1239 | 402.1239 | 402.1239 | 100.531 | 100.531 | 100.531 | 402.1239 | 402.1239 | 402.1239 | [31 empty] | -190204.6 | -128985.5 | -21801.38 | 55449.75 | 58710.08 | 58710.08 | 190204.6 | 190204.6 | 190204.6 | [31 empty] | 135045255.8 | 78681180.4 | 10900689.9 | -13862436.7 | 0 | 14677520.9 | 95102292.8 | 116024797.2 | 135045255.8 | [31 empty] | 303
437 | Terzioglu et al. (2018) | T1-S1-2 | 3 | 0.1488514 | 0.008 |  | 0.012 | 0.6333333 | 12.5 | 0.06312236 | 0.06900422 | 0.9561181 | 0.06900422 | 0 | R | 0 | 0.7246479 | 2.055748 | 1.580508 | 1.277956 | 0.6216504 | 0.8085731 | 635000 | 513443.9 | 394748 | 839135.1 | 0.25 | 1.5 | 0 | 176974.9 | 217773.1 | 348713041.9 | 465247982.7 | 0 | 23.7 | 2.619758 | 1 | 0.8 | 1500 | 90 | 92.62681 | 1320 | 1407.373 | 120 | 970 | 180000 | 0 | 180000 | 180000 | 481 | 481 | 440 | 481 | 0.0034 | 0.0034 | 0.0515 | 0 | 250 | 50.26548 | 2 | 100.531 | 538.56 | 201.0619 | 4 | 804.2477 | 811502.3 | 1.606531e-08 | 787157248.4 | 185.2536 |  | 0.0033 | 30000 | 200000 | 40 | 140 | 250 | 500 | 750 | 1000 | 1250 | 1360 | 1460 | [31 empty] | 402.1239 | 402.1239 | 402.1239 | 100.531 | 100.531 | 100.531 | 402.1239 | 402.1239 | 402.1239 | [31 empty] | -176934.5 | -64832.14 | 92758.26 | 48355.39 | 48355.39 | 48355.39 | 176934.5 | 176934.5 | 176934.5 | [31 empty] | 125623493.8 | 39547608.4 | -46379128.6 | -12088848.5 | 0 | 12088848.5 | 88467249.1 | 107930043.9 | 125623493.8 | [31 empty] | 304
438 | Abdulridha and Palermo (2017) | W1-SR | 1 | 0.03409836 | 0.0039 | 0.032 | 0.034 | 2.4 | 6.666667 | 0.122623 | 0.122623 | 0.1853279 | 0.292623 | 0 | R | 0 | 0.1883144 | 0.2020264 | 0.127964 | 0.5756972 | 2.849614 | 4.4989 | 156000 | 701828.4 | 444539.8 | 320266.9 | 0.17 | 2.2 | 0 | 102148.5 | 342391.3 | 645364713.3 | 123275755.1 | 0 | 30.5 | 3.00964 | 1 | 0.8 | 1000 | 160 | 38.35422 | 680 | 961.6458 | 150 | 2400 | 150000 | 0 | 150000 | 150000 | 425 | 425 | 425 | 425 | 0.0088 | 0.0088 | 0.0133 | 0.01396263 | 150 | 78.53982 | 2 | 157.0796 | 897.6 | 78.53982 | 4 | 314.1593 | 89808.77 | 0 | 215541050.2 | 76.70843 |  | 0.0033 | 30000 | 200000 | 40 | 160 | 350 | 500 | 650 | 840 | 960 | [33 empty] | 157.0796 | 157.0796 | 157.0796 | 157.0796 | 157.0796 | 157.0796 | 157.0796 | [33 empty] | -49611.98 | 66758.84 | 66758.84 | 66758.84 | 66758.84 | 66758.84 | 66758.84 | [33 empty] | 22821510.4 | -22698006.9 | -10013826.6 | 0 | 10013826.6 | 22698006.9 | 30709068.2 | [33 empty] | 305
439 | Christidis and Trezos (2017) | W7 | 1 | 0.05944644 | 0.0091571429 |  | 0.034 | 2 | 6 | 0.2701928 | 0.1264049 | 0.4580463 | 1.264049 | 0 | R | 0 | 0.3316238 | 0.4852828 | 0.3615824 | 0.954214 | 1.966305 | 2.638995 | 173435 | 457694.1 | 341026.1 | 371238.9 | 0.17 | 2 | 0 | 69811.54 | 271214.6 | 378555950.2 | 178302386.1 | 0 | 31.12 | 3.043136 | 1 | 0.8 | 750 | 160 | 61.78029 | 430 | 688.2197 | 125 | 1500 | 93750 | 0 | 93750 | 93750 | 588 | 588 | 604 | 588 | 0.003676561 | 0.00669 | 0.02356194 | 0.01608495 | 120 | 50.26548 | 2 | 100.531 | 197.6152 | 78.53982 | 6 | 471.2389 | 165494.1 | 9.313226e-10 | 248241151.2 | 123.5606 |  | 0.0033 | 30000 | 200000 | 27.5 | 107.5 | 187.5 | 262.5 | 337.5 | 412.5 | 487.5 | 562.5 | 642.5 | 722.5 | [30 empty] | 157.0796 | 157.0796 | 157.0796 | 100.531 | 100.531 | 100.531 | 100.531 | 157.0796 | 157.0796 | 157.0796 | [30 empty] | -80598.89 | -13475.5 | 53647.89 | 59112.21 | 59112.21 | 59112.21 | 59112.21 | 94876.1 | 94876.1 | 94876.1 | [30 empty] | 28008114.9 | 3604696.3 | -10058979.6 | -6650123.3 | -2216707.8 | 2216707.8 | 6650123.3 | 17789268.4 | 25379356.3 | 32969444.1 | [30 empty] | 306
440 | Christidis and Trezos (2017) | W9 | 1 | 0.05389203 | 0.0084642857 |  | 0.03133333 | 2 | 6 | 0.2247686 | 0.03797815 | 0.2247686 | 0 | 0 | R | 0 | 0.3006383 | 0.9515577 | 0.7291781 | 0.9191901 | 0.9659846 | 1.260584 | 157230 | 198201.6 | 151881.8 | 386177.2 | 0.17 | 2 | 0 | 70654.87 | 81226.89 | 410534205.1 | 168731630.4 | 0 | 31.12 | 3.043136 | 1 | 0.8 | 750 | 173 | 53.46656 | 404 | 696.5334 | 125 | 1500 | 93750 | 0 | 93750 | 93750 | 580 | 580 | 580 | 580 | 0.01206 | 0.00201 | 0.01206 | 0.008042477 | 400 | 50.26548 | 2 | 100.531 | 609.03 | 113.0973 | 4 | 452.3893 | 144524.3 | -5.646143e-09 | 216786382.8 | 106.9331 |  | 0.0033 | 30000 | 200000 | 29 | 202 | 375 | 548 | 721 | [35 empty] | 226.1947 | 226.1947 | 226.1947 | 226.1947 | 226.1947 | [35 empty] | -108801.8 | 131192.9 | 131192.9 | 131192.9 | 131192.9 | [35 empty] | 37645426.7 | -22696373.3 | 0 | 22696373.3 | 45392746.6 | [35 empty] | 307
441 | Christidis and Trezos (2017) | W11 | 3 | 0.05199829 | 0.0084642857 |  | 0.02833333 | 2 | 6 | 0.2247686 | 0.0213509 | 0.2247686 | 0 | 0 | R | 0 | 0.290074 | 1.242204 | 0.961242 | 0.9526664 | 0.766916 | 0.9910786 | 151705 | 150351.6 | 116345 | 301811.4 | 0.17 | 2 | 0 | 70654.87 | 45690.12 | 410534205.1 | 42182907.6 | 0 | 31.12 | 3.043136 | 1 | 0.8 | 750 | 173 | 53.46656 | 404 | 696.5334 | 125 | 1500 | 93750 | 0 | 93750 | 93750 | 580 | 580 | 580 | 580 | 0.01206 | 0.00113 | 0.01206 | 0.008042477 | 400 | 28.27433 | 2 | 56.54867 | 609.03 | 28.27433 | 4 | 113.0973 | 144524.3 | -5.646143e-09 | 216786382.8 | 106.9331 |  | 0.0033 | 30000 | 200000 | 29 | 202 | 375 | 548 | 721 | [35 empty] | 226.1947 | 226.1947 | 226.1947 | 226.1947 | 226.1947 | [35 empty] | -108801.8 | 131192.9 | 131192.9 | 131192.9 | 131192.9 | [35 empty] | 37645426.7 | -22696373.3 | 0 | 22696373.3 | 45392746.6 | [35 empty] | 308
442 | Christidis and Trezos (2017) | W13 | 2 | 0.06156142 | 0.00825 |  | 0.01533333 | 2 | 6 | 0.2760379 | 0.02622099 | 0.2760379 | 0 | 0 | R | 0 | 0.3100765 | 1.298235 | 0.9874221 | 0.9557181 | 0.7361673 | 0.9678922 | 146420 | 141718.8 | 107789.6 |  | 0.17 | 2 | 0 | 62538.86 | 45250.75 |  |  | 0 | 25.37 | 2.719731 | 1 | 0.8 | 750 |  | 60.16477 |  | 689.8352 | 125 | 1500 | 93750 | 0 | 93750 | 93750 | 580 | 580 | 0 | 0 | 0.01206 | 0.00113 | 0 | 0 | 400 | 28.27433 | 2 | 56.54867 | FALSE |  |  |  | 139936.2 | 2.677552e-09 | 209904360.4 | 120.3295 |  | 0.0033 | 30000 | 200000 | 29 | 202 | 375 | 548 | 721 | [35 empty] | 226.1947 | 226.1947 | 226.1947 | 226.1947 | 226.1947 | [35 empty] | -113309.2 | 101325.6 | 131192.9 | 131192.9 | 131192.9 | [35 empty] | 39204996.4 | -17529323.1 | 0 | 22696373.3 | 45392746.6 | [35 empty] | 309
443 | Ren et al. (2018) | RC-W | 1 | 0.09904135 | 0.0059411765 | 0.0212352941 | 0.02286842 | 2.054054 | 5.138889 | 0.01803854 | 0.04208994 | 0.2904668 | 0.06280086 | 0.2695003 | R | 0 | 0.5532149 | 1.048801 | 0.8656498 | 0.815178 | 0.7772477 | 0.9416949 | 514500 | 484502 | 399893.9 | 520470.3 | 0.17 | 2.054054 | 1038960 | 177890.7 | 222003.2 | 704011329.4 | 284882209.0 | 1400000 | 31.2 | 3.047436 | 1 | 0.8 | 925 | 180 | 138.5659 | 565 | 786.4341 | 180 | 1900 | 166500 | 0 | 166500 | 166500 | 312 | 312 | 432 | 312 | 0.00273182 | 0.006283185 | 0.03141593 | 0.003141593 | 50 | 28.27433 | 2 | 56.54867 | 277.8261 | 254.469 | 4 | 1017.876 | 419409.1 | 3.49246e-10 | 796877226.6 | 277.1317 |  | 0.0033 | 30000 | 200000 | 20 | 180 | 290 | 405 | 520 | 635 | 745 | 905 | [32 empty] | 508.938 | 508.938 | 56.54867 | 56.54867 | 56.54867 | 56.54867 | 508.938 | 508.938 | [32 empty] | -219861.2 | -117729.1 | 1733.004 | 17220.38 | 17643.18 | 17643.18 | 219861.2 | 219861.2 | [32 empty] | 97288590.0 | 33258464.7 | -298943.2 | -990171.9 | 1014483.1 | 3043449.3 | 62110794.7 | 97288590.0 | [32 empty] | 310
444 | Qiao et al. (2017) | W1 | 1 | 0.079848 | 0.00417 |  | 0.02925 | 0.85 | 6.25 | 0.05058535 | 0.05058724 | 0.1002594 | 0.04856375 | 0.15 | R | 0 | 0.4108876 | 0.9804019 | 0.8874344 | 1.107687 | 1.129829 | 1.24819 | 338300 | 422262.8 | 382221.3 | 615945.8 | 0.25 | 1.5 | 635520 | 225185.2 | 157036.1 | 560597641.9 | 55348147.2 | 635520 | 26.48 | 2.784547 | 1 | 0.8 | 1000 | 160 | 93.02321 | 680 | 906.9768 | 160 | 1000 | 160000 | 0 | 160000 | 160000 | 535.82 | 535.82 | 338.2 | 535.82 | 0.002524494 | 0.002524494 | 0.007853982 | 0.002243995 | 140 | 28.27433 | 2 | 56.54867 | 274.665 | 50.26548 | 4 | 201.0619 | 374730.5 | 0 | 374730508.3 | 186.0464 |  | 0.0033 | 30000 | 200000 | 20 | 160 | 220 | 360 | 500 | 640 | 780 | 840 | 980 | [31 empty] | 100.531 | 100.531 | 56.54867 | 56.54867 | 56.54867 | 56.54867 | 56.54867 | 100.531 | 100.531 | [31 empty] | -33999.57 | -9289.033 | 6811.309 | 30299.91 | 30299.91 | 30299.91 | 30299.91 | 33999.57 | 33999.57 | [31 empty] | 16319794.7 | 3158271.3 | -1907166.4 | -4241987.0 | 0 | 4241987.0 | 8483974.0 | 11559854.6 | 16319794.7 | [31 empty] | 311
445 | Shen et al. (2017) | SHW0 | 1 | 0.07330645 | 0.016125 | 0.0183 | 0.02314286 | 1.75 | 8.333333 | 0.04484733 | 0.04335242 | 0.1854008 | 0.08670483 | 0.08614292 | R | 0 | 0.408153 | 0.7176819 | 0.6025179 | 0.6579888 | 0.9168251 | 1.092065 | 272700 | 297806.2 | 250018.2 | 465204.1 | 0.21 | 1.75 | 320451.7 | 133484.7 | 116533.5 | 679960429.7 | 134146773.6 | 325000 | 31 | 3.036677 | 1 | 0.8 | 1000 | 225 | 75.12195 | 550 | 924.8781 | 120 | 1750 | 120000 | 0 | 120000 | 120000 | 235 | 235 | 335 | 235 | 0.007615982 | 0.005585054 | 0.01745329 | 0.005585054 | 150 | 50.26548 | 2 | 100.531 | 502.6548 | 78.53982 | 6 | 471.2389 | 179433.5 | 9.895302e-10 | 314008696.7 | 150.2439 |  | 0.0033 | 30000 | 200000 | 25 | 125 | 225 | 335 | 445 | 555 | 665 | 775 | 875 | 975 | [30 empty] | 157.0796 | 157.0796 | 157.0796 | 100.531 | 100.531 | 100.531 | 100.531 | 157.0796 | 157.0796 | 157.0796 | [30 empty] | -52621.68 | -17419.01 | 51583.84 | 23624.78 | 23624.78 | 23624.78 | 23624.78 | 52621.68 | 52621.68 | 52621.68 | [30 empty] | 24995296.6 | 6532127.0 | -14185555.0 | -3898088.2 | -1299362.7 | 1299362.7 | 3898088.2 | 14470961.2 | 19733128.9 | 24995296.6 | [30 empty] | 312
446 | Mohamed et al. (2014) | ST15 | 1 | 0.04047619 | 0.0043 | 0.023 | 0.026 | 2.333333 | 7.5 | 0.02346939 | 0.06428571 | 0.05102041 | 0.06428571 | 0.07 | R | 0 | 0.253421 | 0.2697017 | 0.2147773 | 0.4851939 | 1.799002 | 2.259056 | 476000 | 1075310.5 | 856325.1 | 625521.8 | 0.17 | 2.2 | 823200 | 281032.7 | 575292.4 | 2079846565.8 | 109479791.2 | 823200 | 39.2 | 3.455071 | 0.9968421 | 0.7968421 | 1500 | 200 | 69.36524 | 1100 | 1430.635 | 200 | 3500 | 300000 | 0 | 300000 | 300000 | 400 | 400 | 400 | 400 | 0.0023 | 0.0063 | 0.005 | 0.0063 | 80 | 50.26548 | 2 | 100.531 | 506 | 50.26548 | 4 | 201.0619 | 230952.3 | 2.910383e-10 | 808333067.7 | 138.7305 |  | 0.0033 | 30000 | 200000 | 20 | 180 | 270 | 510 | 750 | 990 | 1230 | 1320 | 1480 | [31 empty] | 100.531 | 100.531 | 100.531 | 100.531 | 100.531 | 100.531 | 100.531 | 100.531 | 100.531 | [31 empty] | -40212.39 | 19737.92 | 40212.39 | 40212.39 | 40212.39 | 40212.39 | 40212.39 | 40212.39 | 40212.39 | [31 empty] | 29355041.8 | -11250615.0 | -19301945.3 | -9650972.6 | 0 | 9650972.6 | 19301945.3 | 22921060.0 | 29355041.8 | [31 empty] | 313
455 | Mansur et al. (1992) | W2 | 3 | 0.1446149 |  | 0.01 | 0.017 | 0.675 | 16.66667 | 0.07556018 | 0.07556018 | 0.46 | 0.0778758 | 0 | B | 0.2272727 | 0.81036 | 3.866078 | 2.909404 | 1.648436 | 0.4263846 | 0.5665889 | 399600 | 226408.9 | 170383.3 | 590896.1 | 0.25 | 1.5 | 0 | 66773.96 | 103609.3 | 161981993.5 | 236872864.4 | 0 | 31.4 | 3.058165 | 1 | 0.8 | 1000 | 100 | 90.22296 | 800 | 909.777 | 60 | 675 | 48000 | 40000 | 60000 | 88000 | 429 | 429 | 460 | 429 | 0.005530512 | 0.005530512 | 0.03141593 | 0.005654867 | 50 | 8.295768 | 2 | 16.59154 | 265.4646 | 78.53982 | 8 | 628.3185 | 658715.1 | 6.577466e-09 | 444632688.7 | 180.4459 |  | 0.0033 | 30000 | 200000 | 20 | 50 | 80 | 100 | 150 | 200 | 250 | 300 | 350 | 400 | 450 | 500 | 550 | 600 | 650 | 700 | 750 | 800 | 850 | 900 | 920 | 950 | 980 | [17 empty] | 314.1593 | 56.54867 | 314.1593 | 56.54867 | 56.54867 | 56.54867 | 56.54867 | 56.54867 | 56.54867 | 56.54867 | 56.54867 | 56.54867 | 56.54867 | 56.54867 | 56.54867 | 56.54867 | 56.54867 | 56.54867 | 56.54867 | 56.54867 | 314.1593 | 56.54867 | 314.1593 | [17 empty] | -144513.3 | -24259.38 | -115419.5 | -16638.85 | -6297.214 | 4044.421 | 14386.06 | 24259.38 | 24259.38 | 24259.38 | 24259.38 | 24259.38 | 24259.38 | 24259.38 | 24259.38 | 24259.38 | 24259.38 | 24259.38 | 24259.38 | 24259.38 | 144513.3 | 24259.38 | 144513.3 | [17 empty] | 69366365.8 | 10916720.3 | 48476175.7 | 6655539.9 | 2204024.9 | -1213326.4 | -3596514.2 | -4851875.7 | -3638906.8 | -2425937.8 | -1212968.9 | 0 | 1212968.9 | 2425937.8 | 3638906.8 | 4851875.7 | 6064844.6 | 7277813.5 | 8490782.5 | 9703751.4 | 60695570.1 | 10916720.3 | 69366365.8 | [17 empty] | 314
456 | Mansur et al. (1992) | W3 | 3 | 0.1375254 |  | 0.01 | 0.013 | 0.675 | 16.66667 | 0.07580159 | 0.07580159 | 0.4614696 | 0.0781246 | 0 | B | 0.2272727 | 0.7694052 | 2.696189 | 2.109784 | 1.260273 | 0.4674274 | 0.5973468 | 378800 | 226275 | 177061.5 | 631327.8 | 0.25 | 1.5 | 0 | 69317.17 | 107744.3 | 168284936.9 | 257861329.3 | 0 | 31.3 | 3.052805 | 1 | 0.8 | 1000 | 100 | 53.91407 | 800 | 946.0859 | 60 | 675 | 48000 | 40000 | 60000 | 88000 | 429 | 429 | 460 | 429 | 0.005530512 | 0.005530512 | 0.03141593 | 0.005654867 | 50 | 8.295768 | 2 | 16.59154 | 265.4646 | 78.53982 | 8 | 628.3185 | 477391.3 | 4.947651e-10 | 322239108.0 | 107.8281 |  | 0.0033 | 30000 | 200000 | 20 | 50 | 80 | 100 | 150 | 200 | 250 | 300 | 350 | 400 | 450 | 500 | 550 | 600 | 650 | 700 | 750 | 800 | 850 | 900 | 920 | 950 | 980 | [17 empty] | 314.1593 | 16.59154 | 314.1593 | 16.59154 | 16.59154 | 16.59154 | 16.59154 | 16.59154 | 16.59154 | 16.59154 | 16.59154 | 16.59154 | 16.59154 | 16.59154 | 16.59154 | 16.59154 | 16.59154 | 16.59154 | 16.59154 | 16.59154 | 314.1593 | 16.59154 | 314.1593 | [17 empty] | -144513.3 | -5872.698 | -53511.36 | -794.9822 | 4282.734 | 7117.769 | 7117.769 | 7117.769 | 7117.769 | 7117.769 | 7117.769 | 7117.769 | 7117.769 | 7117.769 | 7117.769 | 7117.769 | 7117.769 | 7117.769 | 7117.769 | 7117.769 | 144513.3 | 7117.769 | 144513.3 | [17 empty] | 69366365.8 | 2642714.1 | 22474770.2 | 317992.9 | -1498956.8 | -2135330.7 | -1779442.3 | -1423553.8 | -1067665.4 | -711776.9 | -355888.5 | 0 | 355888.5 | 711776.9 | 1067665.4 | 1423553.8 | 1779442.3 | 2135330.7 | 2491219.2 | 2847107.6 | 60695570.1 | 3202996.1 | 69366365.8 | [17 empty] | 315
457 | Mansur et al. (1992) | W4 | 3 | 0.1258811 |  | 0.007 | 0.01 | 0.675 | 16.66667 | 0.007480681 | 0.007480681 | 0.3862032 | 0.0547139 | 0 | B | 0.2272727 | 0.7698329 | 2.236538 | 2.618009 | 1.00398 | 0.4488992 | 0.38349 | 414300 | 158879.9 | 185978.9 | 697279.2 | 0.25 | 1.5 | 0 | 77629.06 | 108349.9 | 204359226.9 | 266304265.8 | 0 | 37.4 | 3.366891 | 1 | 0.8 | 1000 | 100 | 39.30826 | 800 | 960.6917 | 60 | 675 | 48000 | 40000 | 60000 | 88000 | 359 | 359 | 460 | 359 | 0.003117298 | 0.003117298 | 0.03141593 | 0.005654867 | 12.5 | 1.227185 | 4 | 4.908739 | 149.6303 | 78.53982 | 8 | 628.3185 | 415949 | 1.484295e-09 | 280765544.9 | 78.61652 |  | 0.0033 | 30000 | 200000 | 20 | 50 | 80 | 100 | 150 | 200 | 250 | 300 | 350 | 400 | 450 | 500 | 550 | 600 | 650 | 700 | 750 | 800 | 850 | 900 | 920 | 950 | 980 | [17 empty] | 314.1593 | 4.675947 | 314.1593 | 4.675947 | 4.675947 | 4.675947 | 4.675947 | 4.675947 | 4.675947 | 4.675947 | 4.675947 | 4.675947 | 4.675947 | 4.675947 | 4.675947 | 4.675947 | 4.675947 | 4.675947 | 4.675947 | 4.675947 | 314.1593 | 4.675947 | 314.1593 | [17 empty] | -144513.3 | -1123.353 | 3648.834 | 839.4177 | 1678.665 | 1678.665 | 1678.665 | 1678.665 | 1678.665 | 1678.665 | 1678.665 | 1678.665 | 1678.665 | 1678.665 | 1678.665 | 1678.665 | 1678.665 | 1678.665 | 1678.665 | 1678.665 | 144513.3 | 1678.665 | 144513.3 | [17 empty] | 69366365.8 | 505509.1 | -1532510.4 | -335767.1 | -587532.7 | -503599.4 | -419666.2 | -335733 | -251799.7 | -167866.5 | -83933.24 | 0 | 83933.24 | 167866.5 | 251799.7 | 335733 | 419666.2 | 503599.4 | 587532.7 | 671465.9 | 60695570.1 | 755399.2 | 69366365.8 | [17 empty] | 316
| Altin et al. (2013) | 1 | 3 | 0.09096774 |  | 0.006 | 0.0082 | 1.65 | 10 | 0.03161861 | 0.02935484 | 1.888199 | 0 | 0 | R | 0 | 0.3581404 | 2.00765 | 1.541611 | 1.470284 | 0.7323408 | 0.9537325 | 141000 | 134476.3 | 103260.1 | 382552.5 | 0.226 | 1.65 | 0 | 68406.94 | 34853.12 | 171606905.2 | 459604771.6 | 0 | 15.5 | 2.074111 | 1 | 0.8 | 1000 | 125 | 51.78694 | 750 | 948.2131 | 100 | 1650 | 100000 | 0 | 100000 | 100000 | 325 | 325 | 425 | 0 | 0.001507964 | 0.0014 | 0.06886371 | 0 | 400 | 28.27433 | 2 | 56.54867 | 113.0973 | 201.0619 | 6 | 1206.372 | 207310.1 | 1.426088e-09 | 342061626.6 | 103.5739 |  | 0.0033 | 30000 | 200000 | 25 | 75 | 125 | 375 | 625 | 875 | 925 | 975 | [32 empty] | 402.1239 | 402.1239 | 56.54867 | 56.54867 | 56.54867 | 56.54867 | 402.1239 | 402.1239 | [32 empty] | -170902.6 | -73218.83 | 7720.751 | 18378.32 | 18378.32 | 18378.32 | 170902.6 | 170902.6 | [32 empty] | 81178754.2 | 31118001.3 | -2895281.8 | -2297289.6 | 2297289.6 | 6891868.9 | 72633622.2 | 81178754.2 | [32 empty] | 317
| Athanasopoulou (2010) | S4 | 1 | 0.09700668 |  | 0.006 | 0.015 | 1.2 | 10 | 0.1137224 | 0.1137224 | 0.9133433 | 0.04328358 | 0 | R | 0 | 0.6593351 | 0.7291978 | 0.5705523 | 0.8852032 | 1.213941 | 1.551485 | 462592 | 717704.5 | 561559.5 | 674007.8 | 0.25 | 1.5 | 0 | 148184.6 | 413374.9 | 426171881.4 | 395578371.2 | 0 | 46.1965 | 3.781679 | 0.9784303 | 0.7784303 | 1016 | 101.6 | 51.80543 | 812.8 | 964.1946 | 101.6 | 1219.2 | 103225.6 | 0 | 103225.6 | 103225.6 | 632.961 | 632.961 | 448.8645 | 199.955 | 0.0083 | 0.0083 | 0.094 | 0.01 | 76.2 | 32.258 | 2 | 64.516 | 685.417984 | 482.9556 | 2 | 965.9111 | 409487.9 | 0 | 499247689.8 | 103.6109 |  | 0.0033 | 30000 | 200000 | 50.8 | 101.6 | 165.1 | 241.3 | 317.5 | 393.7 | 469.9 | 546.1 | 622.3 | 698.5 | 774.7 | 850.9 | 914.4 | 965.2 | [26 empty] | 570.0459 | 395.8652 | 39.26991 | 39.26991 | 39.26991 | 39.26991 | 39.26991 | 39.26991 | 39.26991 | 39.26991 | 39.26991 | 39.26991 | 395.8652 | 570.0459 | [26 empty] | -191766.1 | -5070.698 | 15381.44 | 24856.32 | 24856.32 | 24856.32 | 24856.32 | 24856.32 | 24856.32 | 24856.32 | 24856.32 | 24856.32 | 177689.8 | 255873.4 | [26 empty] | 87675440.0 | 2060731.6 | -5274295.4 | -6629180.6 | -4735129.0 | -2841077.4 | -947025.8 | 947025.8 | 2841077.4 | 4735129.0 | 6629180.6 | 8523232.2 | 72213152.3 | 116985306.7 | [26 empty] | 319
| Athanasopoulou (2010) | S6 | 1 | 0.08096738 |  | 0.013 | 0.021 | 1.5 | 10 | 0.1015926 | 0.1015926 | 0.97525 | 0.04264706 | 0 | R | 0 | 0.5544108 | 0.7947919 | 0.6151944 | 1.049315 | 1.320239 | 1.705665 | 391868.8 | 668396.8 | 517360.6 | 495559.9 | 0.25 | 1.5 | 0 | 149186 | 368174.5 | 327817459.8 | 427415893.9 | 0 | 46.886 | 3.812619 | 0.9766158 | 0.7766158 | 1016 | 76.2 | 53.16674 | 863.6 | 962.8333 | 101.6 | 1524 | 103225.6 | 0 | 103225.6 | 103225.6 | 670.8835 | 670.8835 | 486.44225 | 199.955 | 0.0071 | 0.0071 | 0.094 | 0.01 | 88.9 | 31.66922 | 2 | 63.33843 | 622.966496 | 482.9556 | 2 | 965.9111 | 411194 | 0 | 626659617.3 | 106.3335 |  | 0.0033 | 30000 | 200000 | 25.4 | 76.2 | 107.95 | 196.85 | 285.75 | 374.65 | 463.55 | 552.45 | 641.35 | 730.25 | 819.15 | 908.05 | 939.8 | 990.6 | [26 empty] | 570.0459 | 395.8652 | 63.33843 | 63.33843 | 63.33843 | 63.33843 | 63.33843 | 63.33843 | 63.33843 | 63.33843 | 63.33843 | 63.33843 | 395.8652 | 570.0459 | [26 empty] | -277294.4 | -74040.72 | 635.5074 | 35585.17 | 42492.71 | 42492.71 | 42492.71 | 42492.71 | 42492.71 | 42492.71 | 42492.71 | 42492.71 | 192565.6 | 277294.4 | [26 empty] | 133822285.6 | 31970781.1 | -254234.7 | -11072325.2 | -9444005.0 | -5666403.0 | -1888801.0 | 1888801.0 | 5666403.0 | 9444005.0 | 13221607.0 | 16999209.0 | 83149812.0 | 133822285.6 | [26 empty] | 320
| Athanasopoulou (2010) | S9 | 1 | 0.1184375 |  | 0.015 | 0.015 | 1.5 | 10 | 0.09747419 | 0.09747419 | 1.431048 | 0.04677419 | 0 | R | 0 | 0.7743767 | 0.8920002 | 0.6929573 | 0.7940191 | 0.8901558 | 1.145841 | 522640 | 598862.5 | 465231 | 636437.4 | 0.25 | 1.5 | 0 | 141479 | 323752.1 | 396493735.3 | 573436909.9 | 0 | 42.749 | 3.623756 | 0.9875026 | 0.7875026 | 1016 | 101.6 | 55.3188 | 812.8 | 960.6812 | 101.6 | 1524 | 103225.6 | 0 | 103225.6 | 103225.6 | 621.929 | 621.929 | 470.58375 | 199.955 | 0.0067 | 0.0067 | 0.13 | 0.01 | 76.2 | 25.8064 | 2 | 51.6128 | 553.289216 | 672.9709 | 2 | 1345.942 | 414986.2 | 5.820766e-10 | 632438920.6 | 110.6376 |  | 0.0033 | 30000 | 200000 | 50.8 | 101.6 | 165.1 | 241.3 | 317.5 | 393.7 | 469.9 | 546.1 | 622.3 | 698.5 | 774.7 | 850.9 | 914.4 | 965.2 | [26 empty] | 775.8958 | 570.0459 | 25.13274 | 25.13274 | 25.13274 | 25.13274 | 25.13274 | 25.13274 | 25.13274 | 25.13274 | 25.13274 | 25.13274 | 570.0459 | 775.8958 | [26 empty] | -276961.1 | -30732.94 | 8165.407 | 15630.78 | 15630.78 | 15630.78 | 15630.78 | 15630.78 | 15630.78 | 15630.78 | 15630.78 | 15630.78 | 268254.3 | 365124 | [26 empty] | 126626611.9 | 12489865.2 | -2799918.1 | -4168729.2 | -2977663.7 | -1786598.2 | -595532.7 | 595532.7 | 1786598.2 | 2977663.7 | 4168729.2 | 5359794.7 | 109018565.4 | 166934678.2 | [26 empty] | 321
| Baek and Park (2015) | SF0.5 | 4 | 0.06231196 | 0.0044 | 0.0045 | 0.006 | 0.6666667 | 7.5 | 0.1051454 | 0.112455 | 0.4205816 | 0 | 0.07 | R | 0 | 0.4043081 | 1.234867 | 0.9918218 | 2.403234 | 1.946148 | 2.42305 | 787000 | 1906940.3 | 1531618.1 | 2302285.3 | 0.25 | 1.5 | 884100 | 485437.5 | 1046180.6 | 1631808892.2 | 670476365.4 | 884100 | 42.1 | 3.593393 | 0.9892105 | 0.7892105 | 1500 | 150 | 118.8976 | 1200 | 1381.102 | 200 | 1000 | 300000 | 0 | 300000 | 300000 | 667 | 667 | 667 | 0 | 0.006636614 | 0.007097983 | 0.02654646 | 0 | 187 | 132.7323 | 2 | 265.4646 | 1592.787 | 132.7323 | 6 | 796.3937 | 1891345.0 | 1.862645e-09 | 1891344982.0 | 237.7953 |  | 0.0033 | 30000 | 200000 | 45 | 100 | 150 | 250 | 450 | 650 | 850 | 1050 | 1250 | 1350 | 1400 | 1455 | [28 empty] | 265.4646 | 265.4646 | 265.4646 | 265.4646 | 265.4646 | 265.4646 | 265.4646 | 265.4646 | 265.4646 | 265.4646 | 265.4646 | 265.4646 | [28 empty] | -142050.8 | -101527 | -64687.21 | 8992.397 | 156351.6 | 177064.9 | 177064.9 | 177064.9 | 177064.9 | 177064.9 | 177064.9 | 177064.9 | [28 empty] | 100145813.2 | 65992559.6 | 38812326.5 | -4496198.3 | -46905483.6 | -17706487.4 | 17706487.4 | 53119462.3 | 88532437.2 | 106238924.6 | 115092168.3 | 124830736.4 | [28 empty] | 322
| Baek and Park (2015) | SF0.5-L | 4 | 0.03935075 | 0.0063 | 0.0035 | 0.007 | 0.6666667 | 7.5 | 0.04825327 | 0.0623514 | 0.4205816 | 0 | 0.07 | R | 0 | 0.2553254 | 1.297974 | 1.107251 | 2.838599 | 2.186945 | 2.563646 | 497000 | 1274132.0 | 1086911.9 | 1602325.8 | 0.25 | 1.5 | 884100 | 494138.3 | 592773.6 | 1133904941.3 | 468420809.5 | 884100 | 42.1 | 3.593393 | 0.9892105 | 0.7892105 | 1500 | 100 | 88.63109 | 1300 | 1411.369 | 200 | 1000 | 300000 | 0 | 300000 | 300000 | 625 | 625 | 667 | 0 | 0.00325034 | 0.00419999 | 0.02654646 | 0 | 187 | 78.53982 | 2 | 157.0796 | 845.0884 | 132.7323 | 4 | 530.9292 | 1410783.8 | 0 | 1410783815.2 | 177.2622 |  | 0.0033 | 30000 | 200000 | 45 | 100 | 250 | 583 | 917 | 1250 | 1400 | 1455 | [32 empty] | 265.4646 | 265.4646 | 265.4646 | 157.0796 | 157.0796 | 265.4646 | 265.4646 | 265.4646 | [32 empty] | -130728.5 | -76366.24 | 71894.33 | 98174.77 | 98174.77 | 177064.9 | 177064.9 | 177064.9 | [32 empty] | 92163557.5 | 49638056.1 | -35947166.4 | -16395186.7 | 16395186.7 | 88532437.2 | 115092168.3 | 124830736.4 | [32 empty] | 323
| Baek and Park (2015) | SF0.5-LL | 4 | 0.03349169 | 0.0022 | 0.0028 | 0.004 | 0.6666667 | 7.5 | 0.03235243 | 0.03318198 | 0.4205816 | 0 | 0.07 | R | 0 | 0.2173092 | 1.606586 | 1.440579 | 3.08455 | 1.919941 | 2.141187 | 423000 | 905722.3 | 812134.9 | 1609974.8 | 0.25 | 1.5 | 884100 | 495565.1 | 316569.8 | 1138038812.5 | 471935997.3 | 884100 | 42.1 | 3.593393 | 0.9892105 | 0.7892105 | 1500 | 100 | 83.66796 | 1300 | 1416.332 | 200 | 1000 | 300000 | 0 | 300000 | 300000 | 667 | 667 | 667 | 0 | 0.002042035 | 0.002094395 | 0.02654646 | 0 | 375 | 78.53982 | 2 | 157.0796 | 530.9292 | 132.7323 | 4 | 530.9292 | 1304764.6 | 5.820766e-10 | 1304764581.1 | 167.3359 |  | 0.0033 | 30000 | 200000 | 45 | 100 | 500 | 1000 | 1400 | 1455 | [34 empty] | 265.4646 | 265.4646 | 265.4646 | 265.4646 | 265.4646 | 265.4646 | [34 empty] | -128090 | -70503.09 | 177064.9 | 177064.9 | 177064.9 | 177064.9 | [34 empty] | 90303471.6 | 45827005.4 | -44266218.6 | 44266218.6 | 115092168.3 | 124830736.4 | [34 empty] | 324
| Baek and Park (2015) | SF0.33 | 4 | 0.05114806 | 0.001 | 0.0035 | 0.006 | 0.5 | 7.5 | 0.1261745 | 0.1244324 | 0 | 0 | 0.07 | R | 0 | 0.3318717 | 1.321905 | 1.061665 | 3.219928 | 2.435825 | 3.032903 | 646000 | 1959255.4 | 1573542.6 | 299481.4 | 0.25 | 1.5 | 884100 | 486345.8 | 1087196.8 | 0 | 224611034.2 | 884100 | 42.1 | 3.593393 | 0.9892105 | 0.7892105 | 1500 |  | 115.738 | 1500 | 1384.262 | 200 | 750 | 300000 | 0 | 300000 | 300000 | 625 | 667 | 667 | 0 | 0.007963937 | 0.007853982 | 0 | 0 | 100 | 78.53982 | 2 | 157.0796 | FALSE | 132.7323 | 2 | 265.4646 | 2080073.5 | 0 | 1560055158.1 | 231.476 |  | 0.0033 | 30000 | 200000 | 45 | 225 | 400 | 575 | 750 | 925 | 1100 | 1275 | 1455 | [31 empty] | 265.4646 | 265.4646 | 265.4646 | 265.4646 | 265.4646 | 265.4646 | 265.4646 | 265.4646 | 265.4646 | [31 empty] | -141145.7 | -4901.788 | 127557.5 | 177064.9 | 177064.9 | 177064.9 | 177064.9 | 177064.9 | 177064.9 | [31 empty] | 99507687.0 | 2573438.5 | -44645134.9 | -30986353.0 | 0 | 30986353.0 | 61972706.0 | 92959059.0 | 124830736.4 | [31 empty] | 327
| Baek and Park (2015) | SF0.33-L | 4 | 0.03333333 | 0.0003 | 0.0045 | 0.008 | 0.5 | 7.5 | 0.1925385 | 0.1244324 | 0 | 0 | 0.07 | R | 0 | 0.2162817 | 1.628381 | 1.278415 | 6.25001 | 3.838175 | 4.888873 | 421000 | 2058215.6 | 1615871.8 | 1597894.4 | 0.25 | 1.5 | 884100 | 478497.8 | 1137374.0 | 983477637.8 | 214943196.9 | 884100 | 42.1 | 3.593393 | 0.9892105 | 0.7892105 | 1500 | 90 | 143.0383 | 1320 | 1356.962 | 200 | 750 | 300000 | 0 | 300000 | 300000 | 667 | 667 | 667 | 0 | 0.01215273 | 0.007853982 | 0 | 0 | 100 | 78.53982 | 2 | 157.0796 | FALSE | 132.7323 | 2 | 265.4646 | 2631254.1 | -2.491288e-08 | 1973440589.8 | 286.0766 |  | 0.0033 | 30000 | 200000 | 45 | 135 | 225 | 312.5 | 400 | 487.5 | 575 | 662.5 | 750 | 837.5 | 925 | 1012.5 | 1100 | 1187.5 | 1275 | 1365 | 1455 | [23 empty] | 265.4646 | 157.0796 | 265.4646 | 157.0796 | 265.4646 | 157.0796 | 265.4646 | 157.0796 | 265.4646 | 157.0796 | 265.4646 | 157.0796 | 265.4646 | 157.0796 | 265.4646 | 157.0796 | 265.4646 | [23 empty] | -147646.5 | -54749.31 | -37406.14 | 9575.698 | 69772 | 72994.72 | 176950.2 | 104772.1 | 177064.9 | 104772.1 | 177064.9 | 104772.1 | 177064.9 | 104772.1 | 177064.9 | 104772.1 | 177064.9 | [23 empty] | 104090801.4 | 33670826.3 | 19638226.0 | -4189367.9 | -24420201.5 | -19161114.3 | -30966276.9 | -9167560.1 | 0 | 9167560.1 | 30986353.0 | 27502680.2 | 61972706.0 | 45837800.3 | 92959059.0 | 64434850.7 | 124830736.4 | [23 empty] | 328
| Baek and Park (2015) | SF0.33D | 4 | 0.08273951 | 0.0012 | 0.01 | 0.017 | 0.5 | 7.5 | 0.08411633 | 0.07451044 | 0 | 0 | 0.07 | R | 0 | 0.5368513 | 1.423922 | 1.194109 | 1.631417 | 1.14572 | 1.366221 | 1045000 | 1427700.7 | 1197277.5 | 1668213.1 | 0.25 | 1.5 | 884100 | 492233.6 | 705043.9 | 1019295789.6 | 231864050.0 | 884100 | 42.1 | 3.593393 | 0.9892105 | 0.7892105 | 1500 | 90 | 95.25679 | 1320 | 1404.743 | 200 | 750 | 300000 | 0 | 300000 | 300000 | 667 | 667 | 667 | 0 | 0.005309292 | 0.004702983 | 0 | 0 | 167 | 78.53982 | 2 | 157.0796 | FALSE | 132.7323 | 2 | 265.4646 | 1704830.3 | 3.608875e-09 | 1278622725.7 | 190.5136 |  | 0.0033 | 30000 | 200000 | 45 | 330 | 610 | 890 | 1170 | 1455 | [34 empty] | 265.4646 | 265.4646 | 265.4646 | 265.4646 | 265.4646 | 265.4646 | [34 empty] | -133822.2 | 128279.3 | 177064.9 | 177064.9 | 177064.9 | 177064.9 | [34 empty] | 94344636.4 | -53877302.9 | -24789082.4 | 24789082.4 | 74367247.2 | 124830736.4 | [34 empty] | 329
| Baek and Park (2015) | SF0.33D-L | 4 | 0.05748219 | 0.0048 | 0.01 | 0.021 | 0.5 | 7.5 | 0.1255938 | 0.07451044 | 0 | 0 | 0.07 | R | 0 | 0.3729704 | 1.759545 | 1.455777 | 2.862829 | 1.627028 | 1.96653 | 726000 | 1427700.7 | 1181222.3 | 1638280.6 | 0.25 | 1.5 | 884100 | 486386.7 | 694835.6 | 1004049079.1 | 224661351.5 | 884100 | 42.1 | 3.593393 | 0.9892105 | 0.7892105 | 1500 | 90 | 115.5959 | 1320 | 1384.404 | 200 | 750 | 300000 | 0 | 300000 | 300000 | 667 | 667 | 667 | 0 | 0.007927285 | 0.004702983 | 0 | 0 | 167 | 78.53982 | 2 | 157.0796 | FALSE | 132.7323 | 2 | 265.4646 | 2078413.8 | -2.910383e-09 | 1558810375.8 | 231.1919 |  | 0.0033 | 30000 | 200000 | 45 | 187.5 | 330 | 470 | 610 | 750 | 890 | 1030 | 1170 | 1312.5 | 1455 | [29 empty] | 265.4646 | 157.0796 | 265.4646 | 157.0796 | 265.4646 | 157.0796 | 265.4646 | 157.0796 | 265.4646 | 157.0796 | 265.4646 | [29 empty] | -141103.8 | -19592.59 | 74880.82 | 104772.1 | 177064.9 | 104772.1 | 177064.9 | 104772.1 | 177064.9 | 104772.1 | 177064.9 | [29 empty] | 99478171.0 | 11020833.5 | -31449946.3 | -29336192.2 | -24789082.4 | 0 | 24789082.4 | 29336192.2 | 74367247.2 | 58934314.7 | 124830736.4 | [29 empty] | 330
| Baek et al. (2017) | NS2 | 3 | 0.1841096 |  |  | 0.021 | 2.166667 | 7.5 | 0.1416438 | 0.1197534 | 2.155274 | 0 | 0.07 | R | 0 | 1.112302 | 1.731805 | 1.245348 | 1.000366 | 0.5776435 | 0.8032826 | 2016000 | 1619417.7 | 1164529.3 | 2369839.5 | 0.17 | 2.166667 | 766500 | 252736.8 | 911792.6 | 2510928469.7 | 5191049844.6 | 766500 | 36.5 | 3.322085 | 1 | 0.8 | 1500 | 300 | 203.4573 | 900 | 1296.543 | 200 | 3250 | 300000 | 0 | 300000 | 300000 | 470 | 470 | 617 | 0 | 0.011 | 0.0093 | 0.1275 | 0 | 215 | 201.0619 | 2 | 402.1239 | 1980 | 962.1128 | 8 | 7696.902 | 2016738.0 | 4.237518e-08 | 6554398569.4 | 406.9146 |  | 0.0033 | 30000 | 200000 | 50 | 100 | 150 | 200 | 250 | 390 | 570 | 750 | 930 | 1110 | 1250 | 1300 | 1350 | 1400 | 1450 | [25 empty] | 1924.226 | 962.1128 | 1924.226 | 962.1128 | 1924.226 | 402.1239 | 402.1239 | 402.1239 | 402.1239 | 402.1239 | 1924.226 | 962.1128 | 1924.226 | 962.1128 | 1924.226 | [25 empty] | -1113937.8 | -478943.4 | -801835.8 | -322892.4 | -489733.8 | -11032.23 | 106369.1 | 188998.2 | 188998.2 | 188998.2 | 1187247.1 | 593623.6 | 1187247.1 | 593623.6 | 1187247.1 | [25 empty] | 779756472.4 | 311313211.7 | 481101475.6 | 177590814.5 | 244866883.8 | 3971601.9 | -19146436.1 | 0 | 34019678.5 | 68039357.1 | 593623566.8 | 326492961.8 | 712348280.2 | 385855318.5 | 831072993.6 | [25 empty] | 331
| Baek et al. (2017) | HS2 | 3 | 0.1789041 |  |  | 0.0245 | 2.166667 | 7.5 | 0.1023342 | 0.124263 | 2.155274 | 0 | 0.07 | R | 0 | 1.080853 | 1.627447 | 1.205458 | 1.026884 | 0.6309784 | 0.851862 | 1959000 | 1668797.7 | 1236086.8 | 2384941.3 | 0.17 | 2.166667 | 766500 | 253406.4 | 982680.4 | 2520124874.7 | 5230934430.4 | 766500 | 36.5 | 3.322085 | 1 | 0.8 | 1500 | 300 | 199.258 | 900 | 1300.742 | 200 | 3250 | 300000 | 0 | 300000 | 300000 | 667 | 667 | 617 | 0 | 0.0056 | 0.0068 | 0.1275 | 0 | 187.5 | 132.7323 | 2 | 265.4646 | 1008 | 962.1128 | 8 | 7696.902 | 2011665.7 | 1.490116e-08 | 6537913477.8 | 398.5161 |  | 0.0033 | 30000 | 200000 | 50 | 100 | 150 | 200 | 250 | 412.5 | 637.5 | 862.5 | 1087.5 | 1250 | 1300 | 1350 | 1400 | 1450 | [26 empty] | 1924.226 | 962.1128 | 1924.226 | 962.1128 | 1924.226 | 265.4646 | 265.4646 | 265.4646 | 265.4646 | 1924.226 | 962.1128 | 1924.226 | 962.1128 | 1924.226 | [26 empty] | -1110649.1 | -475654.7 | -791969.7 | -316315 | -473290.3 | 6147.989 | 105068.7 | 177064.9 | 177064.9 | 1283458.4 | 593623.6 | 1187247.1 | 593623.6 | 1187247.1 | [26 empty] | 777454380.1 | 309175554.5 | 475181809.7 | 173973240.9 | 236645125.6 | -2074946.3 | -11820227.2 | 19919798.4 | 59759395.1 | 641729204.4 | 326492961.8 | 712348280.2 | 385855318.5 | 831072993.6 | [26 empty] | 332
| Baek et al. (2017) | NS2L | 3 | 0.1220091 |  |  | 0.016 | 2.166667 | 7.5 | 0.0849863 | 0.05923288 | 1.617723 | 0 | 0.07 | R | 0 | 0.737121 | 2.147879 | 1.621344 | 1.161054 | 0.5405585 | 0.716106 | 1336000 | 956717.7 | 722186.2 | 2046521.1 | 0.17 | 2.166667 | 766500 | 256965.4 | 465220.8 | 2569003526.0 | 4082189969.8 | 766500 | 36.5 | 3.322085 | 1 | 0.8 | 1500 | 300 | 176.939 | 900 | 1323.061 | 200 | 3250 | 300000 | 0 | 300000 | 300000 | 470 | 470 | 617 | 0 | 0.0066 | 0.0046 | 0.0957 | 0 | 430 | 201.0619 | 2 | 402.1239 | 1188 | 962.1128 | 6 | 5772.677 | 1551168.5 | 3.608875e-08 | 5041297532.1 | 353.8781 |  | 0.0033 | 30000 | 200000 | 50 | 150 | 250 | 450 | 750 | 1050 | 1250 | 1350 | 1450 | [31 empty] | 1924.226 | 1924.226 | 1924.226 | 402.1239 | 402.1239 | 402.1239 | 1924.226 | 1924.226 | 1924.226 | [31 empty] | -1090550.1 | -731672.5 | -372795 | 72089.61 | 188998.2 | 188998.2 | 1187247.1 | 1187247.1 | 1187247.1 | [31 empty] | 763385046.2 | 439003522.5 | 186397504.5 | -21626883.0 | 0 | 56699464.2 | 593623566.8 | 712348280.2 | 831072993.6 | [31 empty] | 333
| Baek et al. (2017) | HS2L | 3 | 0.1306849 |  |  | 0.0155 | 2.166667 | 7.5 | 0.07675068 | 0.06213151 | 1.617723 | 0 | 0.07 | R | 0 | 0.789536 | 2.039688 | 1.563665 | 1.080096 | 0.5295398 | 0.6907461 | 1431000 | 988457.7 | 757771.4 | 2052042.9 | 0.17 | 2.166667 | 766500 | 257272.6 | 500498.8 | 2573223383.8 | 4095916035.8 | 766500 | 36.5 | 3.322085 | 1 | 0.8 | 1500 | 300 | 175.0122 | 900 | 1324.988 | 200 | 3250 | 300000 | 0 | 300000 | 300000 | 667 | 667 | 617 | 0 | 0.0042 | 0.0034 | 0.0957 | 0 | 375 | 132.7323 | 2 | 265.4646 | 756 | 962.1128 | 6 | 5772.677 | 1545617.0 | 1.14087e-08 | 5023255270.6 | 350.0243 |  | 0.0033 | 30000 | 200000 | 50 | 150 | 250 | 450 | 750 | 1050 | 1250 | 1350 | 1450 | [31 empty] | 1924.226 | 1924.226 | 1924.226 | 265.4646 | 265.4646 | 265.4646 | 1924.226 | 1924.226 | 1924.226 | [31 empty] | -1088574.5 | -725745.7 | -362916.9 | 50043.39 | 177064.9 | 177064.9 | 1187247.1 | 1187247.1 | 1187247.1 | [31 empty] | 762002117.4 | 435447420.0 | 181458473.2 | -15013017.5 | 0 | 53119462.3 | 593623566.8 | 712348280.2 | 831072993.6 | [31 empty] | 334
| Baek et al. (2017) | NF2 | 3 | 0.1251094 | 0.0074 |  | 0.0201 | 2.166667 | 7.5 | 0.1890709 | 0.162811 | 1.71011 | 0 | 0.07 | R | 0 | 0.77224 | 1.185495 | 0.6295309 | 0.957824 | 0.807953 | 1.521488 | 1430000 | 2175728.5 | 1155372.7 | 1548046.8 | 0.17 | 2.166667 | 800100 | 267923.2 | 887449.5 | 1899890584.5 | 3131261577.9 | 800100 | 38.1 | 3.401405 | 0.9997368 | 0.7997368 | 1500 | 200 | 153.0245 | 1100 | 1346.976 | 200 | 3250 | 300000 | 0 | 300000 | 300000 | 667 | 667 | 617 | 0 | 0.0108 | 0.0093 | 0.1056 | 0 | 215 | 132.7323 | 2 | 265.4646 | 2376 | 2125.287 | 2 | 4250.575 | 1369688.3 | 3.958121e-09 | 4451486961.3 | 306.049 |  | 0.0033 | 30000 | 200000 | 50 | 100 | 150 | 292.5 | 475.5 | 658.5 | 841.5 | 1024.5 | 1207.5 | 1350 | 1400 | 1450 | [28 empty] | 1924.226 | 402.1239 | 1924.226 | 265.4646 | 265.4646 | 265.4646 | 265.4646 | 265.4646 | 265.4646 | 1924.226 | 402.1239 | 1924.226 | [28 empty] | -1062507.5 | -178683 | -647544.9 | -7756.5 | 97007.17 | 177064.9 | 177064.9 | 177064.9 | 177064.9 | 1187247.1 | 248110.4 | 1187247.1 | [28 empty] | 743755262.0 | 116143967.6 | 388526934.5 | 3548598.6 | -26628467.3 | -16201436.0 | 16201436.0 | 48604308.0 | 81007180.0 | 712348280.2 | 161271773.9 | 831072993.6 | [28 empty] | 335
| Baek et al. (2017) | HF2 | 3 | 0.1355132 | 0.0103 |  | 0.0256 | 2.166667 | 7.5 | 0.1254033 | 0.1235858 | 1.775346 | 0 | 0.07 | R | 0 | 0.8209459 | 1.066649 | 0.8158797 | 0.9130201 | 0.8559709 | 1.119062 | 1492000 | 1669640.7 | 1277108.6 | 1521800.9 | 0.17 | 2.166667 | 770700 | 261296.9 | 1015811.7 | 1827068115.8 | 3118784759.0 | 770700 | 36.7 | 3.332084 | 1 | 0.8 | 1500 | 200 | 155.4032 | 1100 | 1344.597 | 200 | 3250 | 300000 | 0 | 300000 | 300000 | 667 | 667 | 617 | 0 | 0.0069 | 0.0068 | 0.1056 | 0 | 187.5 | 132.7323 | 2 | 265.4646 | 1518 | 2125.287 | 2 | 4250.575 | 1362226.0 | 3.72529e-09 | 4427234534.5 | 310.8064 |  | 0.0033 | 30000 | 200000 | 50 | 100 | 150 | 292.5 | 475.5 | 658.5 | 841.5 | 1024.5 | 1207.5 | 1350 | 1400 | 1450 | [28 empty] | 1924.226 | 402.1239 | 1924.226 | 265.4646 | 265.4646 | 265.4646 | 265.4646 | 265.4646 | 265.4646 | 1924.226 | 402.1239 | 1924.226 | [28 empty] | -1065683.4 | -180010.4 | -657072.4 | -10319.61 | 92840.48 | 177064.9 | 177064.9 | 177064.9 | 177064.9 | 1187247.1 | 248110.4 | 1187247.1 | [28 empty] | 745978357.6 | 117006762.0 | 394243466.0 | 4721219.6 | -25484710.8 | -16201436.0 | 16201436.0 | 48604308.0 | 81007180.0 | 712348280.2 | 161271773.9 | 831072993.6 | [28 empty] | 336
| Baek et al. (2017) | HF2-500 | 3 | 0.122164 | 0.0075 |  | 0.0176 | 2.166667 | 7.5 | 0.1193796 | 0.1179058 | 1.705634 | 0 | 0.07 | R | 0 | 0.7550489 | 1.07459 | 0.8217024 | 0.9780673 | 0.9101774 | 1.190294 | 1400000 | 1666411.4 | 1274248.4 | 1547848.8 | 0.17 | 2.166667 | 802200 | 268242.7 | 1006005.7 | 1903219212.4 | 3127289378.2 | 802200 | 38.2 | 3.406312 | 0.9994737 | 0.7994737 | 1500 | 200 | 153.7818 | 1100 | 1346.218 | 200 | 3250 | 300000 | 0 | 300000 | 300000 | 563 | 563 | 617 | 0 | 0.0081 | 0.008 | 0.1056 | 0 | 160 | 132.7323 | 2 | 265.4646 | 1782 | 2125.287 | 2 | 4250.575 | 1369294.2 | 6.519258e-09 | 4450206224.0 | 307.5636 |  | 0.0033 | 30000 | 200000 | 50 | 100 | 150 | 292.5 | 445 | 597.5 | 750 | 902.5 | 1055 | 1207.5 | 1350 | 1400 | 1450 | [27 empty] | 1924.226 | 402.1239 | 1924.226 | 265.4646 | 265.4646 | 265.4646 | 265.4646 | 265.4646 | 265.4646 | 265.4646 | 1924.226 | 402.1239 | 1924.226 | [27 empty] | -1063529.3 | -179110.1 | -650610.1 | -8581.11 | 78292.02 | 149456.6 | 149456.6 | 149456.6 | 149456.6 | 149456.6 | 1187247.1 | 248110.4 | 1187247.1 | [27 empty] | 744470483.2 | 116421548.5 | 390366074.7 | 3925857.9 | -23879066.2 | -22792125.1 | 0 | 22792125.1 | 45584250.2 | 68376375.3 | 712348280.2 | 161271773.9 | 831072993.6 | [27 empty] | 337
| Baek et al. (2017) | HF2-600 | 3 | 0.1789272 | 0.0075 |  | 0.0201 | 2.166667 | 7.5 | 0.1504866 | 0.1747586 | 2.496368 | 0 | 0.07 | R | 0 | 0.9141061 | 1.784402 | 0.8329423 | 0.9684424 | 0.5427267 | 1.162676 | 1401000 | 1628909.6 | 760360 | 1284053.1 | 0.17 | 2.166667 | 548100 | 206014.5 | 554345.6 | 1258694194.2 | 2914478455.2 | 548100 | 26.1 | 2.762498 | 1 | 0.8 | 1500 | 200 | 194.3542 | 1100 | 1305.646 | 200 | 3250 | 300000 | 0 | 300000 | 300000 | 633.5 | 633.5 | 617 | 0 | 0.0062 | 0.0072 | 0.1056 | 0 | 187.5 | 78.53982 | 2 | 157.0796 | 1364 | 2125.287 | 2 | 4250.575 | 1356787.8 | 3.18978e-08 | 4409560317.1 | 388.7084 |  | 0.0033 | 30000 | 200000 | 50 | 100 | 150 | 292.5 | 475.5 | 658.5 | 841.5 | 1024.5 | 1207.5 | 1350 | 1400 | 1450 | [28 empty] | 1924.226 | 402.1239 | 1924.226 | 402.1239 | 402.1239 | 402.1239 | 402.1239 | 402.1239 | 402.1239 | 1924.226 | 402.1239 | 1924.226 | [28 empty] | -1106628.8 | -197123.9 | -779908.6 | -65689.05 | 59259.41 | 184207.9 | 254745.5 | 254745.5 | 254745.5 | 1187247.1 | 248110.4 | 1187247.1 | [28 empty] | 774640125.8 | 128130536.4 | 467945155.9 | 30052740.4 | -16266707.2 | -16855019.5 | 23309210.1 | 69927630.2 | 116546050.3 | 712348280.2 | 161271773.9 | 831072993.6 | [28 empty] | 338
| Park et al. (2019) | N0.5 MG-S | 3 | 0.1862481 |  | 0.0135 | 0.014 | 0.6666667 | 7.5 | 0.09695067 | 0.09800448 | 1.323922 | 0 | 0.07 | R | 0 | 1.243825 | 1.988997 | 1.61888 | 1.177245 | 0.5918786 | 0.7271967 | 2492000 | 1812174.2 | 1474961.6 |  | 0.25 | 1.5 | 936600 | 503550.3 | 971411.2 |  |  | 936600 | 44.6 | 3.70923 | 0.9826316 | 0.7826316 | 1500 |  | 118.6813 |  | 1381.319 | 200 | 1000 | 300000 | 0 | 300000 | 300000 | 470 | 470 | 617 | 0 | 0.0092 | 0.0093 | 0.0957 | 0 | 215 | 201.0619 | 2 | 402.1239 | 0 |  |  |  | 2933693.4 | 0 | 2933693438.4 | 237.3626 |  | 0.0033 | 30000 | 200000 | 50 | 250 | 450 | 650 | 850 | 1050 | 1250 | 1450 | [32 empty] | 1924.226 | 402.1239 | 402.1239 | 402.1239 | 402.1239 | 402.1239 | 402.1239 | 1924.226 | [32 empty] | -1002468.0 | 14130.25 | 188998.2 | 188998.2 | 188998.2 | 188998.2 | 188998.2 | 1187247.1 | [32 empty] | 701727578.0 | -7065127.5 | -56699464.2 | -18899821.4 | 18899821.4 | 56699464.2 | 94499107.0 | 831072993.6 | [32 empty] | 339
| Park et al. (2019) | H0.5 MG-S | 3 | 0.2095365 |  | 0.015 | 0.017 | 0.6666667 | 7.5 | 0.1034385 | 0.1212727 | 1.578794 | 0 | 0.07 | R | 0 | 1.281432 | 1.86013 | 1.527102 | 1.181764 | 0.6353128 | 0.7738607 | 2351000 | 1819346.5 | 1493620.3 |  | 0.25 | 1.5 | 785400 | 449728 | 1043892.3 |  |  | 785400 | 37.4 | 3.366891 | 1 | 0.8 | 1500 |  | 121.9185 |  | 1378.082 | 200 | 1000 | 300000 | 0 | 300000 | 300000 | 667 | 667 | 617 | 0 | 0.0058 | 0.0068 | 0.0957 | 0 | 187 | 132.7323 | 2 | 265.4646 | 0 |  |  |  | 2778327.7 | 0 | 2778327673.9 | 243.8369 |  | 0.0033 | 30000 | 200000 | 50 | 250 | 450 | 650 | 850 | 1050 | 1250 | 1450 | [32 empty] | 1924.226 | 265.4646 | 265.4646 | 265.4646 | 265.4646 | 265.4646 | 265.4646 | 1924.226 | [32 empty] | -1009571.2 | 4428.408 | 148136.4 | 177064.9 | 177064.9 | 177064.9 | 177064.9 | 1187247.1 | [32 empty] | 706699827.9 | -2214204.0 | -44440929.7 | -17706487.4 | 17706487.4 | 53119462.3 | 88532437.2 | 831072993.6 | [32 empty] | 340
| Baek et al. (2017) | NS1M | 3 | 0.1460618 |  |  | 0.0125 | 1.166667 | 7.5 | 0.09773157 | 0.0826276 | 1.116198 | 0 | 0.07 | R | 0 | 1.062342 | 2.116095 | 1.69086 | 1.354433 | 0.6400626 | 0.8010323 | 2318000 | 1856792.9 | 1483665.0 | 4438376.8 | 0.25 | 1.5 | 1110900 | 545780.6 | 937884.4 | 3609578040.9 | 4157581417.5 | 1110900 | 52.9 | 4.074274 | 0.9607895 | 0.7607895 | 1500 | 300 | 166.3555 | 900 | 1333.644 | 200 | 1750 | 300000 | 0 | 300000 | 300000 | 470 | 470 | 617 | 0 | 0.011 | 0.0093 | 0.0957 | 0 | 215 | 201.0619 | 2 | 402.1239 | 1980 | 962.1128 | 6 | 5772.677 | 3139576.6 | 5.634502e-08 | 5494259058.9 | 332.711 |  | 0.0033 | 30000 | 200000 | 50 | 150 | 250 | 390 | 570 | 750 | 930 | 1110 | 1250 | 1350 | 1450 | [29 empty] | 1924.226 | 1924.226 | 1924.226 | 402.1239 | 402.1239 | 402.1239 | 402.1239 | 402.1239 | 1924.226 | 1924.226 | 1924.226 | [29 empty] | -1079134.2 | -697424.9 | -315715.7 | 45699.09 | 188998.2 | 188998.2 | 188998.2 | 188998.2 | 1187247.1 | 1187247.1 | 1187247.1 | [29 empty] | 755393941.9 | 418454968.7 | 157857846.4 | -16451670.7 | -34019678.5 | 0 | 34019678.5 | 68039357.1 | 593623566.8 | 712348280.2 | 831072993.6 | [29 empty] | 341
| Baek et al. (2017) | HS1M | 3 | 0.1350977 |  |  | 0.012 | 1.166667 | 7.5 | 0.08826087 | 0.08573913 | 1.116198 | 0 | 0.07 | R | 0 | 0.9825976 | 1.997954 | 1.63479 | 1.453448 | 0.727468 | 0.8890732 | 2144000 | 1906172.9 | 1559691.4 | 4458118.1 | 0.25 | 1.5 | 1110900 | 546887.5 | 1012803.8 | 3619934201.5 | 4181772538.8 | 1110900 | 52.9 | 4.074274 | 0.9607895 | 0.7607895 | 1500 | 300 | 162.9596 | 900 | 1337.04 | 200 | 1750 | 300000 | 0 | 300000 | 300000 | 667 | 667 | 617 | 0 | 0.007 | 0.0068 | 0.0957 | 0 | 187 | 132.7323 | 2 | 265.4646 | 1260 | 962.1128 | 6 | 5772.677 | 3116191.9 | 5.122274e-08 | 5453335810.4 | 325.9191 |  | 0.0033 | 30000 | 200000 | 50 | 150 | 250 | 390 | 570 | 750 | 930 | 1110 | 1250 | 1350 | 1450 | [29 empty] | 1924.226 | 1924.226 | 1924.226 | 265.4646 | 265.4646 | 265.4646 | 265.4646 | 265.4646 | 1924.226 | 1924.226 | 1924.226 | [29 empty] | -1075156.9 | -685493.1 | -295829.3 | 34448.42 | 131212.3 | 177064.9 | 177064.9 | 177064.9 | 1187247.1 | 1187247.1 | 1187247.1 | [29 empty] | 752609843.8 | 411295859.3 | 147914639.0 | -12401430.5 | -23618210.9 | 0 | 31871677.4 | 63743354.8 | 593623566.8 | 712348280.2 | 831072993.6 | [29 empty] | 342
| Baek et al. (2017) | NS1T | 3 | 0.1647312 |  |  | 0.012 | 1.166667 | 7.5 | 0.09268387 | 0.09549247 | 1.269826 | 0 | 0.07 | R | 0 | 1.123317 | 2.211828 | 1.643732 | 1.318671 | 0.5961905 | 0.8022419 | 2298000 | 1843551.8 | 1370045.8 | 4213307.1 | 0.25 | 1.5 | 976500 | 502184.6 | 867861.2 | 3224957089.7 | 4148330343.3 | 976500 | 46.5 | 3.795323 | 0.9776316 | 0.7776316 | 1500 | 300 | 167.6542 | 900 | 1332.346 | 200 | 1750 | 300000 | 0 | 300000 | 300000 | 653 | 653 | 617 | 0 | 0.0066 | 0.0068 | 0.0957 | 0 | 322.5 | 201.0619 | 2 | 402.1239 | 1188 | 962.1128 | 6 | 5772.677 | 3030305.0 | 4.307367e-08 | 5303033714.7 | 335.3084 |  | 0.0033 | 30000 | 200000 | 50 | 150 | 250 | 450 | 750 | 1050 | 1250 | 1350 | 1450 | [31 empty] | 1924.226 | 1924.226 | 1924.226 | 402.1239 | 402.1239 | 402.1239 | 1924.226 | 1924.226 | 1924.226 | [31 empty] | -1080612.6 | -701860.1 | -323107.6 | 90780.18 | 262586.9 | 262586.9 | 1187247.1 | 1187247.1 | 1187247.1 | [31 empty] | 756428812.6 | 421116064.8 | 161553813.3 | -27234053.4 | 0 | 78776064.1 | 593623566.8 | 712348280.2 | 831072993.6 | [31 empty] | 343
| Baek et al. (2017) | HS1T | 3 | 0.1546953 |  |  | 0.0105 | 1.166667 | 7.5 | 0.09268387 | 0.07161935 | 1.269826 | 0 | 0.07 | R | 0 | 1.054882 | 2.61032 | 2.006131 | 1.404219 | 0.537949 | 0.6999638 | 2158000 | 1510521.8 | 1160894.0 | 4213307.1 | 0.25 | 1.5 | 976500 | 502184.6 | 658709.4 | 3224957089.7 | 4148330343.3 | 976500 | 46.5 | 3.795323 | 0.9776316 | 0.7776316 | 1500 | 300 | 167.6542 | 900 | 1332.346 | 200 | 1750 | 300000 | 0 | 300000 | 300000 | 653 | 653 | 617 | 0 | 0.0066 | 0.0051 | 0.0957 | 0 | 280.5 | 132.7323 | 2 | 265.4646 | 1188 | 962.1128 | 6 | 5772.677 | 3030305.0 | 4.307367e-08 | 5303033714.7 | 335.3084 |  | 0.0033 | 30000 | 200000 | 50 | 150 | 250 | 450 | 750 | 1050 | 1250 | 1350 | 1450 | [31 empty] | 1924.226 | 1924.226 | 1924.226 | 402.1239 | 402.1239 | 402.1239 | 1924.226 | 1924.226 | 1924.226 | [31 empty] | -1080612.6 | -701860.1 | -323107.6 | 90780.18 | 262586.9 | 262586.9 | 1187247.1 | 1187247.1 | 1187247.1 | [31 empty] | 756428812.6 | 421116064.8 | 161553813.3 | -27234053.4 | 0 | 78776064.1 | 593623566.8 | 712348280.2 | 831072993.6 | [31 empty] | 344
| Baek et al. (2017) | NS0.5M | 3 | 0.1892377 |  |  | 0.018 | 0.6666667 | 7.5 | 0.09695067 | 0.09800448 | 1.323922 | 0 | 0.07 | R | 0 | 1.26379 | 1.988997 | 1.61888 | 1.158647 | 0.5825283 | 0.7157086 | 2532000 | 1812174.2 | 1474961.6 |  | 0.25 | 1.5 | 936600 | 503550.3 | 971411.2 |  |  | 936600 | 44.6 | 3.70923 | 0.9826316 | 0.7826316 | 1500 |  | 118.6813 |  | 1381.319 | 200 | 1000 | 300000 | 0 | 300000 | 300000 | 470 | 470 | 617 | 0 | 0.0092 | 0.0093 | 0.0957 | 0 | 215 | 201.0619 | 2 | 402.1239 | 0 |  |  |  | 2933693.4 | 0 | 2933693438.4 | 237.3626 |  | 0.0033 | 30000 | 200000 | 50 | 250 | 450 | 650 | 850 | 1050 | 1250 | 1450 | [32 empty] | 1924.226 | 402.1239 | 402.1239 | 402.1239 | 402.1239 | 402.1239 | 402.1239 | 1924.226 | [32 empty] | -1002468.0 | 14130.25 | 188998.2 | 188998.2 | 188998.2 | 188998.2 | 188998.2 | 1187247.1 | [32 empty] | 701727578.0 | -7065127.5 | -56699464.2 | -18899821.4 | 18899821.4 | 56699464.2 | 94499107.0 | 831072993.6 | [32 empty] | 345
| Baek et al. (2017) | HS0.5M | 3 | 0.2163993 |  |  | 0.012 | 0.6666667 | 7.5 | 0.1034385 | 0.1212727 | 1.578794 | 0 | 0.07 | R | 0 | 1.323402 | 1.86013 | 1.527102 | 1.144287 | 0.6151649 | 0.749319 | 2428000 | 1819346.5 | 1493620.3 |  | 0.25 | 1.5 | 785400 | 449728 | 1043892.3 |  |  | 785400 | 37.4 | 3.366891 | 1 | 0.8 | 1500 |  | 121.9185 |  | 1378.082 | 200 | 1000 | 300000 | 0 | 300000 | 300000 | 667 | 667 | 617 | 0 | 0.0058 | 0.0068 | 0.0957 | 0 | 187 | 132.7323 | 2 | 265.4646 | 0 |  |  |  | 2778327.7 | 0 | 2778327673.9 | 243.8369 |  | 0.0033 | 30000 | 200000 | 50 | 250 | 450 | 650 | 850 | 1050 | 1250 | 1450 | [32 empty] | 1924.226 | 265.4646 | 265.4646 | 265.4646 | 265.4646 | 265.4646 | 265.4646 | 1924.226 | [32 empty] | -1009571.2 | 4428.408 | 148136.4 | 177064.9 | 177064.9 | 177064.9 | 177064.9 | 1187247.1 | [32 empty] | 706699827.9 | -2214204.0 | -44440929.7 | -17706487.4 | 17706487.4 | 53119462.3 | 88532437.2 | 831072993.6 | [32 empty] | 346
| Baek et al. (2017) | NS2M | 3 | 0.1841096 |  |  | 0.02 | 2.166667 | 7.5 | 0.1416438 | 0.1197534 | 2.155274 | 0 | 0.07 | R | 0 | 1.112302 | 1.731805 | 1.245348 | 1.000366 | 0.5776435 | 0.8032826 | 2016000 | 1619417.7 | 1164529.3 | 2369839.5 | 0.17 | 2.166667 | 766500 | 252736.8 | 911792.6 | 2510928469.7 | 5191049844.6 | 766500 | 36.5 | 3.322085 | 1 | 0.8 | 1500 | 300 | 203.4573 | 900 | 1296.543 | 200 | 3250 | 300000 | 0 | 300000 | 300000 | 470 | 470 | 617 | 0 | 0.011 | 0.0093 | 0.1275 | 0 | 215 | 201.0619 | 2 | 402.1239 | 1980 | 962.1128 | 8 | 7696.902 | 2016738.0 | 1.071021e-08 | 6554398569.4 | 406.9146 |  | 0.0033 | 30000 | 200000 | 50 | 100 | 150 | 200 | 250 | 390 | 570 | 750 | 930 | 1110 | 1250 | 1300 | 1350 | 1400 | 1450 | [25 empty] | 1924.226 | 962.1128 | 1924.226 | 962.1128 | 1924.226 | 402.1239 | 402.1239 | 402.1239 | 402.1239 | 402.1239 | 1924.226 | 962.1128 | 1924.226 | 962.1128 | 1924.226 | [25 empty] | -1113937.8 | -478943.4 | -801835.8 | -322892.4 | -489733.8 | -11032.23 | 106369.1 | 188998.2 | 188998.2 | 188998.2 | 1187247.1 | 593623.6 | 1187247.1 | 593623.6 | 1187247.1 | [25 empty] | 779756472.4 | 311313211.7 | 481101475.6 | 177590814.5 | 244866883.8 | 3971601.9 | -19146436.1 | 0 | 34019678.5 | 68039357.1 | 593623566.8 | 326492961.8 | 712348280.2 | 385855318.5 | 831072993.6 | [25 empty] | 347
| Baek et al. (2017) | HS2M | 3 | 0.1789954 |  |  | 0.0255 | 2.166667 | 7.5 | 0.1023342 | 0.124263 | 2.155274 | 0 | 0.07 | R | 0 | 1.081405 | 1.601213 | 1.189186 | 1.012505 | 0.6323366 | 0.8514274 | 1960000 | 1668797.7 | 1239379.7 | 2397884.9 | 0.17 | 2.166667 | 766500 | 253980.3 | 985399.4 | 2528006956.2 | 5265118827.4 | 766500 | 36.5 | 3.322085 | 1 | 0.8 | 1500 | 300 | 195.6589 | 900 | 1304.341 | 200 | 3250 | 300000 | 0 | 300000 | 300000 | 667 | 667 | 617 | 0 | 0.0056 | 0.0068 | 0.1275 | 0 | 187.5 | 132.7323 | 2 | 265.4646 | 1008 | 962.1128 | 8 | 7696.902 | 1984510.4 | 1.164153e-08 | 6449658815.6 | 391.3178 |  | 0.0033 | 30000 | 200000 | 50 | 100 | 150 | 200 | 250 | 412.5 | 637.5 | 862.5 | 1087.5 | 1250 | 1300 | 1350 | 1400 | 1450 | [26 empty] | 1924.226 | 962.1128 | 1924.226 | 962.1128 | 1924.226 | 265.4646 | 265.4646 | 265.4646 | 265.4646 | 1924.226 | 962.1128 | 1924.226 | 962.1128 | 1924.226 | [26 empty] | -1107718.1 | -472723.7 | -783176.6 | -310452.9 | -458635.1 | 9483.987 | 110224.3 | 177064.9 | 177064.9 | 1187247.1 | 593623.6 | 1187247.1 | 593623.6 | 1187247.1 | [26 empty] | 775402654.7 | 307270381.0 | 469905944.5 | 170749101.1 | 229317535.1 | -3200845.5 | -12400235.9 | 19919798.4 | 59759395.1 | 593623566.8 | 326492961.8 | 712348280.2 | 385855318.5 | 831072993.6 | [26 empty] | 348
| Baek et al. (2017) | NS2H | 3 | 0.1220091 |  |  | 0.018 | 2.166667 | 7.5 | 0.0849863 | 0.05923288 | 1.617723 | 0 | 0.07 | R | 0 | 0.737121 | 2.147879 | 1.621344 | 1.161054 | 0.5405585 | 0.716106 | 1336000 | 956717.7 | 722186.2 | 2046521.1 | 0.17 | 2.166667 | 766500 | 256965.4 | 465220.8 | 2569003526.0 | 4082189969.8 | 766500 | 36.5 | 3.322085 | 1 | 0.8 | 1500 | 300 | 176.939 | 900 | 1323.061 | 200 | 3250 | 300000 | 0 | 300000 | 300000 | 470 | 470 | 617 | 0 | 0.0066 | 0.0046 | 0.0957 | 0 | 430 | 201.0619 | 2 | 402.1239 | 1188 | 962.1128 | 6 | 5772.677 | 1551168.5 | 1.373701e-08 | 5041297532.1 | 353.8781 |  | 0.0033 | 30000 | 200000 | 50 | 150 | 250 | 450 | 750 | 1050 | 1250 | 1350 | 1450 | [31 empty] | 1924.226 | 1924.226 | 1924.226 | 402.1239 | 402.1239 | 402.1239 | 1924.226 | 1924.226 | 1924.226 | [31 empty] | -1090550.1 | -731672.5 | -372795 | 72089.61 | 188998.2 | 188998.2 | 1187247.1 | 1187247.1 | 1187247.1 | [31 empty] | 763385046.2 | 439003522.5 | 186397504.5 | -21626883.0 | 0 | 56699464.2 | 593623566.8 | 712348280.2 | 831072993.6 | [31 empty] | 349
| Baek et al. (2017) | HS2H | 3 | 0.1306849 |  |  | 0.018 | 2.166667 | 7.5 | 0.07675068 | 0.06213151 | 1.617723 | 0 | 0.07 | R | 0 | 0.789536 | 2.039688 | 1.563665 | 1.080096 | 0.5295398 | 0.6907461 | 1431000 | 988457.7 | 757771.4 | 2052042.9 | 0.17 | 2.166667 | 766500 | 257272.6 | 500498.8 | 2573223383.8 | 4095916035.8 | 766500 | 36.5 | 3.322085 | 1 | 0.8 | 1500 | 300 | 175.0122 | 900 | 1324.988 | 200 | 3250 | 300000 | 0 | 300000 | 300000 | 667 | 667 | 617 | 0 | 0.0042 | 0.0034 | 0.0957 | 0 | 375 | 132.7323 | 2 | 265.4646 | 756 | 962.1128 | 6 | 5772.677 | 1545617.0 | 1.74623e-08 | 5023255270.6 | 350.0243 |  | 0.0033 | 30000 | 200000 | 50 | 150 | 250 | 450 | 750 | 1050 | 1250 | 1350 | 1450 | [31 empty] | 1924.226 | 1924.226 | 1924.226 | 265.4646 | 265.4646 | 265.4646 | 1924.226 | 1924.226 | 1924.226 | [31 empty] | -1088574.5 | -725745.7 | -362916.9 | 50043.39 | 177064.9 | 177064.9 | 1187247.1 | 1187247.1 | 1187247.1 | [31 empty] | 762002117.4 | 435447420.0 | 181458473.2 | -15013017.5 | 0 | 53119462.3 | 593623566.8 | 712348280.2 | 831072993.6 | [31 empty] | 350
| Baek et al. (2018) | SW1 | 3 | 0.08843305 |  | 0.012 | 0.013 | 2.7 | 6.944444 | 0.04190769 | 0.05820513 | 2.688 | 0 | 0 | R | 0 | 0.3905098 | 1.801997 | 1.354853 | 1.481548 | 0.82217 | 1.093511 | 388000 | 424282.4 | 319002 | 733715.3 | 0.17 | 2.2 | 0 | 113233.7 | 205768.3 | 694321394.9 | 1781967839.3 | 0 | 19.5 | 2.353253 | 1 | 0.8 | 1250 | 190 | 113.8823 | 870 | 1136.118 | 180 | 3375 | 225000 | 0 | 225000 | 225000 | 454 | 454 | 640 | 0 | 0.0018 | 0.0025 | 0.0819 | 0 | 315 | 78.53982 | 2 | 157.0796 | 281.88 | 1361.88 | 2 | 2723.761 | 574840.5 | 0 | 1940086581.8 | 227.7646 |  | 0.0033 | 30000 | 200000 | 35 | 95 | 155 | 400 | 850 | 1095 | 1155 | 1215 | [32 empty] | 981.7477 | 981.7477 | 760.2654 | 157.0796 | 157.0796 | 760.2654 | 981.7477 | 981.7477 | [32 empty] | -548384.1 | -377693.8 | -160303.5 | 71314.15 | 71314.15 | 486569.9 | 628318.5 | 628318.5 | [32 empty] | 323546642.0 | 200177731.0 | 75342659.0 | -16045684.5 | 16045684.5 | 228687839.0 | 333008821.3 | 370707933.1 | [32 empty] | 351
| Baek et al. (2018) | SW2 | 3 | 0.1100855 |  | 0.0145 | 0.018 | 2.7 | 6.944444 | 0.04190769 | 0.05820513 | 2.367938 | 0 | 0.245 | R | 0 | 0.4861243 | 1.753711 | 1.426337 | 1.252939 | 0.7144502 | 0.8784315 | 483000 | 424282.4 | 345079.4 | 544518.1 | 0.17 | 2.2 | 877500 | 155785.5 | 189293.9 | 603468154.7 | 1234280585.4 | 1074937.5 | 19.5 | 2.353253 | 1 | 0.8 | 1250 | 180 | 204.8431 | 890 | 1045.157 | 180 | 3375 | 225000 | 0 | 225000 | 225000 | 454 | 454 | 644 | 0 | 0.0018 | 0.0025 | 0.0717 | 0 | 315 | 78.53982 | 2 | 157.0796 | 288.36 | 380.1327 | 6 | 2280.796 | 605169.6 | 4.074536e-09 | 2042447360.1 | 409.6861 |  | 0.0033 | 30000 | 200000 | 35 | 90 | 145 | 400 | 850 | 1105 | 1160 | 1215 | [32 empty] | 760.2654 | 760.2654 | 760.2654 | 157.0796 | 157.0796 | 760.2654 | 760.2654 | 760.2654 | [32 empty] | -458907.9 | -391545 | -324182.1 | -2451.108 | 71314.15 | 489610.9 | 489610.9 | 489610.9 | [32 empty] | 270755657.8 | 209476585.6 | 155607429.6 | 551499.3 | 16045684.5 | 235013247.3 | 261941848.6 | 288870449.8 | [32 empty] | 352
| Baek et al. (2018) | SW3 | 3 | 0.08410256 |  | 0.0145 | 0.0155 | 2.7 | 6.944444 | 0.04984615 | 0.05538462 | 2.899508 | 0 | 0 | R | 0 | 0.3713869 | 1.998692 | 1.487526 | 1.660496 | 0.8307912 | 1.11628 | 369000 | 411907.4 | 306562 | 764172.7 | 0.17 | 2.2 | 0 | 112554.7 | 194007.3 | 689778347.5 | 1889304580.2 | 0 | 19.5 | 2.353253 | 1 | 0.8 | 1250 | 190 | 120.6945 | 870 | 1129.306 | 180 | 3375 | 225000 | 0 | 225000 | 225000 | 540 | 540 | 636 | 0 | 0.0018 | 0.002 | 0.0889 | 0 | 395 | 78.53982 | 2 | 157.0796 | 281.88 | 490.8739 | 6 | 2945.243 | 612722.9 | 1.97906e-09 | 2067939759.2 | 241.389 |  | 0.0033 | 30000 | 200000 | 35 | 95 | 155 | 400 | 850 | 1095 | 1155 | 1215 | [32 empty] | 981.7477 | 981.7477 | 981.7477 | 157.0796 | 157.0796 | 981.7477 | 981.7477 | 981.7477 | [32 empty] | -554004 | -392947.7 | -231891.4 | 68120.8 | 84823 | 624391.5 | 624391.5 | 624391.5 | [32 empty] | 326862353.9 | 208262287.6 | 108988974.5 | -15327181.1 | 19085175.4 | 293464023.8 | 330927516.1 | 368391008.5 | [32 empty] | 353
| Baek et al. (2018) | SW4 | 3 | 0.1098575 |  | 0.0135 | 0.0175 | 2.7 | 6.944444 | 0.04984615 | 0.05538462 | 2.458256 | 0 | 0.245 | R | 0 | 0.4851178 | 1.940168 | 1.575241 | 1.346169 | 0.6938414 | 0.8545797 | 482000 | 411907.4 | 334431.5 | 582662.3 | 0.17 | 2.2 | 877500 | 155453.2 | 178978.3 | 631436230.4 | 1335049145.9 | 1074937.5 | 19.5 | 2.353253 | 1 | 0.8 | 1250 | 190 | 208.177 | 870 | 1041.823 | 180 | 3375 | 225000 | 0 | 225000 | 225000 | 540 | 540 | 640 | 0 | 0.0018 | 0.002 | 0.0749 | 0 | 395 | 78.53982 | 2 | 157.0796 | 281.88 | 1251.139 | 2 | 2502.279 | 648853.4 | 6.053597e-09 | 2189880252.8 | 416.3541 |  | 0.0033 | 30000 | 200000 | 35 | 95 | 155 | 400 | 850 | 1095 | 1155 | 1215 | [32 empty] | 981.7477 | 760.2654 | 760.2654 | 157.0796 | 157.0796 | 760.2654 | 760.2654 | 981.7477 | [32 empty] | -593484.5 | -387284.5 | -314974.7 | -4072.182 | 84823 | 486569.9 | 486569.9 | 628318.5 | [32 empty] | 350155872.5 | 205260810.2 | 148038097.3 | 916241.1 | 19085175.4 | 228687839.0 | 257882031.2 | 370707933.1 | [32 empty] | 354
| Baek et al. (2018) | SW5 | 3 | 0.06996107 |  | 0.015 | 0.015 | 2.7 | 6.944444 | 0.02202695 | 0.03059299 | 1.244604 | 0 | 0.142 | R | 0 | 0.4261312 | 1.521285 | 1.341107 | 1.121466 | 0.7371835 | 0.8362241 | 584000 | 488354.9 | 430515.2 | 793664 | 0.17 | 2.2 | 1185345 | 228262.3 | 202252.8 | 1234143568.1 | 1444472411.0 | 1185345 | 37.1 | 3.35201 | 1 | 0.8 | 1250 | 180 | 133.2924 | 890 | 1116.708 | 180 | 3375 | 225000 | 0 | 225000 | 225000 | 454 | 454 | 644 | 0 | 0.0018 | 0.0025 | 0.0717 | 0 | 315 | 78.53982 | 2 | 157.0796 | 288.36 | 380.1327 | 6 | 2280.796 | 654936.1 | 1.396984e-09 | 2210409473.5 | 266.5849 |  | 0.0033 | 30000 | 200000 | 35 | 90 | 145 | 400 | 850 | 1105 | 1160 | 1215 | [32 empty] | 760.2654 | 760.2654 | 760.2654 | 157.0796 | 157.0796 | 760.2654 | 760.2654 | 760.2654 | [32 empty] | -435897 | -332374.1 | -228851.2 | 51884 | 71314.15 | 489610.9 | 489610.9 | 489610.9 | [32 empty] | 257179216.1 | 177820136.6 | 109848575.0 | -11673900.1 | 16045684.5 | 235013247.3 | 261941848.6 | 288870449.8 | [32 empty] | 355
| Baek et al. (2018) | SW6 | 3 | 0.0687631 |  | 0.0145 | 0.015 | 2.7 | 6.944444 | 0.02619946 | 0.02911051 | 1.292075 | 0 | 0.142 | R | 0 | 0.4188345 | 1.667731 | 1.469157 | 1.218274 | 0.7304977 | 0.8292332 | 574000 | 475979.9 | 419305.7 | 847367.4 | 0.17 | 2.2 | 1185345 | 227900.5 | 191405.2 | 1293129338.2 | 1566735492.8 | 1185345 | 37.1 | 3.35201 | 1 | 0.8 | 1250 | 190 | 135.841 | 870 | 1114.159 | 180 | 3375 | 225000 | 0 | 225000 | 225000 | 540 | 540 | 640 | 0 | 0.0018 | 0.002 | 0.0749 | 0 | 395 | 78.53982 | 2 | 157.0796 | 281.88 | 1251.139 | 2 | 2502.279 | 699289 | 3.841706e-09 | 2360100537.1 | 271.682 |  | 0.0033 | 30000 | 200000 | 35 | 95 | 155 | 400 | 850 | 1095 | 1155 | 1215 | [32 empty] | 981.7477 | 760.2654 | 760.2654 | 157.0796 | 157.0796 | 760.2654 | 760.2654 | 981.7477 | [32 empty] | -564479.5 | -326317.7 | -215502.4 | 48965.55 | 84823 | 486569.9 | 486569.9 | 628318.5 | [32 empty] | 333042916.1 | 172948366.1 | 101286130.1 | -11017249.2 | 19085175.4 | 228687839.0 | 257882031.2 | 370707933.1 | [32 empty] | 356
| Baek et al. (2018) | FW1 | 1 | 0.0379798 | 1.248e-05 |  | 0.01032593 | 2.7 | 6.944444 | 0.05563636 | 0.06545455 | 0.7465909 | 0 | 0 | R | 0 | 0.1542747 | 0.4919047 | 0.3857912 | 1.089989 | 2.215855 | 2.825335 | 141000 | 398372.2 | 312435.5 | 282143 | 0.17 | 2.2 | 0 | 108126.2 | 204309.3 | 527126562.7 | 425106191.6 | 0 | 16.5 | 2.146672 | 1 | 0.8 | 1250 | 160 | 60.72693 | 930 | 1189.273 | 180 | 3375 | 225000 | 0 | 225000 | 225000 | 540 | 540 | 547.5 | 0 | 0.0017 | 0.002 | 0.0225 | 0 | 395 | 78.53982 | 2 | 157.0796 | 284.58 | 344.0044 | 2 | 688.0088 | 153688.5 | 2.502929e-09 | 518698689.7 | 121.4539 |  | 0.0033 | 30000 | 200000 | 30 | 80 | 130 | 400 | 850 | 1120 | 1170 | 1220 | [32 empty] | 265.4646 | 265.4646 | 157.0796 | 157.0796 | 157.0796 | 157.0796 | 265.4646 | 265.4646 | [32 empty] | -131929.3 | -59800.41 | 7294.952 | 84823 | 84823 | 84823 | 145341.9 | 145341.9 | [32 empty] | 78497929.6 | 32591224.5 | -3611001.4 | -19085175.4 | 19085175.4 | 41987385.8 | 79211312.1 | 86478405.0 | [32 empty] | 357
| Baek et al. (2018) | FW2 | 1 | 0.0616835 | 1.024e-05 |  | 0.005437037 | 2.7 | 6.944444 | 0.04581818 | 0.06545455 | 0.7904545 | 0 | 0.292 | R | 0 | 0.2505596 | 0.6428739 | 0.5168854 | 0.8991825 | 1.398692 | 1.739617 | 229000 | 398372.2 | 320300.5 |  | 0.17 | 2.2 | 742500 | 139409.2 | 180891.3 |  |  | 1084050 | 16.5 | 2.146672 | 1 | 0.8 | 1250 |  | 197.042 |  | 1052.958 | 180 | 3375 | 225000 | 0 | 225000 | 225000 | 540 | 540 | 555 | 0 | 0.0014 | 0.002 | 0.0235 | 0 | 395 | 78.53982 | 2 | 157.0796 | 0 |  |  |  | 205912.8 | 2.910383e-10 | 694955707.7 | 394.084 |  | 0.0033 | 30000 | 200000 | 30 | 400 | 850 | 1220 | [36 empty] | 265.4646 | 157.0796 | 157.0796 | 265.4646 | [36 empty] | -147332.8 | 1556.347 | 84823 | 147332.8 | [36 empty] | 87663040.7 | -350178.1 | 19085175.4 | 87663040.7 | [36 empty] | 358
| Baek et al. (2018) | FW3 | 1 | 0.06680135 | 9.92e-05 |  | 0.0084 | 2.7 | 6.944444 | 0.07854545 | 0.06545455 | 0.2422273 | 0.07985455 | 0.292 | R | 0 | 0.2713484 | 0.693267 | 0.5540663 | 0.8900186 | 1.283803 | 1.60634 | 248000 | 398372.2 | 318383.3 | 294123.5 | 0.17 | 2.2 | 742500 | 138745.7 | 179637.6 | 798033343.2 | 194633602.8 | 1084050 | 16.5 | 2.146672 | 1 | 0.8 | 1250 | 300 | 204.3397 | 650 | 1045.66 | 180 | 3375 | 225000 | 0 | 225000 | 225000 | 540 | 540 | 547.5 | 540 | 0.0024 | 0.002 | 0.0073 | 0.00244 | 395 | 78.53982 | 2 | 157.0796 | 280.8 | 211.2721 | 2 | 422.5442 | 220724.6 | 2.619345e-10 | 744945592.5 | 408.6794 |  | 0.0033 | 30000 | 200000 | 40 | 260 | 400 | 850 | 990 | 1210 | [34 empty] | 265.4646 | 157.0796 | 157.0796 | 157.0796 | 157.0796 | 265.4646 | [34 empty] | -145341.9 | -37716.54 | -2201.755 | 84823 | 84823 | 145341.9 | [34 empty] | 85024986.4 | 13766535.6 | 495394.9 | 19085175.4 | 30960395.6 | 85024986.4 | [34 empty] | 359
| Baek et al. (2018) | FW4 | 1 | 0.02074074 | 5.76e-05 |  | 0.006074074 | 2.7 | 6.944444 | 0.04581818 | 0.05236364 | 0.7904545 | 0 | 0 | R | 0 | 0.08424929 | 0.2925542 | 0.232916 | 1.05802 | 3.616494 | 4.542497 | 77000 | 349772.2 | 278470 |  | 0.17 | 2.2 | 0 | 110363.6 | 168106.4 |  |  | 0 | 16.5 | 2.146672 | 1 | 0.8 | 1250 |  | 36.11744 |  | 1213.883 | 180 | 3375 | 225000 | 0 | 225000 | 225000 | 540 | 540 | 555 | 0 | 0.0014 | 0.0016 | 0.0235 | 0 | 490 | 78.53982 | 2 | 157.0796 | 0 |  |  |  | 81467.57 | 4.074536e-10 | 274953032.1 | 72.23488 |  | 0.0033 | 30000 | 200000 | 30 | 400 | 850 | 1220 | [36 empty] | 265.4646 | 157.0796 | 157.0796 | 265.4646 | [36 empty] | -102441.2 | 84823 | 84823 | 147332.8 | [36 empty] | 60952539.4 | -19085175.4 | 19085175.4 | 87663040.7 | [36 empty] | 360
| Birely (2012) | PW1 | 1 | 0.04178415 | 0.0037 |  | 0.015 | 1.2 | 20 | 0.03845018 | 0.03904452 | 0.5616268 | 0.1183082 | 0.095 | R | 0 | 0.2510317 | 1.485087 | 1.328475 | 2.564386 | 1.726759 | 1.930324 | 700560 | 1352307.8 | 1209697.9 | 3024168.4 | 0.25 | 1.5 | 1592785.7 | 723346.2 | 486351.8 | 7121471448.3 | 3939726776.5 | 1592785.7 | 36.0939 | 3.301705 | 1 | 0.8 | 3048 | 508 | 245.4847 | 2032 | 2802.515 | 152.4 | 3657.6 | 464515.2 | 0 | 464515.2 | 464515.2 | 521.9515 | 521.9515 | 579.18 | 521.9515 | 0.0026589 | 0.0027 | 0.035 | 0.008181231 | 152.4 | 31.66922 | 2 | 63.33843 | 823.3997 | 126.6769 | 21 | 2660.214 | 1796506.6 | 1.327135e-08 | 6570902398.8 | 490.9694 |  | 0.0033 | 30000 | 200000 | 25.4 | 101.6 | 177.8 | 254 | 330.2 | 406.4 | 482.6 | 609.6 | 762 | 914.4 | 1066.8 | 1219.2 | 1371.6 | 1524 | 1676.4 | 1828.8 | 1981.2 | 2133.6 | 2286 | 2438.4 | 2565.4 | 2641.6 | 2717.8 | 2794 | 2870.2 | 2946.4 | 3022.6 | [13 empty] | 380.0306 | 380.0306 | 380.0306 | 380.0306 | 380.0306 | 380.0306 | 380.0306 | 63.33843 | 63.33843 | 63.33843 | 63.33843 | 63.33843 | 63.33843 | 63.33843 | 63.33843 | 63.33843 | 63.33843 | 63.33843 | 63.33843 | 63.33843 | 380.0306 | 380.0306 | 380.0306 | 380.0306 | 380.0306 | 380.0306 | 380.0306 | [13 empty] | -220106.1 | -198916.1 | -159988 | -121059.9 | -82131.82 | -43203.73 | -4275.64 | 10100.75 | 23076.78 | 33059.59 | 33059.59 | 33059.59 | 33059.59 | 33059.59 | 33059.59 | 33059.59 | 33059.59 | 33059.59 | 33059.59 | 33059.59 | 220106.1 | 220106.1 | 220106.1 | 220106.1 | 220106.1 | 220106.1 | 220106.1 | [13 empty] | 329851043.9 | 282938237.6 | 215375838.9 | 153746080.9 | 98048963.6 | 48284487.1 | 4452651.3 | -9236127.0 | -17584507.1 | -20153126.7 | -15114845.0 | -10076563.4 | -5038281.7 | -7.516881e-09 | 5038281.7 | 10076563.4 | 15114845.0 | 20153126.7 | 25191408.4 | 30229690.1 | 229218522.0 | 245990609.0 | 262762696.0 | 279534783.0 | 296306869.9 | 313078956.9 | 329851043.9 | [13 empty] | 361
| Birely (2012) | PW2 | 1 | 0.05925847 | 0.0043 |  | 0.015 | 1.2 | 20 | 0.03442288 | 0.03495497 | 0.5028016 | 0.1059165 | 0.13 | R | 0 | 0.3762642 | 1.559926 | 1.474893 | 1.849958 | 1.185927 | 1.2543 | 1109776 | 1391991.7 | 1316113.4 | 3181287.6 | 0.25 | 1.5 | 2434603.6 | 835655.1 | 480458.3 | 7800798069.2 | 3835079534.9 | 2434603.6 | 40.3167 | 3.508863 | 0.9939034 | 0.7939034 | 3048 | 508 | 279.4447 | 2032 | 2768.555 | 152.4 | 3657.6 | 464515.2 | 0 | 464515.2 | 464515.2 | 521.9515 | 521.9515 | 579.18 | 521.9515 | 0.0026589 | 0.0027 | 0.035 | 0.008181231 | 152.4 | 31.66922 | 2 | 63.33843 | 823.3997 | 126.6769 | 21 | 2660.214 | 2053039.2 | 6.752089e-09 | 7509196266.9 | 558.8894 |  | 0.0033 | 30000 | 200000 | 25.4 | 101.6 | 177.8 | 254 | 330.2 | 406.4 | 482.6 | 609.6 | 762 | 914.4 | 1066.8 | 1219.2 | 1371.6 | 1524 | 1676.4 | 1828.8 | 1981.2 | 2133.6 | 2286 | 2438.4 | 2565.4 | 2641.6 | 2717.8 | 2794 | 2870.2 | 2946.4 | 3022.6 | [13 empty] | 380.0306 | 380.0306 | 380.0306 | 380.0306 | 380.0306 | 380.0306 | 380.0306 | 63.33843 | 63.33843 | 63.33843 | 63.33843 | 63.33843 | 63.33843 | 63.33843 | 63.33843 | 63.33843 | 63.33843 | 63.33843 | 63.33843 | 63.33843 | 380.0306 | 380.0306 | 380.0306 | 380.0306 | 380.0306 | 380.0306 | 380.0306 | [13 empty] | -220106.1 | -205223.8 | -171026.5 | -136829.2 | -102632 | -68434.68 | -34237.39 | 3793.014 | 15192.11 | 26591.2 | 33059.59 | 33059.59 | 33059.59 | 33059.59 | 33059.59 | 33059.59 | 33059.59 | 33059.59 | 33059.59 | 33059.59 | 220106.1 | 220106.1 | 220106.1 | 220106.1 | 220106.1 | 220106.1 | 220106.1 | [13 empty] | 329851043.9 | 291910362.8 | 230235921.3 | 173773146.2 | 122522037.4 | 76482595.1 | 35654819.1 | -3468332.2 | -11576387.5 | -16209998.5 | -15114845.0 | -10076563.4 | -5038281.7 | -7.516881e-09 | 5038281.7 | 10076563.4 | 15114845.0 | 20153126.7 | 25191408.4 | 30229690.1 | 229218522.0 | 245990609.0 | 262762696.0 | 279534783.0 | 296306869.9 | 313078956.9 | 329851043.9 | [13 empty] | 362
| Birely (2012) | PW3 | 1 | 0.05852019 | 0.0017 |  | 0.0125 | 1.2 | 20 | 0.1558273 | 0.0277931 | 0.2028415 | 0.1420242 | 0.1 | R | 0 | 0.3430401 | 1.242546 | 1.092239 | 1.561468 | 1.256668 | 1.429603 | 934080 | 1335363.6 | 1173828.0 | 2490404.0 | 0.25 | 1.5 | 1596167.1 | 697414.7 | 476413.3 | 7576719181.3 | 1532182479.0 | 1596167.1 | 34.362 | 3.213607 | 1 | 0.8 | 3048 | 590.55 | 302.753 | 1866.9 | 2745.247 | 152.4 | 3657.6 | 464515.2 | 0 | 464515.2 | 464515.2 | 521.9515 | 353.7135 | 353.7135 | 521.9515 | 0.01513806 | 0.0027 | 0.01970533 | 0.009349978 | 152.4 | 31.66922 | 2 | 63.33843 | 4307.014 | 126.6769 | 14 | 1773.476 | 1458535.7 | 2.793968e-09 | 5334740329.7 | 605.506 |  | 0.0033 | 30000 | 200000 | 25.4 | 133.35 | 241.3 | 349.25 | 457.2 | 565.15 | 660.4 | 768.35 | 876.3 | 984.25 | 1092.2 | 1200.15 | 1308.1 | 1416.05 | 1524 | 1631.95 | 1739.9 | 1847.85 | 1955.8 | 2063.75 | 2171.7 | 2279.65 | 2387.6 | 2482.85 | 2590.8 | 2698.75 | 2806.7 | 2914.65 | 3022.6 | [11 empty] | 380.0306 | 253.3537 | 253.3537 | 253.3537 | 253.3537 | 380.0306 | 253.3537 | 253.3537 | 253.3537 | 253.3537 | 253.3537 | 253.3537 | 253.3537 | 253.3537 | 253.3537 | 253.3537 | 253.3537 | 253.3537 | 253.3537 | 253.3537 | 253.3537 | 253.3537 | 253.3537 | 380.0306 | 253.3537 | 253.3537 | 253.3537 | 253.3537 | 380.0306 | [11 empty] | -134422 | -89614.64 | -89614.64 | -70766.37 | -40955.44 | -16716.78 | 15159.23 | 44970.16 | 74781.08 | 89614.64 | 89614.64 | 89614.64 | 89614.64 | 89614.64 | 89614.64 | 89614.64 | 89614.64 | 89614.64 | 89614.64 | 89614.64 | 89614.64 | 89614.64 | 89614.64 | 134422 | 89614.64 | 89614.64 | 89614.64 | 89614.64 | 134422 | [11 empty] | 201444744.7 | 124622596.3 | 114948696.1 | 83132788.1 | 43691266.8 | 16028885.4 | -13091515.0 | -33981699.3 | -48435705.3 | -48369500.8 | -38695600.7 | -29021700.5 | -19347800.3 | -9673900.2 | 0 | 9673900.2 | 19347800.3 | 29021700.5 | 38695600.7 | 48369500.8 | 58043401.0 | 67717301.2 | 77391201.3 | 128890493.4 | 95600895.8 | 105274795.9 | 114948696.1 | 124622596.3 | 201444744.7 | [11 empty] | 363
| Birely (2012) | PW4 | 1 | 0.06074718 | 0.003 |  | 0.01 | 1.2 | 20 | 0.04708167 | 0.04780943 | 0.5493441 | 0.1448667 | 0.117 | R | 0 | 0.3298119 | 1.366338 | 1.216193 | 1.879056 | 1.37525 | 1.545031 | 831776 | 1285119.7 | 1143900.2 | 2423866.7 | 0.25 | 1.5 | 1602013.3 | 661113.5 | 482786.7 | 5769010573.7 | 3096524372.9 | 1602013.3 | 29.4768 | 2.953682 | 1 | 0.8 | 3048 | 508 | 266.0276 | 2032 | 2781.972 | 152.4 | 3657.6 | 464515.2 | 0 | 464515.2 | 464515.2 | 521.9515 | 521.9515 | 462.6545 | 521.9515 | 0.0026589 | 0.0027 | 0.035 | 0.008181231 | 152.4 | 31.66922 | 2 | 63.33843 | 823.3997 | 126.6769 | 21 | 2660.214 | 1562953.9 | 1.024455e-08 | 5716660075.0 | 532.0553 |  | 0.0033 | 30000 | 200000 | 25.4 | 101.6 | 177.8 | 254 | 330.2 | 406.4 | 482.6 | 609.6 | 762 | 914.4 | 1066.8 | 1219.2 | 1371.6 | 1524 | 1676.4 | 1828.8 | 1981.2 | 2133.6 | 2286 | 2438.4 | 2565.4 | 2641.6 | 2717.8 | 2794 | 2870.2 | 2946.4 | 3022.6 | [13 empty] | 380.0306 | 380.0306 | 380.0306 | 380.0306 | 380.0306 | 380.0306 | 380.0306 | 63.33843 | 63.33843 | 63.33843 | 63.33843 | 63.33843 | 63.33843 | 63.33843 | 63.33843 | 63.33843 | 63.33843 | 63.33843 | 63.33843 | 63.33843 | 380.0306 | 380.0306 | 380.0306 | 380.0306 | 380.0306 | 380.0306 | 380.0306 | [13 empty] | -175822.9 | -175822.9 | -167002.2 | -131080.1 | -95158.12 | -59236.11 | -23314.09 | 6092.657 | 18066.66 | 30040.67 | 33059.59 | 33059.59 | 33059.59 | 33059.59 | 33059.59 | 33059.59 | 33059.59 | 33059.59 | 33059.59 | 33059.59 | 175822.9 | 175822.9 | 175822.9 | 175822.9 | 175822.9 | 175822.9 | 175822.9 | [13 empty] | 263488155.3 | 250090452.5 | 224818308.4 | 166471781.1 | 113599769.3 | 66202273.0 | 24279292.2 | -5571125.4 | -13766797.0 | -18312791.7 | -15114845.0 | -10076563.4 | -5038281.7 | -7.516881e-09 | 5038281.7 | 10076563.4 | 15114845.0 | 20153126.7 | 25191408.4 | 30229690.1 | 183101938.4 | 196499641.2 | 209897344.0 | 223295046.9 | 236692749.7 | 250090452.5 | 263488155.3 | [13 empty] | 364
| Cao et al. (2003) | HSW | 1 | 0.07764496 | 0.005422222 |  | 0.02854762 | 1.615385 | 16.25 | 0.1188607 | 0.1142891 | 0.4181317 | 0.1625445 | 0 | B | 0.36 | 0.3288335 | 0.3499521 | 0.4440135 | 0.8038804 | 2.297115 | 1.810486 | 174080 | 315169.5 | 399881.9 | 209845.4 | 0.2315385 | 1.615385 | 0 | 78883.54 | 320998.3 | 247168739.2 | 193506651.1 | 0 | 17.936 | 2.247495 | 1 | 0.8 | 1300 | 150 | 76.61714 | 1000 | 1223.383 | 80 | 2100 | 80000 | 45000 | 104000 | 125000 | 464 | 464 | 373 | 464 | 0.004594579 | 0.004417865 | 0.02010619 | 0.006283185 | 80 | 28.27433 | 2 | 56.54867 | 367.5663 | 113.0973 | 4 | 452.3893 | 139939.5 | 0 | 293872947.1 | 153.2343 |  | 0.0033 | 30000 | 200000 | 20 | 130 | 170 | 250 | 330 | 410 | 490 | 570 | 650 | 730 | 810 | 890 | 970 | 1050 | 1130 | 1170 | 1280 | [23 empty] | 226.1947 | 226.1947 | 28.27433 | 28.27433 | 28.27433 | 28.27433 | 28.27433 | 28.27433 | 28.27433 | 28.27433 | 28.27433 | 28.27433 | 28.27433 | 28.27433 | 28.27433 | 226.1947 | 226.1947 | [23 empty] | -84370.61 | -22636 | 2041.749 | 11784.25 | 13119.29 | 13119.29 | 13119.29 | 13119.29 | 13119.29 | 13119.29 | 13119.29 | 13119.29 | 13119.29 | 13119.29 | 13119.29 | 84370.61 | 84370.61 | [23 empty] | 53153485.8 | 11770719.6 | -980039.7 | -4713699.3 | -4198173.1 | -3148629.8 | -2099086.5 | -1049543.3 | 0 | 1049543.3 | 2099086.5 | 3148629.8 | 4198173.1 | 5247716.4 | 6297259.6 | 43872718.4 | 53153485.8 | [23 empty] | 365
| Chen et al. (2002) | SW-1 | 1 | 0.1171785 |  |  | 0.007671605 | 2.025 | 10 | 0.08980119 | 0.1323386 | 0.4856388 | 0.2676975 | 0.4 | R | 0 | 0.5122993 | 0.8112324 | 0.5807864 | 0.8486528 | 1.046128 | 1.461213 | 223975 | 327275.3 | 234306.5 | 138441.5 | 0.17 | 2.025 | 382280 | 73199.63 | 161106.9 | 263164988.5 | 17178965.2 | 774400 | 19.114 | 2.327518 | 1 | 0.8 | 1000 | 200 | 211.591 | 600 | 788.409 | 100 | 2025 | 100000 | 0 | 100000 | 100000 | 451.7 | 451.7 | 395 | 631.7 | 0.0038 | 0.0056 | 0.0235 | 0.0081 | 100 | 28.27433 | 2 | 56.54867 | 228 | 12.56637 | 6 | 75.39822 | 190077 | 7.858034e-10 | 384905958.9 | 423.182 |  | 0.0033 | 30000 | 200000 | 20 | 110 | 200 | 290 | 430 | 570 | 710 | 800 | 890 | 980 | [30 empty] | 157.0796 | 157.0796 | 157.0796 | 56.54867 | 56.54867 | 56.54867 | 56.54867 | 157.0796 | 157.0796 | 157.0796 | [30 empty] | -62046.45 | -62046.45 | -54675.88 | -11745.86 | 601.3049 | 12948.47 | 25295.63 | 62046.45 | 62046.45 | 62046.45 | [30 empty] | 29782298.4 | 24198117.4 | 16402765.1 | 2466630.0 | -42091.35 | 906392.7 | 5312082.0 | 18613936.5 | 24198117.4 | 29782298.4 | [30 empty] | 366
| Chen et al. (2002) | SW-2 | 1 | 0.1090887 |  |  | 0.0156716 | 2.025 | 10 | 0.09866754 | 0.1454048 | 0.5335874 | 0.2941281 | 0.2 | R | 0 | 0.4549978 | 0.6114907 | 0.4720384 | 0.8055491 | 1.317353 | 1.706533 | 189775 | 323857.3 | 250000.7 | 142394.5 | 0.17 | 2.025 | 347928 | 73020.76 | 176979.9 | 266543119.0 | 21805824.7 | 352400 | 17.3964 | 2.210051 | 1 | 0.8 | 1000 | 200 | 133.913 | 600 | 866.087 | 100 | 2025 | 100000 | 0 | 100000 | 100000 | 451.7 | 451.7 | 395 | 631.7 | 0.0038 | 0.0056 | 0.0235 | 0.0081 | 100 | 28.27433 | 2 | 56.54867 | 228 | 12.56637 | 6 | 75.39822 | 152873.1 | 2.910383e-10 | 309567986.6 | 267.826 |  | 0.0033 | 30000 | 200000 | 20 | 110 | 200 | 290 | 430 | 570 | 710 | 800 | 890 | 980 | [30 empty] | 157.0796 | 157.0796 | 157.0796 | 56.54867 | 56.54867 | 56.54867 | 56.54867 | 157.0796 | 157.0796 | 157.0796 | [30 empty] | -62046.45 | -61092.74 | -26254.71 | 3089.995 | 22599.29 | 25543.03 | 25543.03 | 62046.45 | 62046.45 | 62046.45 | [30 empty] | 29782298.4 | 23826169.4 | 7876413.4 | -648898.9 | -1581950.5 | 1788012.3 | 5364037.0 | 18613936.5 | 24198117.4 | 29782298.4 | [30 empty] | 367
| Chen et al. (2002) | SW-3 | 1 | 0.09860272 |  |  | 0.009118519 | 2.025 | 10 | 0.05574135 | 0.1619983 | 0.3442571 | 0.2338619 | 0.26 | F | 0.3312102 | 0.5021116 | 0.700096 | 0.5083321 | 0.8019625 | 1.145504 | 1.577635 | 321145 | 506649.6 | 367872.7 | 139311.9 | 0.17 | 2.025 | 651391.744 | 87916.82 | 279955.9 | 162228188.1 | 119878418.3 | 872200 | 25.9312 | 2.752657 | 1 | 0.8 | 1000 | 80 | 177.9875 | 840 | 822.0125 | 100 | 2025 | 84000 | 41600 | 100000 | 125600 | 451.7 | 451.7 | 395 | 631.7 | 0.0032 | 0.0093 | 0.0226 | 0.0096 | 60 | 28.27433 | 2 | 56.54867 | 268.8 | 78.53982 | 6 | 471.2389 | 257546.2 | 9.022187e-10 | 521531141.9 | 355.9749 |  | 0.0033 | 30000 | 200000 | 20 | 60 | 150 | 290 | 430 | 570 | 710 | 850 | 940 | 980 | [30 empty] | 314.1593 | 157.0796 | 157.0796 | 56.54867 | 56.54867 | 56.54867 | 56.54867 | 157.0796 | 157.0796 | 314.1593 | [30 empty] | -124092.9 | -62046.45 | -59987.22 | -6917.128 | 7761.144 | 22439.42 | 25543.03 | 62046.45 | 62046.45 | 124092.9 | [30 empty] | 59564596.7 | 27300440.2 | 20995528.1 | 1452596.9 | -543280.1 | 1570759.2 | 5364037.0 | 21716259.2 | 27300440.2 | 59564596.7 | [30 empty] | 368
| Chong et al. (2017) | SW-4 | 1 | 0.05288462 | 0.003751613 |  | 0.0213 | 2.461538 | 6.5 | 0.07671552 | 0.08950144 | 0.1790029 | 0.1193352 | 0.0541498 | R | 0 | 0.2439581 | 0.3297705 | 0.2493559 | 0.595769 | 1.806617 | 2.389232 | 292600 | 699089.2 | 528616.1 | 453526.5 | 0.17 | 2.2 | 299600 | 158677 | 369939.1 | 1358479483.4 | 92805332.3 | 299600 | 21.28 | 2.469073 | 1 | 0.8 | 1300 | 300 | 86.02797 | 700 | 1213.972 | 200 | 3200 | 260000 | 0 | 260000 | 260000 | 485 | 485 | 485 | 485 | 0.003365992 | 0.003926991 | 0.007853982 | 0.005235988 | 200 | 78.53982 | 2 | 157.0796 | 471.2389 | 28.27433 | 6 | 169.646 | 174322 | 1.862645e-09 | 557830411.8 | 172.0559 |  | 0.0033 | 30000 | 200000 | 20 | 150 | 280 | 400 | 650 | 900 | 1020 | 1150 | 1280 | [31 empty] | 157.0796 | 157.0796 | 157.0796 | 157.0796 | 157.0796 | 157.0796 | 157.0796 | 157.0796 | 157.0796 | [31 empty] | -76183.62 | -13289.84 | 65041.84 | 76183.62 | 76183.62 | 76183.62 | 76183.62 | 76183.62 | 76183.62 | [31 empty] | 47995681.8 | 6644921.3 | -24065482.2 | -19045905.5 | 0 | 19045905.5 | 28187940.1 | 38091810.9 | 47995681.8 | [31 empty] | 369
| Christidis et al. (2013) | W1 | 1 | 0.06385075 |  | 0.02857143 | 0.028 | 2.027027 | 7.4 | 0.1482638 | 0.1323784 | 0.3858921 | 1.543568 | 0 | R | 0 | 0.3708844 | 0.4465688 | 0.3340796 | 0.8457597 | 1.893907 | 2.531611 | 159420 | 403589.5 | 301926.6 | 275577.5 | 0.17 | 2.027027 | 0 | 57101.39 | 244825.3 | 290585937.9 | 122780327.8 | 0 | 33.74 | 3.181482 | 1 | 0.8 | 740 | 140 | 54.82103 | 460 | 685.179 | 100 | 1500 | 74000 | 0 | 74000 | 74000 | 622 | 622 | 620 | 620 | 0.008042477 | 0.007180783 | 0.021 | 0.084 | 140 | 50.26548 | 2 | 100.531 | 369.954 | 78.53982 | 4 | 314.1593 | 134831 | 0 | 202246523.2 | 109.6421 |  | 0.0033 | 30000 | 200000 | 20 | 120 | 220 | 320 | 420 | 520 | 620 | 720 | [32 empty] | 157.0796 | 157.0796 | 100.531 | 100.531 | 100.531 | 100.531 | 157.0796 | 157.0796 | [32 empty] | -84761.47 | 9793.996 | 62530.26 | 62530.26 | 62530.26 | 62530.26 | 97389.37 | 97389.37 | [32 empty] | 29666512.8 | -2448499.1 | -9379539.0 | -3126513.0 | 3126513.0 | 9379539.0 | 24347343.1 | 34086280.3 | [32 empty] | 371
| Christidis et al. (2015) | Wall W7 | 2 | 0.0664176 |  |  | 0.034 | 2 | 6 | 0.1591659 | 0.1226903 | 0.4430702 | 0.2944568 | 0 | R | 0 | 0.3764185 | 0.4832978 | 0.360141 | 0.8279215 | 1.713067 | 2.298881 | 200000 | 459776.3 | 342613.4 | 379936.9 | 0.17 | 2 | 0 | 71111.76 | 271501.6 | 391188255.6 | 178717021.1 | 0 | 32.12 | 3.096536 | 1 | 0.8 | 750 | 160 | 61.05191 | 430 | 688.9481 | 125 | 1500 | 93750 | 0 | 93750 | 93750 | 588 | 588 | 604 | 588 | 0.00869457 | 0.006702064 | 0.02356194 | 0.01608495 | 120 | 50.26548 | 2 | 100.531 | 467.3331 | 78.53982 | 6 | 471.2389 | 165584.3 | 0 | 248376455.7 | 122.1038 |  | 0.0033 | 30000 | 200000 | 30 | 110 | 190 | 264 | 338 | 412 | 486 | 560 | 640 | 720 | [30 empty] | 157.0796 | 157.0796 | 157.0796 | 100.531 | 100.531 | 100.531 | 100.531 | 157.0796 | 157.0796 | 157.0796 | [30 empty] | -78200.98 | -10276.77 | 57647.43 | 59112.21 | 59112.21 | 59112.21 | 59112.21 | 94876.1 | 94876.1 | 94876.1 | [30 empty] | 26979338.1 | 2723344.8 | -10664775.3 | -6561455.0 | -2187151.7 | 2187151.7 | 6561455.0 | 17552078.2 | 25142166.0 | 32732253.9 | [30 empty] | 372
| Christidis et al. (2015) | Wall W9 | 2 | 0.0596401 |  |  | 0.02866667 | 2 | 6 | 0.09747307 | 0.03747298 | 0.3898923 | 0.1519594 | 0 | R | 0 | 0.3327041 | 0.9515577 | 0.7290543 | 0.8305992 | 0.8728837 | 1.139283 | 174000 | 198235.3 | 151881.8 | 386177.2 | 0.17 | 2 | 0 | 70654.87 | 81226.89 | 410534205.1 | 168731630.4 | 0 | 31.12 | 3.043136 | 1 | 0.8 | 750 | 173 | 53.46656 | 404 | 696.5334 | 125 | 1500 | 93750 | 0 | 93750 | 93750 | 580 | 580 | 580 | 588 | 0.005229935 | 0.002010619 | 0.02091974 | 0.008042477 | 400 | 50.26548 | 2 | 100.531 | 264.1117 | 113.0973 | 4 | 452.3893 | 144524.3 | -9.546056e-09 | 216786382.8 | 106.9331 |  | 0.0033 | 30000 | 200000 | 29 | 202 | 375 | 548 | 721 | [35 empty] | 226.1947 | 226.1947 | 226.1947 | 226.1947 | 226.1947 | [35 empty] | -108801.8 | 131192.9 | 131192.9 | 131192.9 | 131192.9 | [35 empty] | 37645426.7 | -22696373.3 | 0 | 22696373.3 | 45392746.6 | [35 empty] | 373
| Christidis et al. (2015) | Wall W11 | 3 | 0.05826907 |  |  | 0.02866667 | 2 | 6 | 0.09747307 | 0.02107855 | 0.3898923 | 0.1467907 | 0 | R | 0 | 0.3250557 | 1.244319 | 0.962314 | 0.8513903 | 0.6842221 | 0.8847324 | 170000 | 150404.5 | 116317.8 | 386047 | 0.17 | 2 | 0 | 70638.33 | 45679.43 | 410424459.5 | 168646052.4 | 0 | 31.12 | 3.043136 | 1 | 0.8 | 750 | 173 | 53.62964 | 404 | 696.3704 | 125 | 1500 | 93750 | 0 | 93750 | 93750 | 580 | 580 | 580 | 568 | 0.005229935 | 0.001130973 | 0.02091974 | 0.008042477 | 400 | 28.27433 | 2 | 56.54867 | 264.1117 | 113.0973 | 4 | 452.3893 | 144736.4 | -9.720679e-09 | 217104538.0 | 107.2593 |  | 0.0033 | 30000 | 200000 | 30 | 203 | 376 | 549 | 722 | [35 empty] | 226.1947 | 226.1947 | 226.1947 | 226.1947 | 226.1947 | [35 empty] | -107533.1 | 131192.9 | 131192.9 | 131192.9 | 131192.9 | [35 empty] | 37098911.2 | -22565180.4 | 131192.9 | 22827566.2 | 45523939.5 | [35 empty] | 374
| Christidis et al. (2015) | Wall W13 | 3 | 0.06516883 |  |  | 0.01533333 | 2 | 6 | 0.2757964 | 0.02585591 | 0 | 0 | 0 | R | 0 | 0.3282466 | 1.298235 | 0.9870534 | 0.9028145 | 0.6954168 | 0.9146561 | 155000 | 141771.7 | 107789.6 |  | 0.17 | 2 | 0 | 62538.86 | 45250.75 |  |  | 0 | 25.37 | 2.719731 | 1 | 0.8 | 750 |  | 60.16477 |  | 689.8352 | 125 | 1500 | 93750 | 0 | 93750 | 93750 | 580 | 580 | 580 | 0 | 0.01206372 | 0.001130973 | 0 | 0 | 400 | 28.27433 | 2 | 56.54867 | FALSE |  |  |  | 139936.2 | 2.153683e-09 | 209904360.4 | 120.3295 |  | 0.0033 | 30000 | 200000 | 29 | 202 | 375 | 548 | 721 | [35 empty] | 226.1947 | 226.1947 | 226.1947 | 226.1947 | 226.1947 | [35 empty] | -113309.2 | 101325.6 | 131192.9 | 131192.9 | 131192.9 | [35 empty] | 39204996.4 | -17529323.1 | 0 | 22696373.3 | 45392746.6 | [35 empty] | 375
| Chu et al. (2017) | 2-SW01 | 3 | 0.1615973 |  |  | 0.01408451 | 1.5 | 8 | 0.03426896 | 0.05265284 | 1.135899 | 0.06939928 | 0.15 | R | 0 | 0.8488952 | 1.412858 | 1.27186 | 0.7889704 | 0.5584218 | 0.6203278 | 1427000 | 885207.8 | 796867.8 | 1297907.4 | 0.25 | 1.5 | 1324588.8 | 461343.7 | 335524.2 | 1551054718.1 | 1693713670.7 | 1324588.8 | 27.5956 | 2.848469 | 1 | 0.8 | 1600 | 210 | 156.7477 | 1180 | 1443.252 | 200 | 2500 | 320000 | 0 | 320000 | 320000 | 370 | 370 | 447 | 381 | 0.002555872 | 0.003926991 | 0.07012484 | 0.005026548 | 200 | 78.53982 | 2 | 157.0796 | 603.1858 | 490.8739 | 6 | 2945.243 | 1125860.8 | 7.566996e-09 | 2814651934.5 | 313.4955 |  | 0.0033 | 30000 | 200000 | 20 | 110 | 200 | 300 | 500 | 700 | 900 | 1100 | 1300 | 1400 | 1490 | 1580 | [28 empty] | 981.7477 | 981.7477 | 981.7477 | 100.531 | 100.531 | 100.531 | 100.531 | 100.531 | 100.531 | 981.7477 | 981.7477 | 981.7477 | [28 empty] | -438841.2 | -420598.1 | -234580.1 | -2856.278 | 37196.46 | 37196.46 | 37196.46 | 37196.46 | 37196.46 | 438841.2 | 438841.2 | 438841.2 | [28 empty] | 342296154.6 | 290212687.4 | 140748032.2 | 1428138.9 | -11158937.1 | -3719645.7 | 3719645.7 | 11158937.1 | 18598228.5 | 263304734.3 | 302800444.4 | 342296154.6 | [28 empty] | 376
| Dashti et al. (2017) | RWB | 1 | 0.02663438 |  |  | 0.02 | 3 | 16 | 0.04714286 | 0.0669395 | 0.2102663 | 0.08185429 | 0.042 | R | 0 | 0.1711661 | 0.7397848 | 0.5737853 | 2.011956 | 2.719651 | 3.506462 | 275000 | 964277 | 747903.9 | 1538756.4 | 0.17 | 2.2 | 433650 | 223775.1 | 524128.9 | 3082370721.9 | 676811052.0 | 438000 | 41.3 | 3.555676 | 0.9913158 | 0.7913158 | 2000 | 350 | 104.1432 | 1300 | 1895.857 | 125 | 2443 | 250000 | 0 | 250000 | 250000 | 330 | 330 | 334 | 411 | 0.0059 | 0.00837758 | 0.026 | 0.008225261 | 150 | 78.53982 | 2 | 157.0796 | 958.75 | 113.0973 | 10 | 1130.973 | 553287.9 | 1.513399e-09 | 1351682455.8 | 208.2864 |  | 0.0033 | 30000 | 200000 | 30 | 105 | 180 | 255 | 330 | 481 | 691 | 901 | 1111 | 1321 | 1531 | 1682 | 1757 | 1832 | 1907 | 1982 | [24 empty] | 226.1947 | 226.1947 | 226.1947 | 226.1947 | 226.1947 | 157.0796 | 157.0796 | 157.0796 | 157.0796 | 157.0796 | 157.0796 | 226.1947 | 226.1947 | 226.1947 | 226.1947 | 226.1947 | [24 empty] | -75549.02 | -74030.12 | -20274.14 | 33481.84 | 75549.02 | 51836.28 | 51836.28 | 51836.28 | 51836.28 | 51836.28 | 51836.28 | 75549.02 | 75549.02 | 75549.02 | 75549.02 | 75549.02 | [24 empty] | 73282549.5 | 66256954.0 | 16624794.9 | -24943967.9 | -50617843.5 | -26903028.7 | -16017410.1 | -5131791.6 | 5753826.9 | 16639445.5 | 27525064.0 | 51524431.7 | 57190608.2 | 62856784.8 | 68522961.3 | 74189137.8 | [24 empty] | 377
| Dashti et al. (2017) | RWT | 1 | 0.03113258 |  |  | 0.02 | 3 | 14.81481 | 0.0526087 | 0.07419757 | 0.2323478 | 0.09072953 | 0.047 | R | 0 | 0.1828625 | 0.7404935 | 0.5711324 | 1.892126 | 2.555223 | 3.312937 | 290000 | 960751.8 | 741014.7 | 1418030.1 | 0.17 | 2.2 | 437805 | 218945.7 | 522069 | 2793065613.2 | 671181869.1 | 438000 | 34.5 | 3.220699 | 1 | 0.8 | 2000 | 350 | 111.5942 | 1300 | 1888.406 | 135 | 2443 | 270000 | 0 | 270000 | 270000 | 330 | 330 | 334 | 411 | 0.0055 | 0.007757019 | 0.024 | 0.007615982 | 150 | 78.53982 | 2 | 157.0796 | 965.25 | 113.0973 | 10 | 1130.973 | 548716.5 | -1.559965e-08 | 1340514518.3 | 223.1884 |  | 0.0033 | 30000 | 200000 | 30 | 105 | 180 | 255 | 330 | 481 | 691 | 901 | 1111 | 1321 | 1531 | 1682 | 1757 | 1832 | 1907 | 1982 | [24 empty] | 226.1947 | 226.1947 | 226.1947 | 226.1947 | 226.1947 | 157.0796 | 157.0796 | 157.0796 | 157.0796 | 157.0796 | 157.0796 | 226.1947 | 226.1947 | 226.1947 | 226.1947 | 226.1947 | [24 empty] | -75549.02 | -75549.02 | -28888.3 | 21278.44 | 71445.19 | 51836.28 | 51836.28 | 51836.28 | 51836.28 | 51836.28 | 51836.28 | 75549.02 | 75549.02 | 75549.02 | 75549.02 | 75549.02 | [24 empty] | 73282549.5 | 67616373.0 | 23688404.9 | -15852441.4 | -47868276.1 | -26903028.7 | -16017410.1 | -5131791.6 | 5753826.9 | 16639445.5 | 27525064.0 | 51524431.7 | 57190608.2 | 62856784.8 | 68522961.3 | 74189137.8 | [24 empty] | 378
| Dashti et al. (2017) | RWL | 1 | 0.03663793 |  |  | 0.025 | 3.75 | 12.8 | 0.1151724 | 0.08040551 | 0.4522414 | 0.0890479 | 0.063 | R | 0 | 0.2161327 | 0.9826553 | 0.745747 | 2.223185 | 2.262426 | 2.981151 | 255000 | 760193.6 | 576918.6 | 1027731.0 | 0.17 | 2.2 | 438480 | 165677.7 | 411240.9 | 1722219532.9 | 788527231.6 | 438000 | 34.8 | 3.236072 | 1 | 0.8 | 1600 | 300 | 130.2915 | 1000 | 1469.708 | 125 | 2443 | 200000 | 0 | 200000 | 200000 | 334 | 334 | 366 | 411 | 0.012 | 0.00837758 | 0.043 | 0.007539822 | 150 | 78.53982 | 2 | 157.0796 | 1500 | 201.0619 | 8 | 1608.495 | 566912.1 | 1.094304e-08 | 1384966237.8 | 260.5831 |  | 0.0033 | 30000 | 200000 | 35 | 115 | 195 | 275 | 425 | 575 | 725 | 875 | 1025 | 1175 | 1325 | 1405 | 1485 | 1565 | [26 empty] | 402.1239 | 402.1239 | 402.1239 | 402.1239 | 226.1947 | 226.1947 | 226.1947 | 226.1947 | 226.1947 | 226.1947 | 402.1239 | 402.1239 | 402.1239 | 402.1239 | [26 empty] | -147177.3 | -147177.3 | -66795.84 | 14683.5 | 75549.02 | 75549.02 | 75549.02 | 75549.02 | 75549.02 | 75549.02 | 147177.3 | 147177.3 | 147177.3 | 147177.3 | [26 empty] | 112590659.5 | 100816472.9 | 40411484.5 | -7708839.4 | -28330882.6 | -16998529.5 | -5666176.5 | 5666176.5 | 16998529.5 | 28330882.6 | 77268099.6 | 89042286.2 | 100816472.9 | 112590659.5 | [26 empty] | 379
| Fang et al. (2011) | HPCSW-01 | 3 | 0.1047129 | 0.0050875 |  | 0.01118235 | 1.7 | 10 | 0.02158358 | 0.02590029 | 0.5722794 | 0.09436777 | 0.2 | R | 0 | 0.8230993 | 1.999636 | 2.028499 | 1.038994 | 0.5195917 | 0.5121984 | 647000 | 331392.4 | 336175.8 | 797743.7 | 0.218 | 1.7 | 1235760 | 227983.6 | 108192.2 | 865493843.2 | 490670471.2 | 1626000 | 61.788 | 4.437587 | 0.94 | 0.74 | 1000 | 200 | 154.9216 | 600 | 845.0784 | 100 | 1700 | 100000 | 0 | 100000 | 100000 | 283 | 283 | 442 | 290 | 0.004712389 | 0.005654867 | 0.08 | 0.02010619 | 100 | 28.27433 | 2 | 56.54867 | 282.7433 | 201.0619 | 8 | 1608.495 | 672229.2 | 8.149073e-10 | 1142789584.5 | 309.8431 |  | 0.0033 | 30000 | 200000 | 20 | 80 | 140 | 200 | 300 | 400 | 500 | 600 | 700 | 800 | 860 | 920 | 980 | [27 empty] | 402.1239 | 402.1239 | 402.1239 | 402.1239 | 56.54867 | 56.54867 | 56.54867 | 56.54867 | 56.54867 | 402.1239 | 402.1239 | 402.1239 | 402.1239 | [27 empty] | -177738.7 | -177738.7 | -145482.2 | -94088.12 | -1185.652 | 10859.84 | 16003.27 | 16003.27 | 16003.27 | 177738.7 | 177738.7 | 177738.7 | 177738.7 | [27 empty] | 85314598.1 | 74650273.3 | 52373594.9 | 28226435.9 | 237130.5 | -1085983.7 | 0 | 1600327.3 | 3200654.6 | 53321623.8 | 63985948.5 | 74650273.3 | 85314598.1 | [27 empty] | 381
| Fang et al. (2011) | HPCSW-02 | 3 | 0.09192724 | 0.00448125 | 0.0095 | 0.01190588 | 1.7 | 10 | 0.02158358 | 0.02590029 | 0.5722794 | 0.09436777 | 0.3 | R | 0 | 0.7225972 | 2.324293 | 2.241528 | 1.307791 | 0.5626619 | 0.5834373 | 568000 | 331392.4 | 319592 | 706411.2 | 0.218 | 1.7 | 1235760 | 219093.9 | 100498 | 795682874.7 | 405216200.0 | 2439000 | 61.788 | 4.437587 | 0.94 | 0.74 | 1000 | 200 | 215.0198 | 600 | 784.9802 | 100 | 1700 | 100000 | 0 | 100000 | 100000 | 283 | 283 | 442 | 290 | 0.004712389 | 0.005654867 | 0.08 | 0.02010619 | 100 | 28.27433 | 2 | 56.54867 | 282.7433 | 201.0619 | 8 | 1608.495 | 742825.5 | 2.328306e-10 | 1262803279.2 | 430.0396 |  | 0.0033 | 30000 | 200000 | 20 | 80 | 140 | 200 | 300 | 400 | 500 | 600 | 700 | 800 | 860 | 920 | 980 | [27 empty] | 402.1239 | 402.1239 | 402.1239 | 402.1239 | 56.54867 | 56.54867 | 56.54867 | 56.54867 | 56.54867 | 402.1239 | 402.1239 | 402.1239 | 402.1239 | [27 empty] | -177738.7 | -177738.7 | -177738.7 | -141970.4 | -11285.83 | -2607.064 | 6071.7 | 14750.46 | 16003.27 | 177738.7 | 177738.7 | 177738.7 | 177738.7 | [27 empty] | 85314598.1 | 74650273.3 | 63985948.5 | 42591130.8 | 2257165.7 | 260706.4 | 0 | 1475046.4 | 3200654.6 | 53321623.8 | 63985948.5 | 74650273.3 | 85314598.1 | [27 empty] | 382
| Fang et al. (2011) | HPCSW-03 | 3 | 0.08108371 | 0.00514375 |  | 0.01321176 | 1.7 | 10 | 0.02158358 | 0.02590029 | 0.3776753 | 0.09436777 | 0.2 | R | 0 | 0.6373613 | 1.98906 | 2.018245 | 1.334992 | 0.6711673 | 0.6614618 | 501000 | 331392.4 | 336254.8 | 698966.9 | 0.218 | 1.7 | 1235760 | 228026 | 108228.8 | 865826431.6 | 322417225.4 | 1626000 | 61.788 | 4.437587 | 0.94 | 0.74 | 1000 | 200 | 154.6352 | 600 | 845.3648 | 100 | 1700 | 100000 | 0 | 100000 | 100000 | 283 | 283 | 437 | 290 | 0.004712389 | 0.005654867 | 0.0534 | 0.02010619 | 100 | 28.27433 | 2 | 56.54867 | 282.7433 | 267.0354 | 4 | 1068.142 | 668831 | 5.529728e-10 | 1137012673.7 | 309.2705 |  | 0.0033 | 30000 | 200000 | 20 | 80 | 140 | 200 | 300 | 400 | 500 | 600 | 700 | 800 | 860 | 920 | 980 | [27 empty] | 402.1239 | 402.1239 | 402.1239 | 402.1239 | 56.54867 | 56.54867 | 56.54867 | 56.54867 | 56.54867 | 402.1239 | 402.1239 | 402.1239 | 402.1239 | [27 empty] | -175728.1 | -175728.1 | -145260.2 | -93770.92 | -1118.744 | 10949.05 | 16003.27 | 16003.27 | 16003.27 | 175728.1 | 175728.1 | 175728.1 | 175728.1 | [27 empty] | 84349500.8 | 73805813.2 | 52293661.3 | 28131276.9 | 223748.7 | -1094904.9 | 0 | 1600327.3 | 3200654.6 | 52718438.0 | 63262125.6 | 73805813.2 | 84349500.8 | [27 empty] | 383
| Fang et al. (2011) | HPCSW-04 | 3 | 0.09516411 | 0.005225 |  | 0.0128 | 1.7 | 10 | 0.02158358 | 0.02590029 | 0.3776753 | 0.09436777 | 0.3 | R | 0 | 0.7480408 | 2.313259 | 2.231187 | 1.25748 | 0.5435968 | 0.5635925 | 588000 | 331392.4 | 319634.9 | 624737.6 | 0.218 | 1.7 | 1235760 | 219117 | 100517.9 | 795863678.7 | 266190197.8 | 2439000 | 61.788 | 4.437587 | 0.94 | 0.74 | 1000 | 200 | 214.8641 | 600 | 785.1359 | 100 | 1700 | 100000 | 0 | 100000 | 100000 | 283 | 283 | 437 | 290 | 0.004712389 | 0.005654867 | 0.0534 | 0.02010619 | 100 | 28.27433 | 2 | 56.54867 | 282.7433 | 267.0354 | 4 | 1068.142 | 739398.4 | 1.804437e-09 | 1256977221.0 | 429.7283 |  | 0.0033 | 30000 | 200000 | 20 | 80 | 140 | 200 | 300 | 400 | 500 | 600 | 700 | 800 | 860 | 920 | 980 | [27 empty] | 402.1239 | 402.1239 | 402.1239 | 402.1239 | 56.54867 | 56.54867 | 56.54867 | 56.54867 | 56.54867 | 402.1239 | 402.1239 | 402.1239 | 402.1239 | [27 empty] | -175728.1 | -175728.1 | -175728.1 | -141881 | -11266.97 | -2581.917 | 6103.134 | 14788.19 | 16003.27 | 175728.1 | 175728.1 | 175728.1 | 175728.1 | [27 empty] | 84349500.8 | 73805813.2 | 63262125.6 | 42564306.5 | 2253393.5 | 258191.7 | 0 | 1478818.5 | 3200654.6 | 52718438.0 | 63262125.6 | 73805813.2 | 84349500.8 | [27 empty] | 384
| Fang et al. (2011) | HPCSW-05 | 3 | 0.07978896 | 0.00465 |  | 0.009776471 | 1.7 | 10 | 0.01295015 | 0.01726686 | 0.1001974 | 0.05180059 | 0.3 | R | 0 | 0.6271838 | 1.655287 | 1.707518 | 0.9630266 | 0.5817884 | 0.5639922 | 493000 | 278048.1 | 286821.7 | 512096.2 | 0.218 | 1.7 | 1235760 | 219556.2 | 67265.43 | 799313280.0 | 71250273.6 | 2439000 | 61.788 | 4.437587 | 0.94 | 0.74 | 1000 | 200 | 211.8945 | 600 | 788.1055 | 100 | 1700 | 100000 | 0 | 100000 | 100000 | 283 | 283 | 410 | 283 | 0.002827433 | 0.003769911 | 0.0151 | 0.01130973 | 150 | 28.27433 | 2 | 56.54867 | 169.646 | 50.26548 | 6 | 301.5929 | 474772.1 | 0 | 807112599.7 | 423.789 |  | 0.0033 | 30000 | 200000 | 20 | 110 | 200 | 350 | 500 | 650 | 800 | 890 | 980 | [31 empty] | 100.531 | 100.531 | 100.531 | 56.54867 | 56.54867 | 56.54867 | 100.531 | 100.531 | 100.531 | [31 empty] | -41217.7 | -41217.7 | -35037.48 | -6498.424 | 6711.731 | 16003.27 | 41217.7 | 41217.7 | 41217.7 | [31 empty] | 19784493.9 | 16074901.3 | 10511242.6 | 974763.7 | 0 | 2400490.9 | 12365308.7 | 16074901.3 | 19784493.9 | [31 empty] | 385
| Fang et al. (2011) | HPCSW-06 | 1 | 0.07418175 | 0.005038095 | 0.01432857 | 0.02902941 | 2.2 | 8.333333 | 0.0462632 | 0.09252641 | 0.5134516 | 0.04996426 | 0.2 | R | 0 | 0.60597 | 1.206267 | 0.9347038 | 1.428073 | 1.183878 | 1.527835 | 594000 | 907534.2 | 703223.5 | 988166.3 | 0.17 | 2.2 | 1601472 | 204243.9 | 498979.6 | 1116777742.0 | 563104965.7 | 2107200 | 66.728 | 4.62934 | 0.94 | 0.74 | 1000 | 200 | 158.1441 | 600 | 841.8559 | 120 | 1700 | 120000 | 0 | 120000 | 120000 | 283 | 283 | 452 | 283 | 0.01090831 | 0.02181662 | 0.0758 | 0.01178097 | 60 | 78.53982 | 2 | 157.0796 | 785.3982 | 455.5309 | 4 | 1822.124 | 848275.6 | 5.820766e-10 | 1442068521.6 | 316.2882 |  | 0.0033 | 30000 | 200000 | 20 | 80 | 140 | 200 | 300 | 400 | 500 | 600 | 700 | 800 | 860 | 920 | 980 | [27 empty] | 508.938 | 508.938 | 402.1239 | 402.1239 | 157.0796 | 157.0796 | 157.0796 | 157.0796 | 157.0796 | 402.1239 | 402.1239 | 508.938 | 508.938 | [27 empty] | -230040 | -230040 | -147925.8 | -97579.03 | -5338.936 | 27438.94 | 44453.54 | 44453.54 | 44453.54 | 181760 | 181760 | 230040 | 230040 | [27 empty] | 110419190.6 | 96616791.8 | 53253304.9 | 29273709.8 | 1067787.1 | -2743893.8 | 0 | 4445353.6 | 8890707.2 | 54527995.4 | 65433594.4 | 96616791.8 | 110419190.6 | [27 empty] | 386
| Fang et al. (2011) | HPCSW-07 | 1 | 0.08292371 | 0.00492381 | 0.01422857 | 0.01950455 | 2.2 | 8.333333 | 0.05934114 | 0.1186823 | 0.5134516 | 0.04996426 | 0.28 | R | 0 | 0.6773806 | 0.8908545 | 0.6395115 | 1.075779 | 1.207582 | 1.682189 | 664000 | 1116973.7 | 801834.1 | 695319.2 | 0.17 | 2.2 | 1601472 | 198017.2 | 603817 | 1045065385.8 | 484636875.1 | 2950080 | 66.728 | 4.62934 | 0.94 | 0.74 | 1000 | 200 | 205.7814 | 600 | 794.2186 | 120 | 2200 | 120000 | 0 | 120000 | 120000 | 363 | 363 | 452 | 283 | 0.01090831 | 0.02181662 | 0.0758 | 0.01178097 | 60 | 78.53982 | 2 | 157.0796 | 785.3982 | 455.5309 | 4 | 1822.124 | 714317.5 | 2.561137e-09 | 1571498527.5 | 411.5628 |  | 0.0033 | 30000 | 200000 | 20 | 80 | 140 | 200 | 300 | 400 | 500 | 600 | 700 | 800 | 860 | 920 | 980 | [27 empty] | 508.938 | 508.938 | 402.1239 | 402.1239 | 157.0796 | 157.0796 | 157.0796 | 157.0796 | 157.0796 | 402.1239 | 402.1239 | 508.938 | 508.938 | [27 empty] | -230040 | -230040 | -175120.9 | -136429.1 | -28102.63 | -2912.655 | 22277.32 | 47467.3 | 57019.91 | 181760 | 181760 | 230040 | 230040 | [27 empty] | 110419190.6 | 96616791.8 | 63043514.8 | 40928721.5 | 5620526.1 | 291265.5 | 0 | 4746729.7 | 11403981.3 | 54527995.4 | 65433594.4 | 96616791.8 | 110419190.6 | [27 empty] | 387
| Fang et al. (2011) | HPCSW-08 | 1 | 0.09510481 | 0.004885714 | 0.01366667 | 0.02371364 | 2.2 | 10 | 0.08545124 | 0.1424187 | 0.55003 | 0.05995711 | 0.26 | B | 0.4615385 | 0.7768847 | 1.138249 | 0.7490801 | 0.9889674 | 0.8688501 | 1.320242 | 825000 | 1089200.0 | 716801.3 | 555483 | 0.17 | 2.2 | 1734928 | 137894.3 | 578907 | 645860245.1 | 576202358.8 | 2967640 | 66.728 | 4.62934 | 0.94 | 0.74 | 1000 | 150 | 238.5462 | 700 | 761.4538 | 100 | 2200 | 70000 | 60000 | 100000 | 130000 | 363 | 363 | 452 | 283 | 0.01570796 | 0.02617994 | 0.0812 | 0.01413717 | 60 | 78.53982 | 2 | 157.0796 | 1099.557 | 609.469 | 4 | 2437.876 | 815898.1 | 4.365575e-09 | 1794975781.5 | 477.0923 |  | 0.0033 | 30000 | 200000 | 20 | 75 | 130 | 200 | 300 | 400 | 500 | 600 | 700 | 800 | 870 | 925 | 980 | [27 empty] | 1017.876 | 804.2477 | 615.7522 | 157.0796 | 157.0796 | 157.0796 | 157.0796 | 157.0796 | 157.0796 | 157.0796 | 615.7522 | 804.2477 | 1017.876 | [27 empty] | -460080 | -363520 | -278320 | -57019.91 | -38482.31 | -16752.23 | 4977.853 | 26707.94 | 48438.02 | 57019.91 | 278320 | 363520 | 460080 | [27 empty] | 220838381.2 | 154495986.9 | 102978391.3 | 17105972.0 | 7696462.2 | 1675222.9 | 0 | 2670793.5 | 9687603.5 | 17105972.0 | 102978391.3 | 154495986.9 | 220838381.2 | [27 empty] | 388
| Farvashany et al. (2008) | HSCW1 | 3 | 0.05889423 |  |  | 0.009683333 | 1.363636 | 11.73333 | 0.05451923 | 0.02033654 | 0.1730769 | 0.004833219 | 0.04326923 | F | 0.5625 | 0.6006057 | 3.926603 | 3.459202 | 1.4489 | 0.3689959 | 0.4188539 | 735000 | 307857.6 | 271212 | 802112.1 | 0.25 | 1.5 | 540000 | 167760.5 | 103451.5 | 506838813.8 | 455695660.0 | 540000 | 104 | 5.909054 | 0.94 | 0.74 | 880 | 90 | 66.92275 | 700 | 813.0772 | 75 | 1200 | 52500 | 67500 | 66000 | 120000 | 450 | 450 | 450 | 250 | 0.0126 | 0.0047 | 0.04 | 0.002010619 | 160 | 28.27433 | 2 | 56.54867 | 661.5 | 113.0973 | 12 | 1357.168 | 1064941.8 | 4.423782e-09 | 1277930192.9 | 133.8455 |  | 0.0033 | 30000 | 200000 | 20 | 70 | 110 | 170 | 230 | 290 | 350 | 410 | 470 | 530 | 590 | 650 | 710 | 770 | 810 | 860 | [24 empty] | 1357.168 | 1357.168 | 56.54867 | 56.54867 | 56.54867 | 56.54867 | 56.54867 | 56.54867 | 56.54867 | 56.54867 | 56.54867 | 56.54867 | 56.54867 | 56.54867 | 1357.168 | 1357.168 | [24 empty] | -610725.6 | -427271.7 | -6649.195 | 10081.49 | 25446.9 | 25446.9 | 25446.9 | 25446.9 | 25446.9 | 25446.9 | 25446.9 | 25446.9 | 25446.9 | 25446.9 | 610725.6 | 610725.6 | [24 empty] | 256504757.0 | 158090516.3 | 2194234.3 | -2722002.8 | -5343849.1 | -3817035.1 | -2290221.0 | -763407 | 763407 | 2290221.0 | 3817035.1 | 5343849.1 | 6870663.1 | 8397477.2 | 225968476.4 | 256504757.0 | [24 empty] | 389
| Farvashany et al. (2008) | HSCW2 | 3 | 0.07571685 |  |  | 0.01125 | 1.363636 | 11.73333 | 0.06096774 | 0.02274194 | 0.1935484 | 0.005404891 | 0.08548387 | F | 0.5625 | 0.7301868 | 4.256266 | 3.890523 | 1.375312 | 0.3231265 | 0.3535032 | 845000 | 298710.2 | 273041.9 | 717957.7 | 0.25 | 1.5 | 954000 | 172918 | 100123.9 | 437798294.1 | 423750890.5 | 954000 | 93 | 5.556678 | 0.94 | 0.74 | 880 | 90 | 93.07588 | 700 | 786.9241 | 75 | 1200 | 52500 | 67500 | 66000 | 120000 | 450 | 450 | 450 | 250 | 0.0126 | 0.0047 | 0.04 | 0.002010619 | 160 | 28.27433 | 2 | 56.54867 | 661.5 | 113.0973 | 12 | 1357.168 | 1162139.0 | 3.259629e-09 | 1394566752.4 | 186.1518 |  | 0.0033 | 30000 | 200000 | 20 | 70 | 110 | 170 | 230 | 290 | 350 | 410 | 470 | 530 | 590 | 650 | 710 | 770 | 810 | 860 | [24 empty] | 1357.168 | 1357.168 | 56.54867 | 56.54867 | 56.54867 | 56.54867 | 56.54867 | 56.54867 | 56.54867 | 56.54867 | 56.54867 | 56.54867 | 56.54867 | 56.54867 | 1357.168 | 1357.168 | [24 empty] | -610725.6 | -558902.7 | -15267.89 | -3238.315 | 8791.264 | 20820.84 | 25446.9 | 25446.9 | 25446.9 | 25446.9 | 25446.9 | 25446.9 | 25446.9 | 25446.9 | 610725.6 | 610725.6 | [24 empty] | 256504757.0 | 206793997.4 | 5038404.8 | 874344.9 | -1846165.4 | -3123126.4 | -2290221.0 | -763407 | 763407 | 2290221.0 | 3817035.1 | 5343849.1 | 6870663.1 | 8397477.2 | 225968476.4 | 256504757.0 | [24 empty] | 390
| Farvashany et al. (2008) | HSCW3 | 3 | 0.06056202 |  |  | 0.009283333 | 1.363636 | 11.73333 | 0.03924419 | 0.02459302 | 0.2093023 | 0.005844824 | 0.09234496 | F | 0.5625 | 0.561629 | 4.21377 | 3.850599 | 1.802725 | 0.4278177 | 0.4681675 | 625000 | 292604.7 | 267386.1 | 690055.6 | 0.25 | 1.5 | 953000 | 167300.3 | 100085.7 | 404682111.3 | 423384629.6 | 953000 | 86 | 5.322599 | 0.94 | 0.74 | 880 | 90 | 93.37574 | 700 | 786.6243 | 75 | 1200 | 52500 | 67500 | 66000 | 120000 | 450 | 450 | 450 | 250 | 0.0075 | 0.0047 | 0.04 | 0.002010619 | 160 | 28.27433 | 2 | 56.54867 | 393.75 | 113.0973 | 12 | 1357.168 | 1126703.3 | 4.074536e-09 | 1352043995.8 | 186.7515 |  | 0.0033 | 30000 | 200000 | 20 | 70 | 140 | 240 | 340 | 440 | 540 | 640 | 740 | 810 | 860 | [29 empty] | 1357.168 | 1357.168 | 56.54867 | 56.54867 | 56.54867 | 56.54867 | 56.54867 | 56.54867 | 56.54867 | 1357.168 | 1357.168 | [29 empty] | -610725.6 | -559984.4 | -9343.242 | 10641.67 | 25446.9 | 25446.9 | 25446.9 | 25446.9 | 25446.9 | 610725.6 | 610725.6 | [29 empty] | 256504757.0 | 207194209.8 | 2802972.6 | -2128334.3 | -2544690.0 | 0 | 2544690.0 | 5089380.1 | 7634070.1 | 225968476.4 | 256504757.0 | [29 empty] | 391
| Farvashany et al. (2008) | HSCW4 | 3 | 0.07930403 |  |  | 0.007633333 | 1.363636 | 11.73333 | 0.03708791 | 0.02324176 | 0.1978022 | 0.005523679 | 0.2164835 | F | 0.5625 | 0.7565122 | 4.465346 | 4.479103 | 1.536084 | 0.3440011 | 0.3429445 | 866000 | 296990 | 297905 | 569476.1 | 0.25 | 1.5 | 2184000 | 209717.9 | 88187.1 | 374213647.0 | 309157655.4 | 2364000 | 91 | 5.490633 | 0.94 | 0.74 | 880 | 90 | 186.8932 | 700 | 693.1068 | 75 | 1200 | 52500 | 67500 | 66000 | 120000 | 450 | 450 | 450 | 250 | 0.0075 | 0.0047 | 0.04 | 0.002010619 | 160 | 28.27433 | 2 | 56.54867 | 393.75 | 113.0973 | 12 | 1357.168 | 1330248.7 | -9.313226e-10 | 1596298380.8 | 373.7863 |  | 0.0033 | 30000 | 200000 | 20 | 70 | 140 | 240 | 340 | 440 | 540 | 640 | 740 | 810 | 860 | [29 empty] | 1357.168 | 1357.168 | 56.54867 | 56.54867 | 56.54867 | 56.54867 | 56.54867 | 56.54867 | 56.54867 | 1357.168 | 1357.168 | [29 empty] | -610725.6 | -610725.6 | -23343.29 | -13358.41 | -3373.525 | 6611.357 | 16596.24 | 25446.9 | 25446.9 | 610725.6 | 610725.6 | [29 empty] | 256504757.0 | 225968476.4 | 7002986.1 | 2671681.2 | 337352.5 | 0 | 1659623.8 | 5089380.1 | 7634070.1 | 225968476.4 | 256504757.0 | [29 empty] | 392
| Farvashany et al. (2008) | HSCW5 | 3 | 0.07946429 |  |  | 0.013175 | 1.363636 | 11.73333 | 0.0675 | 0.04017857 | 0.2142857 | 0.005983986 | 0.09474206 | F | 0.5625 | 0.7283022 | 4.374939 | 3.087523 | 1.441519 | 0.3294946 | 0.4668851 | 801000 | 373975 | 263925.2 | 672290.5 | 0.25 | 1.5 | 955000 | 164703 | 99222.23 | 391653682.3 | 415094910.8 | 955000 | 84 | 5.254159 | 0.94 | 0.74 | 880 | 90 | 100.1625 | 700 | 779.8375 | 75 | 1200 | 52500 | 67500 | 66000 | 120000 | 450 | 450 | 450 | 250 | 0.0126 | 0.0075 | 0.04 | 0.002010619 | 160 | 28.27433 | 2 | 56.54867 | 661.5 | 113.0973 | 12 | 1357.168 | 1154656.5 | 6.868504e-09 | 1385587826.6 | 200.325 |  | 0.0033 | 30000 | 200000 | 20 | 70 | 110 | 170 | 230 | 290 | 350 | 410 | 470 | 530 | 590 | 650 | 710 | 770 | 810 | 860 | [24 empty] | 1357.168 | 1357.168 | 56.54867 | 56.54867 | 56.54867 | 56.54867 | 56.54867 | 56.54867 | 56.54867 | 56.54867 | 56.54867 | 56.54867 | 56.54867 | 56.54867 | 1357.168 | 1357.168 | [24 empty] | -610725.6 | -582733.8 | -16828.26 | -5649.791 | 5528.679 | 16707.15 | 25446.9 | 25446.9 | 25446.9 | 25446.9 | 25446.9 | 25446.9 | 25446.9 | 25446.9 | 610725.6 | 610725.6 | [24 empty] | 256504757.0 | 215611488.8 | 5553325.8 | 1525443.5 | -1161022.5 | -2506072.2 | -2290221.0 | -763407 | 763407 | 2290221.0 | 3817035.1 | 5343849.1 | 6870663.1 | 8397477.2 | 225968476.4 | 256504757.0 | [24 empty] | 393
| Farvashany et al. (2008) | HSCW6 | 3 | 0.06898148 |  |  | 0.01341667 | 1.363636 | 11.73333 | 0.063 | 0.0375 | 0.2 | 0.005585054 | 0.05092593 | F | 0.5625 | 0.6544158 | 4.104142 | 2.798702 | 1.424831 | 0.3471691 | 0.5091044 | 745000 | 379282.7 | 258641 | 735034.6 | 0.25 | 1.5 | 550000 | 156060.1 | 102580.9 | 434703288.3 | 447338277.8 | 550000 | 90 | 5.457365 | 0.94 | 0.74 | 880 | 90 | 73.76493 | 700 | 806.2351 | 75 | 1200 | 52500 | 67500 | 66000 | 120000 | 450 | 450 | 450 | 250 | 0.0126 | 0.0075 | 0.04 | 0.002010619 | 160 | 28.27433 | 2 | 56.54867 | 661.5 | 113.0973 | 12 | 1357.168 | 1061499.3 | 8.381903e-09 | 1273799180.2 | 147.5299 |  | 0.0033 | 30000 | 200000 | 20 | 70 | 110 | 170 | 230 | 290 | 350 | 410 | 470 | 530 | 590 | 650 | 710 | 770 | 810 | 860 | [24 empty] | 1357.168 | 1357.168 | 56.54867 | 56.54867 | 56.54867 | 56.54867 | 56.54867 | 56.54867 | 56.54867 | 56.54867 | 56.54867 | 56.54867 | 56.54867 | 56.54867 | 1357.168 | 1357.168 | [24 empty] | -610725.6 | -470724.3 | -9494.307 | 5684.5 | 20863.31 | 25446.9 | 25446.9 | 25446.9 | 25446.9 | 25446.9 | 25446.9 | 25446.9 | 25446.9 | 25446.9 | 610725.6 | 610725.6 | [24 empty] | 256504757.0 | 174167987.5 | 3133121.4 | -1534815.1 | -4381294.6 | -3817035.1 | -2290221.0 | -763407 | 763407 | 2290221.0 | 3817035.1 | 5343849.1 | 6870663.1 | 8397477.2 | 225968476.4 | 256504757.0 | [24 empty] | 394
| Farvashany et al. (2008) | HSCW7 | 3 | 0.06535948 |  |  | 0.01265 | 1.363636 | 11.73333 | 0.03308824 | 0.03308824 | 0.1764706 | 0.004927988 | 0.07777778 | F | 0.5625 | 0.6600984 | 4.018507 | 2.920615 | 1.421579 | 0.353758 | 0.4867398 | 800000 | 389391.8 | 283006.4 | 769808.1 | 0.25 | 1.5 | 952000 | 181530.8 | 101475.7 | 487041779.3 | 436727893.5 | 952000 | 102 | 5.846281 | 0.94 | 0.74 | 880 | 90 | 82.45163 | 700 | 797.5484 | 75 | 1200 | 52500 | 67500 | 66000 | 120000 | 450 | 450 | 450 | 250 | 0.0075 | 0.0075 | 0.04 | 0.002010619 | 160 | 28.27433 | 2 | 56.54867 | 393.75 | 113.0973 | 12 | 1357.168 | 1137263.5 | 1.97906e-09 | 1364716154.3 | 164.9033 |  | 0.0033 | 30000 | 200000 | 20 | 70 | 140 | 240 | 340 | 440 | 540 | 640 | 740 | 810 | 860 | [29 empty] | 1357.168 | 1357.168 | 56.54867 | 56.54867 | 56.54867 | 56.54867 | 56.54867 | 56.54867 | 56.54867 | 1357.168 | 1357.168 | [29 empty] | -610725.6 | -515500.9 | -5636.289 | 16996.45 | 25446.9 | 25446.9 | 25446.9 | 25446.9 | 25446.9 | 610725.6 | 610725.6 | [29 empty] | 256504757.0 | 190735341.2 | 1690886.8 | -3399289.4 | -2544690.0 | 0 | 2544690.0 | 5089380.1 | 7634070.1 | 225968476.4 | 256504757.0 | [29 empty] | 395
| Li and Li (2004) | SJ-1 | 3 | 0.07540727 |  |  | 0.0212 | 1.142857 | 7 | 0.04122807 | 0.03813596 | 0.6611842 | 0.04560247 | 0.1 | R | 0 | 0.3600648 | 1.316691 | 1.177018 | 1.412484 | 1.072753 | 1.200053 | 120350 | 144426.4 | 129105.8 | 427556.2 | 0.25 | 1.5 | 159600 | 82712.19 | 46393.61 | 136963332.3 | 205081627.7 | 100000 | 22.8 | 2.564565 | 1 | 0.8 | 700 | 100 | 49.28363 | 500 | 650.7164 | 100 | 800 | 70000 | 0 | 70000 | 70000 | 235 | 235 | 335 | 235 | 0.004 | 0.0037 | 0.045 | 0.00442441 | 175 | 33.18307 | 2 | 66.36614 | 200 | 254.469 | 4 | 1017.876 | 169992.4 | 1.178705e-09 | 135993942.1 | 98.56726 | #REF! | 0.0033 | 30000 | 200000 | 20 | 100 | 225 | 350 | 475 | 600 | 680 | [33 empty] | 226.1947 | 226.1947 | 66.36614 | 66.36614 | 66.36614 | 226.1947 | 226.1947 | [33 empty] | -75775.21 | 2170.006 | 15596.04 | 15596.04 | 15596.04 | 75775.21 | 75775.21 | [33 empty] | 25005820.9 | -542501.5 | -1949505.5 | 0 | 1949505.5 | 18943803.7 | 25005820.9 | [33 empty] | 396
| Li and Li (2004) | SJ-2 | 3 | 0.07859649 |  |  | 0.0182875 | 1.142857 | 7 | 0.04122807 | 0.03813596 | 0.6611842 | 0.04560247 | 0.2 | R | 0 | 0.3752931 | 1.404157 | 1.386007 | 1.59579 | 1.136476 | 1.151358 | 125440 | 144426.4 | 142559.5 | 411160.9 | 0.25 | 1.5 | 319200 | 97193.58 | 45365.95 | 133676978.0 | 195251724.8 | 200000 | 22.8 | 2.564565 | 1 | 0.8 | 700 | 100 | 63.69746 | 500 | 636.3025 | 100 | 800 | 70000 | 0 | 70000 | 70000 | 235 | 235 | 335 | 235 | 0.004 | 0.0037 | 0.045 | 0.00442441 | 175 | 33.18307 | 2 | 66.36614 | 200 | 254.469 | 4 | 1017.876 | 200175.9 | 2.095476e-09 | 160140732.5 | 127.3949 | #REF! | 0.0033 | 30000 | 200000 | 20 | 100 | 225 | 350 | 475 | 600 | 680 | [33 empty] | 226.1947 | 226.1947 | 66.36614 | 66.36614 | 66.36614 | 226.1947 | 226.1947 | [33 empty] | -75775.21 | -32102.91 | 15596.04 | 15596.04 | 15596.04 | 75775.21 | 75775.21 | [33 empty] | 25005820.9 | 8025726.6 | -1949505.5 | 0 | 1949505.5 | 18943803.7 | 25005820.9 | [33 empty] | 397
| Li and Li (2004) | SJ-3 | 3 | 0.0845614 |  |  | 0.0178375 | 1.142857 | 7 | 0.04122807 | 0.03813596 | 0.6611842 | 0.04560247 | 0.3 | R | 0 | 0.4037752 | 1.627101 | 1.573524 | 1.683894 | 1.034905 | 1.070142 | 134960 | 144426.4 | 139670.8 | 392263.3 | 0.25 | 1.5 | 319200 | 95489.31 | 44181.46 | 129889064.6 | 183921595.3 | 300000 | 22.8 | 2.564565 | 1 | 0.8 | 700 | 100 | 80.31112 | 500 | 619.6889 | 100 | 800 | 70000 | 0 | 70000 | 70000 | 235 | 235 | 335 | 235 | 0.004 | 0.0037 | 0.045 | 0.00442441 | 175 | 33.18307 | 2 | 66.36614 | 200 | 254.469 | 4 | 1017.876 | 227258.4 | 0 | 181806718.4 | 160.6222 | #REF! | 0.0033 | 30000 | 200000 | 20 | 100 | 225 | 350 | 475 | 600 | 680 | [33 empty] | 226.1947 | 226.1947 | 66.36614 | 66.36614 | 66.36614 | 226.1947 | 226.1947 | [33 empty] | -75775.21 | -56344.64 | 15596.04 | 15596.04 | 15596.04 | 75775.21 | 75775.21 | [33 empty] | 25005820.9 | 14086159.9 | -1949505.5 | 0 | 1949505.5 | 18943803.7 | 25005820.9 | [33 empty] | 398
| Li and Li (2004) | SJ-4 | 2 | 0.05460526 |  |  | 0.02452174 | 1.642857 | 7 | 0.04122807 | 0.03813596 | 0.6611842 | 0.04560247 | 0.1 | R | 0 | 0.2607366 | 0.995696 | 0.8645271 | 1.35692 | 1.362786 | 1.569552 | 87150 | 136786.5 | 118766.8 | 297430.4 | 0.2271429 | 1.642857 | 159600 | 72373.17 | 46393.61 | 136963332.3 | 205081627.7 | 100000 | 22.8 | 2.564565 | 1 | 0.8 | 700 | 100 | 49.28363 | 500 | 650.7164 | 100 | 1150 | 70000 | 0 | 70000 | 70000 | 235 | 235 | 335 | 235 | 0.004 | 0.0037 | 0.045 | 0.00442441 | 175 | 33.18307 | 2 | 66.36614 | 200 | 254.469 | 4 | 1017.876 | 118255.6 | 1.178705e-09 | 135993942.1 | 98.56726 | #REF! | 0.0033 | 30000 | 200000 | 20 | 100 | 225 | 350 | 475 | 600 | 680 | [33 empty] | 226.1947 | 226.1947 | 66.36614 | 66.36614 | 66.36614 | 226.1947 | 226.1947 | [33 empty] | -75775.21 | 2170.006 | 15596.04 | 15596.04 | 15596.04 | 75775.21 | 75775.21 | [33 empty] | 25005820.9 | -542501.5 | -1949505.5 | 0 | 1949505.5 | 18943803.7 | 25005820.9 | [33 empty] | 399
| Li and Li (2004) | SJ-5 | 2 | 0.05552632 |  |  | 0.02069565 | 1.642857 | 7 | 0.04122807 | 0.03813596 | 0.6611842 | 0.04560247 | 0.2 | R | 0 | 0.2651345 | 1.067805 | 1.018031 | 1.571347 | 1.471568 | 1.543517 | 88620 | 136786.5 | 130410.3 | 286025 | 0.2271429 | 1.642857 | 319200 | 85044.38 | 45365.95 | 133676978.0 | 195251724.8 | 200000 | 22.8 | 2.564565 | 1 | 0.8 | 700 | 100 | 63.69746 | 500 | 636.3025 | 100 | 1150 | 70000 | 0 | 70000 | 70000 | 235 | 235 | 335 | 235 | 0.004 | 0.0037 | 0.045 | 0.00442441 | 175 | 33.18307 | 2 | 66.36614 | 200 | 254.469 | 4 | 1017.876 | 139252.8 | 2.095476e-09 | 160140732.5 | 127.3949 | #REF! | 0.0033 | 30000 | 200000 | 20 | 100 | 225 | 350 | 475 | 600 | 680 | [33 empty] | 226.1947 | 226.1947 | 66.36614 | 66.36614 | 66.36614 | 226.1947 | 226.1947 | [33 empty] | -75775.21 | -32102.91 | 15596.04 | 15596.04 | 15596.04 | 75775.21 | 75775.21 | [33 empty] | 25005820.9 | 8025726.6 | -1949505.5 | 0 | 1949505.5 | 18943803.7 | 25005820.9 | [33 empty] | 400
| Li and Li (2004) | SJ-6 | 2 | 0.05823308 |  |  | 0.01911304 | 1.642857 | 7 | 0.04122807 | 0.03813596 | 0.6611842 | 0.04560247 | 0.3 | R | 0 | 0.2780592 | 1.237666 | 1.155764 | 1.70102 | 1.374377 | 1.471772 | 92940 | 136786.5 | 127734.6 | 272878.8 | 0.2271429 | 1.642857 | 319200 | 83553.14 | 44181.46 | 129889064.6 | 183921595.3 | 300000 | 22.8 | 2.564565 | 1 | 0.8 | 700 | 100 | 80.31112 | 500 | 619.6889 | 100 | 1150 | 70000 | 0 | 70000 | 70000 | 235 | 235 | 335 | 235 | 0.004 | 0.0037 | 0.045 | 0.00442441 | 175 | 33.18307 | 2 | 66.36614 | 200 | 254.469 | 4 | 1017.876 | 158092.8 | 0 | 181806718.4 | 160.6222 | #REF! | 0.0033 | 30000 | 200000 | 20 | 100 | 225 | 350 | 475 | 600 | 680 | [33 empty] | 226.1947 | 226.1947 | 66.36614 | 66.36614 | 66.36614 | 226.1947 | 226.1947 | [33 empty] | -75775.21 | -56344.64 | 15596.04 | 15596.04 | 15596.04 | 75775.21 | 75775.21 | [33 empty] | 25005820.9 | 14086159.9 | -1949505.5 | 0 | 1949505.5 | 18943803.7 | 25005820.9 | [33 empty] | 401
| Li and Li (2004) | SJ-7 | 1 | 0.04411028 |  |  | 0.02363333 | 2.142857 | 7 | 0.04122807 | 0.03813596 | 0.6611842 | 0.04560247 | 0.1 | R | 0 | 0.2106237 | 0.9371768 | 0.7703726 | 1.287821 | 1.37415 | 1.671686 | 70400 | 117686.7 | 96740.15 | 228030 | 0.17 | 2.142857 | 159600 | 50346.55 | 46393.61 | 136963332.3 | 205081627.7 | 100000 | 22.8 | 2.564565 | 1 | 0.8 | 700 | 100 | 49.28363 | 500 | 650.7164 | 100 | 1500 | 70000 | 0 | 70000 | 70000 | 235 | 235 | 335 | 235 | 0.004 | 0.0037 | 0.045 | 0.00442441 | 175 | 33.18307 | 2 | 66.36614 | 200 | 254.469 | 4 | 1017.876 | 90662.63 | 1.178705e-09 | 135993942.1 | 98.56726 | #REF! | 0.0033 | 30000 | 200000 | 20 | 100 | 225 | 350 | 475 | 600 | 680 | [33 empty] | 226.1947 | 226.1947 | 66.36614 | 66.36614 | 66.36614 | 226.1947 | 226.1947 | [33 empty] | -75775.21 | 2170.006 | 15596.04 | 15596.04 | 15596.04 | 75775.21 | 75775.21 | [33 empty] | 25005820.9 | -542501.5 | -1949505.5 | 0 | 1949505.5 | 18943803.7 | 25005820.9 | [33 empty] | 402
| Li and Li (2004) | SJ-8 | 1 | 0.04508772 |  |  | 0.02331333 | 2.142857 | 7 | 0.04122807 | 0.03813596 | 0.6611842 | 0.04560247 | 0.2 | R | 0 | 0.2152909 | 1.021365 | 0.9071583 | 1.483609 | 1.452575 | 1.635446 | 71960 | 117686.7 | 104527.3 | 219285.8 | 0.17 | 2.142857 | 319200 | 59161.31 | 45365.95 | 133676978.0 | 195251724.8 | 200000 | 22.8 | 2.564565 | 1 | 0.8 | 700 | 100 | 63.69746 | 500 | 636.3025 | 100 | 1500 | 70000 | 0 | 70000 | 70000 | 235 | 235 | 335 | 235 | 0.004 | 0.0037 | 0.045 | 0.00442441 | 175 | 33.18307 | 2 | 66.36614 | 200 | 254.469 | 4 | 1017.876 | 106760.5 | 2.095476e-09 | 160140732.5 | 127.3949 | #REF! | 0.0033 | 30000 | 200000 | 20 | 100 | 225 | 350 | 475 | 600 | 680 | [33 empty] | 226.1947 | 226.1947 | 66.36614 | 66.36614 | 66.36614 | 226.1947 | 226.1947 | [33 empty] | -75775.21 | -32102.91 | 15596.04 | 15596.04 | 15596.04 | 75775.21 | 75775.21 | [33 empty] | 25005820.9 | 8025726.6 | -1949505.5 | 0 | 1949505.5 | 18943803.7 | 25005820.9 | [33 empty] | 403
| Li and Li (2004) | SJ-9 | 1 | 0.04678571 |  |  | 0.02175333 | 2.142857 | 7 | 0.04122807 | 0.03813596 | 0.6611842 | 0.04560247 | 0.3 | R | 0 | 0.2233987 | 1.184732 | 1.029891 | 1.623202 | 1.3701 | 1.576091 | 74670 | 117686.7 | 102305.4 | 209207.1 | 0.17 | 2.142857 | 319200 | 58123.93 | 44181.46 | 129889064.6 | 183921595.3 | 300000 | 22.8 | 2.564565 | 1 | 0.8 | 700 | 100 | 80.31112 | 500 | 619.6889 | 100 | 1500 | 70000 | 0 | 70000 | 70000 | 235 | 235 | 335 | 235 | 0.004 | 0.0037 | 0.045 | 0.00442441 | 175 | 33.18307 | 2 | 66.36614 | 200 | 254.469 | 4 | 1017.876 | 121204.5 | 0 | 181806718.4 | 160.6222 | #REF! | 0.0033 | 30000 | 200000 | 20 | 100 | 225 | 350 | 475 | 600 | 680 | [33 empty] | 226.1947 | 226.1947 | 66.36614 | 66.36614 | 66.36614 | 226.1947 | 226.1947 | [33 empty] | -75775.21 | -56344.64 | 15596.04 | 15596.04 | 15596.04 | 75775.21 | 75775.21 | [33 empty] | 25005820.9 | 14086159.9 | -1949505.5 | 0 | 1949505.5 | 18943803.7 | 25005820.9 | [33 empty] | 404
| Cui et al. (2013) | DHPCW-01 | 1 | 0.07336652 | 0.00635 | 0.01295 | 0.03104762 | 2.1 | 10 | 0.0462589 | 0.1381911 | 0.1775962 | 0.03832453 | 0.21 | B | 0.5714286 | 0.6208351 | 0.6320817 | 0.4930089 | 0.7597256 | 1.201942 | 1.540998 | 735500 | 1133403.8 | 884028.4 | 629616.4 | 0.17 | 2.1 | 2005001.6 | 153755.5 | 730272.9 | 984858292.7 | 337336171.1 | 2105251.68 | 71.6072 | 4.812556 | 0.94 | 0.74 | 1000 | 200 | 168.4244 | 600 | 831.5756 | 100 | 2100 | 60000 | 80000 | 100000 | 140000 | 419.3 | 419.3 | 460 | 419.3 | 0.0079 | 0.0236 | 0.02764602 | 0.006544985 | 60 | 78.53982 | 2 | 157.0796 | 474 | 1105.841 | 1 | 1105.841 | 558778.2 | -8.731149e-10 | 1173434179.5 | 336.8488 | #REF! | 0.0033 | 30000 | 200000 | 20 | 100 | 180 | 250 | 350 | 450 | 550 | 650 | 750 | 820 | 900 | 980 | [28 empty] | 452.3893 | 326.7256 | 326.7256 | 100.531 | 100.531 | 66.36614 | 66.36614 | 100.531 | 100.531 | 326.7256 | 326.7256 | 452.3893 | [28 empty] | -208099.1 | -150293.8 | -100409.2 | -17106.95 | 2590.439 | 14713.45 | 27716.81 | 42152.63 | 42152.63 | 150293.8 | 150293.8 | 208099.1 | [28 empty] | 99887566.7 | 60117517.0 | 32130934.7 | 4276738.6 | -388565.8 | -735672.6 | 1385840.4 | 6322895.0 | 10538158.4 | 48094013.6 | 60117517.0 | 99887566.7 | [28 empty] | 405
| Cui et al. (2013) | DHPCW-02 | 1 | 0.06067457 | 0.00555 | 0.015 | 0.02757143 | 2.1 | 10 | 0.03872052 | 0.0643444 | 0.1727022 | 0.02795131 | 0.15 | B | 0.5714286 | 0.5206585 | 0.5562216 | 0.8178938 | 0.8102951 | 1.456785 | 0.9907095 | 625500 | 619688.8 | 911218.9 | 686266 | 0.17 | 2.1 | 1546364.4 | 147652.2 | 763566.7 | 1065251497.3 | 375907077.5 | 1546364.4 | 73.6364 | 4.887092 | 0.94 | 0.74 | 1000 | 200 | 130.5122 | 600 | 869.4878 | 100 | 2100 | 60000 | 80000 | 100000 | 140000 | 419.3 | 419.3 | 460 | 419.3 | 0.0068 | 0.0113 | 0.02764602 | 0.004908739 | 60 | 78.53982 | 2 | 157.0796 | 408 | 1105.841 | 1 | 1105.841 | 506839.6 | 6.693881e-10 | 1064363179.8 | 261.0243 | #REF! | 0.0033 | 30000 | 200000 | 20 | 100 | 180 | 250 | 350 | 450 | 550 | 650 | 750 | 820 | 900 | 980 | [28 empty] | 452.3893 | 326.7256 | 326.7256 | 100.531 | 100.531 | 66.36614 | 66.36614 | 100.531 | 100.531 | 326.7256 | 326.7256 | 452.3893 | [28 empty] | -208099.1 | -133026.3 | -66936.29 | -2802.305 | 22616.95 | 27827.32 | 27827.32 | 42152.63 | 42152.63 | 150293.8 | 150293.8 | 208099.1 | [28 empty] | 99887566.7 | 53210539.1 | 21419612.9 | 700576.1 | -3392542.2 | -1391366.2 | 1391366.2 | 6322895.0 | 10538158.4 | 48094013.6 | 60117517.0 | 99887566.7 | [28 empty] | 406
| Cui et al. (2013) | DHPCW-03 | 2 | 0.08547949 | 0.008 | 0.01728571 | 0.02883333 | 1.5 | 10 | 0.04377775 | 0.1119381 | 0.1680707 | 0.03108767 | 0.15 | B | 0.5714286 | 0.7435517 | 0.7173229 | 0.6770214 | 0.7958653 | 1.109494 | 1.175539 | 905500 | 1064450.9 | 1004646.6 | 981022.1 | 0.25 | 1.5 | 1588977.6 | 240713 | 763933.6 | 1095200975.3 | 376332130.0 | 1588977.6 | 75.6656 | 4.960709 | 0.94 | 0.74 | 1000 | 200 | 130.0944 | 600 | 869.9056 | 100 | 1500 | 60000 | 80000 | 100000 | 140000 | 419.3 | 419.3 | 460 | 419.3 | 0.0079 | 0.0202 | 0.02764602 | 0.005609987 | 60 | 78.53982 | 2 | 157.0796 | 474 | 1105.841 | 1 | 1105.841 | 720656 | 6.693881e-10 | 1080984046.8 | 260.1888 | #REF! | 0.0033 | 30000 | 200000 | 20 | 100 | 180 | 250 | 350 | 450 | 550 | 650 | 750 | 820 | 900 | 980 | [28 empty] | 452.3893 | 326.7256 | 326.7256 | 100.531 | 100.531 | 66.36614 | 66.36614 | 100.531 | 100.531 | 326.7256 | 326.7256 | 452.3893 | [28 empty] | -208099.1 | -132761 | -66458.74 | -2598.222 | 22902.66 | 27827.32 | 27827.32 | 42152.63 | 42152.63 | 150293.8 | 150293.8 | 208099.1 | [28 empty] | 99887566.7 | 53104416.1 | 21266795.7 | 649555.4 | -3435399.6 | -1391366.2 | 1391366.2 | 6322895.0 | 10538158.4 | 48094013.6 | 60117517.0 | 99887566.7 | [28 empty] | 407
| Cui et al. (2013) | DHPCW-04 | 2 | 0.09595241 | 0.005785714 | 0.01592857 | 0.02496667 | 1.5 | 10 | 0.04199744 | 0.06237855 | 0.187318 | 0.0269483 | 0.16 | B | 0.5714286 | 0.7906082 | 0.7050994 | 1.101523 | 0.7602959 | 1.078282 | 0.6902222 | 912000 | 629482.7 | 983393.1 | 894030.1 | 0.25 | 1.5 | 1520753.92 | 226333.3 | 757059.8 | 972676321.3 | 368368769.7 | 1520753.92 | 67.8908 | 4.673536 | 0.94 | 0.74 | 1000 | 200 | 137.9217 | 600 | 862.0783 | 100 | 1500 | 60000 | 80000 | 100000 | 140000 | 419.3 | 419.3 | 460 | 419.3 | 0.0068 | 0.0101 | 0.02764602 | 0.004363323 | 60 | 78.53982 | 2 | 157.0796 | 408 | 1105.841 | 1 | 1105.841 | 693389.9 | 8.731149e-10 | 1040084788.1 | 275.8435 | #REF! | 0.0033 | 30000 | 200000 | 20 | 100 | 180 | 250 | 350 | 450 | 550 | 650 | 750 | 820 | 900 | 980 | [28 empty] | 452.3893 | 326.7256 | 326.7256 | 100.531 | 100.531 | 66.36614 | 66.36614 | 100.531 | 100.531 | 326.7256 | 326.7256 | 452.3893 | [28 empty] | -208099.1 | -137464.5 | -74925.05 | -6216.305 | 17837.35 | 27654.61 | 27827.32 | 42152.63 | 42152.63 | 150293.8 | 150293.8 | 208099.1 | [28 empty] | 99887566.7 | 54985819.2 | 23976016.2 | 1554076.2 | -2675602.2 | -1382730.3 | 1391366.2 | 6322895.0 | 10538158.4 | 48094013.6 | 60117517.0 | 99887566.7 | [28 empty] | 408
| Cui et al. (2013) | DHPCW-05 | 2 | 0.1094746 | 0.008333333 | 0.02766667 | 0.0304 | 1 | 10 | 0.04760281 | 0.09460305 | 0.1827557 | 0.02629195 | 0.16 | B | 0.5714286 | 0.9132152 | 1.067849 | 1.216621 | 0.9888638 | 0.9260337 | 0.8127951 | 1066500 | 866846 | 987615 | 1366185.8 | 0.25 | 1.5 | 1558717.44 | 230230.8 | 757384.2 | 997441159.3 | 368744638.2 | 1558717.44 | 69.5856 | 4.737348 | 0.94 | 0.74 | 1000 | 200 | 137.5523 | 600 | 862.4477 | 100 | 1000 | 60000 | 80000 | 100000 | 140000 | 419.3 | 419.3 | 460 | 419.3 | 0.0079 | 0.0157 | 0.02764602 | 0.004363323 | 60 | 78.53982 | 2 | 157.0796 | 474 | 1105.841 | 1 | 1105.841 | 1054623.3 | 0 | 1054623267.3 | 275.1046 | #REF! | 0.0033 | 30000 | 200000 | 20 | 100 | 180 | 250 | 350 | 450 | 550 | 650 | 750 | 820 | 900 | 980 | [28 empty] | 452.3893 | 326.7256 | 326.7256 | 100.531 | 100.531 | 66.36614 | 66.36614 | 100.531 | 100.531 | 326.7256 | 326.7256 | 452.3893 | [28 empty] | -208099.1 | -137254.6 | -74547.11 | -6054.791 | 18063.47 | 27827.32 | 27827.32 | 42152.63 | 42152.63 | 150293.8 | 150293.8 | 208099.1 | [28 empty] | 99887566.7 | 54901832.2 | 23855074.9 | 1513697.8 | -2709520.0 | -1391366.2 | 1391366.2 | 6322895.0 | 10538158.4 | 48094013.6 | 60117517.0 | 99887566.7 | [28 empty] | 409
| Cui et al. (2013) | DHPCW-06 | 2 | 0.1081915 | 0.011 | 0.02033333 | 0.0304 | 1 | 10 | 0.04097457 | 0.05483362 | 0.1827557 | 0.0215116 | 0.16 | B | 0.5714286 | 0.9025118 | 1.067849 | 1.78717 | 1.000591 | 0.9370161 | 0.5598747 | 1054000 | 590108 | 987615 | 1366185.8 | 0.25 | 1.5 | 1558717.44 | 230230.8 | 757384.2 | 997441159.3 | 368744638.2 | 1558717.44 | 69.5856 | 4.737348 | 0.94 | 0.74 | 1000 | 200 | 137.5523 | 600 | 862.4477 | 100 | 1000 | 60000 | 80000 | 100000 | 140000 | 419.3 | 419.3 | 460 | 419.3 | 0.0068 | 0.0091 | 0.02764602 | 0.003569992 | 60 | 78.53982 | 2 | 157.0796 | 408 | 1105.841 | 1 | 1105.841 | 1054623.3 | 0 | 1054623267.3 | 275.1046 | #REF! | 0.0033 | 30000 | 200000 | 20 | 100 | 180 | 250 | 350 | 450 | 550 | 650 | 750 | 820 | 900 | 980 | [28 empty] | 452.3893 | 326.7256 | 326.7256 | 100.531 | 100.531 | 66.36614 | 66.36614 | 100.531 | 100.531 | 326.7256 | 326.7256 | 452.3893 | [28 empty] | -208099.1 | -137254.6 | -74547.11 | -6054.791 | 18063.47 | 27827.32 | 27827.32 | 42152.63 | 42152.63 | 150293.8 | 150293.8 | 208099.1 | [28 empty] | 99887566.7 | 54901832.2 | 23855074.9 | 1513697.8 | -2709520.0 | -1391366.2 | 1391366.2 | 6322895.0 | 10538158.4 | 48094013.6 | 60117517.0 | 99887566.7 | [28 empty] | 410
| Liu et al. (2011) | N2T0 | 3 | 0.09282465 | 0.005075 |  | 0.01718462 | 1.857143 | 7 | 0.03881061 | 0.0431229 | 0.8208831 | 0.06468435 | 0.15 | R | 0 | 0.5641418 | 1.155594 | 1.041721 | 0.8400671 | 0.7269568 | 0.8064224 | 240000 | 193541.4 | 174469.6 | 307113.8 | 0.1928571 | 1.857143 | 387828 | 92204.77 | 82264.87 | 219992491.9 | 179255413.4 | 200000 | 36.936 | 3.343852 | 1 | 0.8 | 700 | 100 | 54.39546 | 500 | 645.6045 | 100 | 1300 | 70000 | 0 | 70000 | 70000 | 360 | 360 | 377 | 360 | 0.003981969 | 0.00442441 | 0.08042477 | 0.006636614 | 150 | 33.18307 | 2 | 66.36614 | 199.0984 | 201.0619 | 4 | 804.2477 | 201616.1 | 4.365575e-10 | 262100944.0 | 108.7909 |  | 0.0033 | 30000 | 200000 | 20 | 100 | 200 | 350 | 500 | 600 | 680 | [33 empty] | 402.1239 | 402.1239 | 66.36614 | 66.36614 | 66.36614 | 402.1239 | 402.1239 | [33 empty] | -151600.7 | -21445.97 | 23891.81 | 23891.81 | 23891.81 | 151600.7 | 151600.7 | [33 empty] | 50028229.4 | 5361492.5 | -3583771.8 | 0 | 3583771.8 | 37900173.8 | 50028229.4 | [33 empty] | 411
| Liu et al. (2011) | N4T0 | 3 | 0.1148705 | 0.0049 |  | 0.01398462 | 1.857143 | 7 | 0.03881061 | 0.0431229 | 0.8208831 | 0.06468435 | 0.31 | R | 0 | 0.6981255 | 1.316006 | 1.223554 | 0.7973347 | 0.6058746 | 0.6516544 | 297000 | 193541.4 | 179944.7 | 293660.1 | 0.1928571 | 1.857143 | 517104 | 99963.84 | 79980.91 | 213372011.3 | 168386131.8 | 400000 | 36.936 | 3.343852 | 1 | 0.8 | 700 | 100 | 72.31966 | 500 | 627.6803 | 100 | 1300 | 70000 | 0 | 70000 | 70000 | 360 | 360 | 377 | 360 | 0.003981969 | 0.00442441 | 0.08042477 | 0.006636614 | 150 | 33.18307 | 2 | 66.36614 | 199.0984 | 201.0619 | 4 | 804.2477 | 236808.4 | 8.149073e-10 | 307850932.1 | 144.6393 |  | 0.0033 | 30000 | 200000 | 20 | 100 | 200 | 350 | 500 | 600 | 680 | [33 empty] | 402.1239 | 402.1239 | 66.36614 | 66.36614 | 66.36614 | 402.1239 | 402.1239 | [33 empty] | -151600.7 | -81909.63 | 16765.08 | 23891.81 | 23891.81 | 151600.7 | 151600.7 | [33 empty] | 50028229.4 | 20477406.5 | -2514762.0 | 0 | 3583771.8 | 37900173.8 | 50028229.4 | [33 empty] | 412
| Liu et al. (2011) | N6T0 | 3 | 0.1214456 | 0.00465 |  | 0.01116154 | 1.857143 | 7 | 0.03881061 | 0.0431229 | 0.8208831 | 0.06468435 | 0.46 | R | 0 | 0.7380855 | 1.521594 | 1.379283 | 0.8501539 | 0.5587258 | 0.6163738 | 314000 | 193541.4 | 175439.9 | 278697.3 | 0.1928571 | 1.857143 | 517104 | 97999.15 | 77440.76 | 206008885.8 | 156297600.9 | 600000 | 36.936 | 3.343852 | 1 | 0.8 | 700 | 100 | 92.25448 | 500 | 607.7455 | 100 | 1300 | 70000 | 0 | 70000 | 70000 | 360 | 360 | 377 | 360 | 0.003981969 | 0.00442441 | 0.08042477 | 0.006636614 | 150 | 33.18307 | 2 | 66.36614 | 199.0984 | 201.0619 | 4 | 804.2477 | 266948.3 | 1.455192e-09 | 347032825.7 | 184.509 |  | 0.0033 | 30000 | 200000 | 20 | 100 | 200 | 350 | 500 | 600 | 680 | [33 empty] | 402.1239 | 402.1239 | 66.36614 | 66.36614 | 66.36614 | 402.1239 | 402.1239 | [33 empty] | -151600.7 | -121559.5 | 3677.509 | 23891.81 | 23891.81 | 151600.7 | 151600.7 | [33 empty] | 50028229.4 | 30389886.2 | -551626.3 | 0 | 3583771.8 | 37900173.8 | 50028229.4 | [33 empty] | 413
| Ma et al. (2013) | SW-1 | 1 | 0.06192931 | 0.004823529 | 0.01047059 | 0.01850187 | 2.43 | 7.857143 | 0.0534989 | 0.07061855 | 0.1743213 | 0.07061855 | 0.316 | R | 0 | 0.4142372 | 0.6854197 | 0.5488514 | 0.8511049 | 1.241728 | 1.550702 | 426700 | 661684.5 | 529845.4 | 492528.5 | 0.17 | 2.2 | 1378022.8 | 196396 | 333449.4 | 1126577370.3 | 188473813.6 | 1750000 | 44.741 | 3.715675 | 0.9822605 | 0.7822605 | 1100 | 220 | 157.7038 | 660 | 942.2962 | 140 | 2670 | 154000 | 0 | 154000 | 154000 | 440 | 440 | 354 | 440 | 0.005439987 | 0.007180783 | 0.02203195 | 0.007180783 | 100 | 50.26548 | 2 | 100.531 | 502.6548 | 113.0973 | 6 | 678.584 | 363166.5 | 3.49246e-10 | 969654501.3 | 315.4075 |  | 0.0033 | 30000 | 200000 | 20 | 120 | 220 | 310 | 430 | 550 | 670 | 790 | 880 | 980 | 1080 | [29 empty] | 226.1947 | 226.1947 | 226.1947 | 100.531 | 100.531 | 100.531 | 100.531 | 100.531 | 226.1947 | 226.1947 | 226.1947 | [29 empty] | -80072.91 | -80072.91 | -45158.23 | -1137.552 | 24106.15 | 44233.62 | 44233.62 | 44233.62 | 80072.91 | 80072.91 | 80072.91 | [29 empty] | 42438644.2 | 34431352.8 | 14902216.2 | 273012.4 | -2892737.5 | 0 | 5308034.9 | 10616069.9 | 26424061.5 | 34431352.8 | 42438644.2 | [29 empty] | 414
| Ma et al. (2013) | SW-2 | 1 | 0.07716853 | 0.007215686 | 0.01647059 | 0.02191011 | 2.43 | 7.857143 | 0.0534989 | 0.07061855 | 0.4819689 | 0.07061855 | 0.316 | R | 0 | 0.5161704 | 0.9020708 | 0.706495 | 0.8792116 | 0.9746592 | 1.24447 | 531700 | 661684.5 | 518226.3 | 592601.9 | 0.17 | 2.2 | 1378022.8 | 193409.9 | 324816.3 | 1093555138.7 | 488691904.3 | 1750000 | 44.741 | 3.715675 | 0.9822605 | 0.7822605 | 1100 | 220 | 182.1 | 660 | 917.9 | 140 | 2670 | 154000 | 0 | 154000 | 154000 | 440 | 440 | 1044 | 440 | 0.005439987 | 0.007180783 | 0.02065495 | 0.007180783 | 100 | 50.26548 | 2 | 100.531 | 502.6548 | 63.61725 | 10 | 636.1725 | 467476.8 | 4.656613e-10 | 1248163011.7 | 364.2001 | #REF! | 0.0033 | 30000 | 200000 | 20 | 70 | 120 | 170 | 220 | 310 | 430 | 550 | 670 | 790 | 880 | 930 | 980 | 1030 | 1080 | [25 empty] | 127.2345 | 127.2345 | 127.2345 | 127.2345 | 127.2345 | 100.531 | 100.531 | 100.531 | 100.531 | 100.531 | 127.2345 | 127.2345 | 127.2345 | 127.2345 | 127.2345 | [25 empty] | -79363.31 | -67834.65 | -56305.99 | -44777.33 | -33248.67 | -9874.238 | 11987.52 | 33849.27 | 44233.62 | 44233.62 | 118929.6 | 130458.3 | 132832.8 | 132832.8 | 132832.8 | [25 empty] | 42062553.1 | 32560631.1 | 24211575.0 | 17015385.0 | 10972060.8 | 2369817.0 | -1438502.0 | 0 | 5308034.9 | 10616069.9 | 39246780.6 | 49574153.1 | 57118112.8 | 63759753.9 | 70401394.9 | [25 empty] | 415
| Ma et al. (2013) | SW-3 | 1 | 0.0769218 | 0.008313725 | 0.01894118 | 0.02636704 | 2.43 | 7.857143 | 0.0534989 | 0.07061855 | 0.4819689 | 0.07061855 | 0.316 | R | 0 | 0.5145201 | 0.9020708 | 0.706495 | 0.8820317 | 0.9777854 | 1.248461 | 530000 | 661684.5 | 518226.3 | 592601.9 | 0.17 | 2.2 | 1378022.8 | 193409.9 | 324816.3 | 1093555138.7 | 488691904.3 | 1750000 | 44.741 | 3.715675 | 0.9822605 | 0.7822605 | 1100 | 220 | 182.1 | 660 | 917.9 | 140 | 2670 | 154000 | 0 | 154000 | 154000 | 440 | 440 | 1044 | 440 | 0.005439987 | 0.007180783 | 0.02065495 | 0.007180783 | 100 | 50.26548 | 2 | 100.531 | 502.6548 | 63.61725 | 10 | 636.1725 | 467476.8 | -2.677552e-09 | 1248163011.7 | 364.2001 | #REF! | 0.0033 | 30000 | 200000 | 20 | 70 | 120 | 170 | 220 | 310 | 430 | 550 | 670 | 790 | 880 | 930 | 980 | 1030 | 1080 | [25 empty] | 127.2345 | 127.2345 | 127.2345 | 127.2345 | 127.2345 | 100.531 | 100.531 | 100.531 | 100.531 | 100.531 | 127.2345 | 127.2345 | 127.2345 | 127.2345 | 127.2345 | [25 empty] | -79363.31 | -67834.65 | -56305.99 | -44777.33 | -33248.67 | -9874.238 | 11987.52 | 33849.27 | 44233.62 | 44233.62 | 118929.6 | 130458.3 | 132832.8 | 132832.8 | 132832.8 | [25 empty] | 42062553.1 | 32560631.1 | 24211575.0 | 17015385.0 | 10972060.8 | 2369817.0 | -1438502.0 | 0 | 5308034.9 | 10616069.9 | 39246780.6 | 49574153.1 | 57118112.8 | 63759753.9 | 70401394.9 | [25 empty] | 416
| Ma et al. (2013) | SW-4 | 1 | 0.07682021 | 0.009490196 | 0.01917647 | 0.02756554 | 2.43 | 7.857143 | 0.0534989 | 0.07061855 | 0.4819689 | 0.1370115 | 0.316 | R | 0 | 0.5138405 | 0.9021012 | 0.7065098 | 0.8832167 | 0.9790661 | 1.250112 | 529300 | 661684.5 | 518219.7 | 592588 | 0.17 | 2.2 | 1378022.8 | 193408.2 | 324811.4 | 1093536392.1 | 488673507.4 | 1750000 | 44.741 | 3.715675 | 0.9822605 | 0.7822605 | 1100 | 220 | 182.1139 | 660 | 917.8861 | 140 | 2670 | 154000 | 0 | 154000 | 154000 | 440 | 440 | 1044 | 1115 | 0.005439987 | 0.007180783 | 0.02065495 | 0.005497787 | 100 | 50.26548 | 2 | 100.531 | 502.6548 | 63.61725 | 10 | 636.1725 | 467486.6 | -230.5557 | 1248189216.4 | 364.2278 | #REF! | 0.0033 | 30000 | 200000 | 20 | 70 | 120 | 170 | 220 | 310 | 430 | 550 | 670 | 790 | 880 | 930 | 980 | 1030 | 1080 | [25 empty] | 127.2345 | 127.2345 | 127.2345 | 127.2345 | 127.2345 | 100.531 | 100.531 | 100.531 | 100.531 | 100.531 | 127.2345 | 127.2345 | 127.2345 | 127.2345 | 127.2345 | [25 empty] | -79363.66 | -67835.88 | -56308.09 | -44780.31 | -33252.53 | -9878.532 | 11981.56 | 33841.65 | 44233.62 | 44233.62 | 118914.2 | 130442 | 132832.8 | 132832.8 | 132832.8 | [25 empty] | 42062739.0 | 32561220.3 | 24212479.9 | 17016517.7 | 10973333.9 | 2370847.8 | -1437787.1 | 0 | 5308034.9 | 10616069.9 | 39241688.4 | 49567956.3 | 57118112.8 | 63759753.9 | 70401394.9 | [25 empty] | 417
| Kono et al. (2012) | BC40 | 1 | 0.05123232 | 0.0029 | 0.0141 | 0.034 | 1.714286 | 21.875 | 0.02909091 | 0.02909091 | 0.06618182 | 0.06909091 | 0.11 | B | 0.5555556 | 0.3799491 | 0.9908498 | 1.110035 | 0.7843243 | 0.7915674 | 0.706576 | 634000 | 447969.2 | 501853.7 | 614939.1 | 0.2157143 | 1.714286 | 1361250 | 220422.9 | 281430.8 | 1502888067.4 | 341929233.2 | 1500000 | 55 | 4.162451 | 0.9552632 | 0.7552632 | 1750 | 250 | 194.7534 | 1250 | 1555.247 | 80 | 3000 | 100000 | 125000 | 140000 | 225000 | 400 | 400 | 400 | 400 | 0.004 | 0.004 | 0.0091 | 0.0095 | 100 | 28.27433 | 2 | 56.54867 | 400 | 78.53982 | 8 | 628.3185 | 497261.6 | 0 | 1491784895.4 | 389.5068 |  | 0.0033 | 30000 | 200000 | 25 | 125 | 225 | 275 | 375 | 475 | 575 | 675 | 775 | 875 | 975 | 1075 | 1175 | 1275 | 1375 | 1475 | 1525 | 1625 | 1725 | [21 empty] | 235.6194 | 157.0796 | 235.6194 | 28.27433 | 28.27433 | 28.27433 | 28.27433 | 28.27433 | 28.27433 | 28.27433 | 28.27433 | 28.27433 | 28.27433 | 28.27433 | 28.27433 | 28.27433 | 235.6194 | 157.0796 | 235.6194 | [21 empty] | -94247.78 | -62831.85 | -65678.6 | -5485.959 | -695.0134 | 4095.933 | 8886.878 | 11309.73 | 11309.73 | 11309.73 | 11309.73 | 11309.73 | 11309.73 | 11309.73 | 11309.73 | 11309.73 | 94247.78 | 62831.85 | 94247.78 | [21 empty] | 80110612.7 | 47123889.8 | 42691090.9 | 3291575.5 | 347506.7 | -1638373.0 | -2666063.5 | -2261946.7 | -1130973.4 | 0 | 1130973.4 | 2261946.7 | 3392920.1 | 4523893.4 | 5654866.8 | 6785840.1 | 61261056.7 | 47123889.8 | 80110612.7 | [21 empty] | 418
| Kono et al. (2012) | BC80 | 1 | 0.05115152 | 0.0026 | 0.0171 | 0.02 | 1.714286 | 21.875 | 0.02909091 | 0.02909091 | 0.06618182 | 0.02327273 | 0.11 | B | 0.5555556 | 0.3793498 | 0.9908498 | 1.110035 | 0.7855634 | 0.7928179 | 0.7076923 | 633000 | 447969.2 | 501853.7 | 614939.1 | 0.2157143 | 1.714286 | 1361250 | 220422.9 | 281430.8 | 1502888067.4 | 341929233.2 | 1500000 | 55 | 4.162451 | 0.9552632 | 0.7552632 | 1750 | 250 | 194.7534 | 1250 | 1555.247 | 80 | 3000 | 100000 | 125000 | 140000 | 225000 | 400 | 400 | 400 | 400 | 0.004 | 0.004 | 0.0091 | 0.0032 | 100 | 28.27433 | 2 | 56.54867 | 400 | 78.53982 | 8 | 628.3185 | 497261.6 | 0 | 1491784895.4 | 389.5068 |  | 0.0033 | 30000 | 200000 | 25 | 125 | 225 | 275 | 375 | 475 | 575 | 675 | 775 | 875 | 975 | 1075 | 1175 | 1275 | 1375 | 1475 | 1525 | 1625 | 1725 | [21 empty] | 235.6194 | 157.0796 | 235.6194 | 28.27433 | 28.27433 | 28.27433 | 28.27433 | 28.27433 | 28.27433 | 28.27433 | 28.27433 | 28.27433 | 28.27433 | 28.27433 | 28.27433 | 28.27433 | 235.6194 | 157.0796 | 235.6194 | [21 empty] | -94247.78 | -62831.85 | -65678.6 | -5485.959 | -695.0134 | 4095.933 | 8886.878 | 11309.73 | 11309.73 | 11309.73 | 11309.73 | 11309.73 | 11309.73 | 11309.73 | 11309.73 | 11309.73 | 94247.78 | 62831.85 | 94247.78 | [21 empty] | 80110612.7 | 47123889.8 | 42691090.9 | 3291575.5 | 347506.7 | -1638373.0 | -2666063.5 | -2261946.7 | -1130973.4 | 0 | 1130973.4 | 2261946.7 | 3392920.1 | 4523893.4 | 5654866.8 | 6785840.1 | 61261056.7 | 47123889.8 | 80110612.7 | [21 empty] | 419
| Kono et al. (2012) | NC80 | 1 | 0.04918831 | 0.0019 | 0.0191 | 0.0238 | 1.714286 | 13.671875 | 0.01818182 | 0.01818182 | 0.09381818 | 0.1796364 | 0.11 | R | 0 | 0.3647903 | 0.8300378 | 0.9752505 | 0.9371911 | 1.129095 | 0.9609748 | 606000 | 582350.7 | 684231.3 | 1741091.6 | 0.2157143 | 1.714286 | 1355200 | 393542.8 | 290688.5 | 4671806897.0 | 551467788.7 | 1500000 | 55 | 4.162451 | 0.9552632 | 0.7552632 | 1750 | 515 | 143.5931 | 720 | 1606.407 | 128 | 3000 | 224000 | 0 | 224000 | 224000 | 400 | 400 | 400 | 400 | 0.0025 | 0.0025 | 0.0129 | 0.0247 | 100 | 28.27433 | 2 | 56.54867 | 230.4 | 78.53982 | 12 | 942.4778 | 567937.8 | 0 | 1703813509.3 | 287.1863 |  | 0.0033 | 30000 | 200000 | 25 | 123 | 221 | 319 | 417 | 515 | 575 | 675 | 775 | 875 | 975 | 1075 | 1175 | 1235 | 1333 | 1431 | 1529 | 1627 | 1725 | [21 empty] | 157.0796 | 157.0796 | 157.0796 | 157.0796 | 157.0796 | 157.0796 | 28.27433 | 28.27433 | 28.27433 | 28.27433 | 28.27433 | 28.27433 | 28.27433 | 157.0796 | 157.0796 | 157.0796 | 157.0796 | 157.0796 | 157.0796 | [21 empty] | -62831.85 | -59270.28 | -23892.85 | 11484.57 | 46862 | 62831.85 | 11309.73 | 11309.73 | 11309.73 | 11309.73 | 11309.73 | 11309.73 | 11309.73 | 62831.85 | 62831.85 | 62831.85 | 62831.85 | 62831.85 | 62831.85 | [21 empty] | 53407075.1 | 44571248.9 | 15625924.9 | -6385423.5 | -21462796.4 | -22619467.1 | -3392920.1 | -2261946.7 | -1130973.4 | 0 | 1130973.4 | 2261946.7 | 3392920.1 | 22619467.1 | 28776988.7 | 34934510.3 | 41092031.9 | 47249553.5 | 53407075.1 | [21 empty] | 420
| Kono et al. (2012) | NC40 | 1 | 0.04853896 | 0.003 | 0.0116 | 0.015 | 1.714286 | 13.671875 | 0.01818182 | 0.01818182 | 0.09381818 | 0.09018182 | 0.11 | R | 0 | 0.3599746 | 0.8300378 | 0.9752505 | 0.9497288 | 1.1442 | 0.9738306 | 598000 | 582350.7 | 684231.3 | 1741091.6 | 0.2157143 | 1.714286 | 1355200 | 393542.8 | 290688.5 | 4671806897.0 | 551467788.7 | 1500000 | 55 | 4.162451 | 0.9552632 | 0.7552632 | 1750 | 515 | 143.5931 | 720 | 1606.407 | 128 | 3000 | 224000 | 0 | 224000 | 224000 | 400 | 400 | 400 | 400 | 0.0025 | 0.0025 | 0.0129 | 0.0124 | 100 | 28.27433 | 2 | 56.54867 | 230.4 | 78.53982 | 12 | 942.4778 | 567937.8 | 0 | 1703813509.3 | 287.1863 |  | 0.0033 | 30000 | 200000 | 25 | 123 | 221 | 319 | 417 | 515 | 575 | 675 | 775 | 875 | 975 | 1075 | 1175 | 1235 | 1333 | 1431 | 1529 | 1627 | 1725 | [21 empty] | 157.0796 | 157.0796 | 157.0796 | 157.0796 | 157.0796 | 157.0796 | 28.27433 | 28.27433 | 28.27433 | 28.27433 | 28.27433 | 28.27433 | 28.27433 | 157.0796 | 157.0796 | 157.0796 | 157.0796 | 157.0796 | 157.0796 | [21 empty] | -62831.85 | -59270.28 | -23892.85 | 11484.57 | 46862 | 62831.85 | 11309.73 | 11309.73 | 11309.73 | 11309.73 | 11309.73 | 11309.73 | 11309.73 | 62831.85 | 62831.85 | 62831.85 | 62831.85 | 62831.85 | 62831.85 | [21 empty] | 53407075.1 | 44571248.9 | 15625924.9 | -6385423.5 | -21462796.4 | -22619467.1 | -3392920.1 | -2261946.7 | -1130973.4 | 0 | 1130973.4 | 2261946.7 | 3392920.1 | 22619467.1 | 28776988.7 | 34934510.3 | 41092031.9 | 47249553.5 | 53407075.1 | [21 empty] | 421
| Kono et al. (2012) | MC | 1 | 0.07777778 | 0.003 | 0.0073 | 0.0153 | 1.371429 | 14.58333 | 0.06266667 | 0.06266667 | 0.3413333 | 0.1813333 | 0.1 | R | 0 | 0.4260064 | 0.8319135 | 0.67786 | 0.9439606 | 1.134686 | 1.39256 | 490000 | 682354.3 | 555996.1 | 704823.7 | 0.25 | 1.5 | 630000 | 295151 | 260845.2 | 1222429156.1 | 469147726.8 | 600000 | 30 | 2.982403 | 1 | 0.8 | 1750 | 225 | 128.3282 | 1300 | 1621.672 | 120 | 2400 | 210000 | 0 | 210000 | 210000 | 400 | 400 | 400 | 400 | 0.0047 | 0.0047 | 0.0256 | 0.0136 | 50 | 12.56637 | 2 | 25.13274 | 733.2 | 78.53982 | 10 | 785.3982 | 462540.7 | 0 | 1110097693.9 | 256.6564 |  | 0.0033 | 30000 | 200000 | 25 | 75 | 125 | 175 | 225 | 275 | 325 | 375 | 425 | 475 | 525 | 575 | 625 | 675 | 725 | 775 | 825 | 875 | 925 | 975 | 1025 | 1075 | 1125 | 1175 | 1225 | 1275 | 1325 | 1375 | 1425 | 1475 | 1525 | 1575 | 1625 | 1675 | 1725 | [5 empty] | 157.0796 | 157.0796 | 157.0796 | 157.0796 | 157.0796 | 25.13274 | 25.13274 | 25.13274 | 25.13274 | 25.13274 | 25.13274 | 25.13274 | 25.13274 | 25.13274 | 25.13274 | 25.13274 | 25.13274 | 25.13274 | 25.13274 | 25.13274 | 25.13274 | 25.13274 | 25.13274 | 25.13274 | 25.13274 | 25.13274 | 25.13274 | 25.13274 | 25.13274 | 25.13274 | 157.0796 | 157.0796 | 157.0796 | 157.0796 | 157.0796 | [5 empty] | -62831.85 | -62831.85 | -53180.66 | -32983.9 | -12787.14 | 1185.54 | 4417.021 | 7648.503 | 10053.1 | 10053.1 | 10053.1 | 10053.1 | 10053.1 | 10053.1 | 10053.1 | 10053.1 | 10053.1 | 10053.1 | 10053.1 | 10053.1 | 10053.1 | 10053.1 | 10053.1 | 10053.1 | 10053.1 | 10053.1 | 10053.1 | 10053.1 | 10053.1 | 10053.1 | 62831.85 | 62831.85 | 62831.85 | 62831.85 | 62831.85 | [5 empty] | 53407075.1 | 50265482.5 | 39885492.7 | 23088727.6 | 8311638.6 | -711323.9 | -2429361.8 | -3824251.6 | -4523893.4 | -4021238.6 | -3518583.8 | -3015928.9 | -2513274.1 | -2010619.3 | -1507964.5 | -1005309.6 | -502654.8 | 0 | 502654.8 | 1005309.6 | 1507964.5 | 2010619.3 | 2513274.1 | 3015928.9 | 3518583.8 | 4021238.6 | 4523893.4 | 5026548.2 | 5529203.1 | 6031857.9 | 40840704.5 | 43982297.2 | 47123889.8 | 50265482.5 | 53407075.1 | [5 empty] | 422
| Kono et al. (2012) | SC | 1 | 0.0731746 | 0.0046 | 0.014 | 0.0181 | 1.371429 | 14.58333 | 0.06266667 | 0.06266667 | 0.36 | 0.1946667 | 0.1 | R | 0 | 0.4007938 | 0.7239566 | 0.5924842 | 0.8769721 | 1.21136 | 1.480161 | 461000 | 682354.3 | 558437 | 412398.3 | 0.25 | 1.5 | 630000 | 296300.4 | 262136.6 | 705240361.5 | 284515500.0 | 600000 | 30 | 2.982403 | 1 | 0.8 | 1750 | 125 | 120.2992 | 1500 | 1629.701 | 120 | 2400 | 210000 | 0 | 210000 | 210000 | 400 | 400 | 400 | 400 | 0.0047 | 0.0047 | 0.027 | 0.0146 | 50 | 12.56637 | 2 | 25.13274 | 846 | 78.53982 | 6 | 471.2389 | 404284.1 | 0 | 970281936.5 | 240.5984 |  | 0.0033 | 30000 | 200000 | 25 | 75 | 125 | 175 | 225 | 275 | 325 | 375 | 425 | 475 | 525 | 575 | 625 | 675 | 725 | 775 | 825 | 875 | 925 | 975 | 1025 | 1075 | 1125 | 1175 | 1225 | 1275 | 1325 | 1375 | 1425 | 1475 | 1525 | 1575 | 1625 | 1675 | 1725 | [5 empty] | 157.0796 | 157.0796 | 157.0796 | 25.13274 | 25.13274 | 25.13274 | 25.13274 | 25.13274 | 25.13274 | 25.13274 | 25.13274 | 25.13274 | 25.13274 | 25.13274 | 25.13274 | 25.13274 | 25.13274 | 25.13274 | 25.13274 | 25.13274 | 25.13274 | 25.13274 | 25.13274 | 25.13274 | 25.13274 | 25.13274 | 25.13274 | 25.13274 | 25.13274 | 25.13274 | 25.13274 | 25.13274 | 157.0796 | 157.0796 | 157.0796 | [5 empty] | -62831.85 | -62831.85 | -49810.73 | -4522.559 | -1075.402 | 2371.755 | 5818.912 | 9266.069 | 10053.1 | 10053.1 | 10053.1 | 10053.1 | 10053.1 | 10053.1 | 10053.1 | 10053.1 | 10053.1 | 10053.1 | 10053.1 | 10053.1 | 10053.1 | 10053.1 | 10053.1 | 10053.1 | 10053.1 | 10053.1 | 10053.1 | 10053.1 | 10053.1 | 10053.1 | 10053.1 | 10053.1 | 62831.85 | 62831.85 | 62831.85 | [5 empty] | 53407075.1 | 50265482.5 | 37358045.8 | 3165791.5 | 699011.5 | -1423052.9 | -3200401.6 | -4633034.5 | -4523893.4 | -4021238.6 | -3518583.8 | -3015928.9 | -2513274.1 | -2010619.3 | -1507964.5 | -1005309.6 | -502654.8 | 0 | 502654.8 | 1005309.6 | 1507964.5 | 2010619.3 | 2513274.1 | 3015928.9 | 3518583.8 | 4021238.6 | 4523893.4 | 5026548.2 | 5529203.1 | 6031857.9 | 6534512.7 | 7037167.5 | 47123889.8 | 50265482.5 | 53407075.1 | [5 empty] | 423
| Kono et al. (2012) | HN | 1 | 0.09698413 | 0.0036 | 0.0069 | 0.015 | 1.371429 | 14.58333 | 0.06266667 | 0.06266667 | 0.184 | 0.348 | 0.2 | R | 0 | 0.5312039 | 0.9380813 | 0.8188698 | 0.9144998 | 0.974862 | 1.116783 | 611000 | 682354.3 | 595640.7 | 1024735.6 | 0.25 | 1.5 | 1260000 | 347152.9 | 248487.7 | 2038489014.9 | 420876504.6 | 1200000 | 30 | 2.982403 | 1 | 0.8 | 1750 | 425 | 205.1542 | 900 | 1544.846 | 120 | 2400 | 210000 | 0 | 210000 | 210000 | 400 | 400 | 400 | 400 | 0.0047 | 0.0047 | 0.0138 | 0.0261 | 50 | 12.56637 | 2 | 25.13274 | 507.6 | 78.53982 | 10 | 785.3982 | 558759.4 | 3.143214e-09 | 1341022479.7 | 410.3085 |  | 0.0033 | 30000 | 200000 | 25 | 125 | 225 | 325 | 425 | 475 | 525 | 575 | 625 | 675 | 725 | 775 | 825 | 875 | 925 | 975 | 1025 | 1075 | 1125 | 1175 | 1225 | 1275 | 1325 | 1425 | 1525 | 1625 | 1725 | [13 empty] | 157.0796 | 157.0796 | 157.0796 | 157.0796 | 157.0796 | 25.13274 | 25.13274 | 25.13274 | 25.13274 | 25.13274 | 25.13274 | 25.13274 | 25.13274 | 25.13274 | 25.13274 | 25.13274 | 25.13274 | 25.13274 | 25.13274 | 25.13274 | 25.13274 | 25.13274 | 157.0796 | 157.0796 | 157.0796 | 157.0796 | 157.0796 | [13 empty] | -62831.85 | -62831.85 | -46821.85 | -21554.88 | 3712.104 | 2615.295 | 4636.653 | 6658.012 | 8679.37 | 10053.1 | 10053.1 | 10053.1 | 10053.1 | 10053.1 | 10053.1 | 10053.1 | 10053.1 | 10053.1 | 10053.1 | 10053.1 | 10053.1 | 10053.1 | 62831.85 | 62831.85 | 62831.85 | 62831.85 | 62831.85 | [13 empty] | 53407075.1 | 47123889.8 | 30434205.3 | 11855181.4 | -1670446.8 | -1046118.0 | -1622828.7 | -1997403.5 | -2169842.5 | -2010619.3 | -1507964.5 | -1005309.6 | -502654.8 | 0 | 502654.8 | 1005309.6 | 1507964.5 | 2010619.3 | 2513274.1 | 3015928.9 | 3518583.8 | 4021238.6 | 28274333.9 | 34557519.2 | 40840704.5 | 47123889.8 | 53407075.1 | [13 empty] | 424
| Mehmood et al. (2015) | RC shear wall specimen | 1 | 0.06481481 | 0.005 | 0.015 | 0.02 | 2.2 | 8.333333 | 0.108 | 0.063 | 0.4166667 | 0.03518519 | 0.09 | R | 0 | 0.3367877 | 0.7263403 | 0.569421 | 0.8409033 | 1.157726 | 1.476769 | 210000 | 310121.5 | 243122.5 | 259157 | 0.17 | 2.2 | 291600 | 89237.78 | 153884.7 | 404397303.2 | 165748169.2 | 300000 | 27 | 2.81449 | 1 | 0.8 | 1000 | 150 | 92.90678 | 700 | 907.0932 | 120 | 2200 | 120000 | 0 | 120000 | 120000 | 486 | 486 | 450 | 380 | 0.006 | 0.0035 | 0.025 | 0.0025 | 360 | 78.53982 | 2 | 157.0796 | 504 | 113.0973 | 4 | 452.3893 | 176589.7 | -4.307367e-09 | 388497325.1 | 185.8136 |  | 0.0033 | 30000 | 200000 | 20 | 150 | 325 | 500 | 675 | 850 | 980 | [33 empty] | 226.1947 | 226.1947 | 157.0796 | 157.0796 | 157.0796 | 226.1947 | 226.1947 | [33 empty] | -101787.6 | -28773.75 | 76340.7 | 76340.7 | 76340.7 | 101787.6 | 101787.6 | [33 empty] | 48858048.9 | 10070812.4 | -13359622.8 | 0 | 13359622.8 | 35625660.7 | 48858048.9 | [33 empty] | 425
| Mestyanek (1986) | Unit 1.0 | 3 | 0.06746032 | 0.003304348 | 0.007518797 | 0.007518797 | 1 | 25 | 0.02920729 | 0.02745985 | 0.5037718 | 0.04155546 | 0 | B | 0.2142857 | 0.3505341 | 1.121905 | 0.9203039 | 0.9205087 | 0.820487 | 1.000223 | 510000 | 510113.5 | 418448.4 | 768841.6 | 0.25 | 1.5 | 0 | 274058.8 | 144389.6 | 955539070.7 | 966564996.9 | 0 | 27 | 2.81449 | 1 | 0.8 | 2500 | 150 | 65.64427 | 2200 | 2434.356 | 100 | 2500 | 220000 | 60000 | 250000 | 280000 | 472 | 472 | 451 | 400 | 0.001670756 | 0.001570796 | 0.03015929 | 0.002804993 | 180 | 28.27433 | 1 | 28.27433 | 367.5663 | 113.0973 | 8 | 904.7787 | 469459.4 | 9.313226e-10 | 1173648553.6 | 131.2885 |  | 0.0033 | 30000 | 200000 | 20 | 75 | 130 | 170 | 350 | 530 | 710 | 890 | 1070 | 1250 | 1430 | 1610 | 1790 | 1970 | 2150 | 2330 | 2370 | 2425 | 2480 | [21 empty] | 339.292 | 226.1947 | 339.292 | 28.27433 | 28.27433 | 28.27433 | 28.27433 | 28.27433 | 28.27433 | 28.27433 | 28.27433 | 28.27433 | 28.27433 | 28.27433 | 28.27433 | 28.27433 | 339.292 | 226.1947 | 339.292 | [21 empty] | -153020.7 | -64005.82 | -2197.802 | 5502.361 | 13345.49 | 13345.49 | 13345.49 | 13345.49 | 13345.49 | 13345.49 | 13345.49 | 13345.49 | 13345.49 | 13345.49 | 13345.49 | 13345.49 | 153020.7 | 102013.8 | 153020.7 | [21 empty] | 188215454.8 | 75206839.0 | 2461538.1 | -5942549.5 | -12010937.0 | -9608749.6 | -7206562.2 | -4804374.8 | -2402187.4 | 0 | 2402187.4 | 4804374.8 | 7206562.2 | 9608749.6 | 12010937.0 | 14413124.4 | 171383178.4 | 119866211.1 | 188215454.8 | [21 empty] | 426
| Mestyanek (1986) | Unit 1.5 | 3 | 0.0826686 | 0.002730435 | 0.007518797 | 0.007518797 | 1.497006 | 16.7 | 0.03710945 | 0.03530552 | 0.7605646 | 0.04155546 | 0 | B | 0.3045685 | 0.3788351 | 1.305939 | 1.04165 | 0.9598379 | 0.7349791 | 0.921459 | 342000 | 315139 | 251362.9 | 484059.5 | 0.25 | 1.5 | 0 | 156617 | 94745.9 | 479550076.8 | 730598609.0 | 0 | 21 | 2.451152 | 1 | 0.8 | 1670 | 150 | 72.6188 | 1370 | 1597.381 | 100 | 2500 | 137000 | 60000 | 167000 | 197000 | 472 | 472 | 465 | 400 | 0.001651056 | 0.001570796 | 0.03434808 | 0.002181662 | 180 | 28.27433 | 1 | 28.27433 | 226.1947 | 515.2212 | 2 | 1030.442 | 328264.6 | 0 | 820661414.1 | 145.2376 |  | 0.0033 | 30000 | 200000 | 20 | 130 | 205 | 385 | 565 | 745 | 925 | 1105 | 1285 | 1465 | 1540 | 1650 | [28 empty] | 515.2212 | 515.2212 | 28.27433 | 28.27433 | 28.27433 | 28.27433 | 28.27433 | 28.27433 | 28.27433 | 28.27433 | 515.2212 | 515.2212 | [28 empty] | -239577.9 | -35675.93 | 7678.656 | 13345.49 | 13345.49 | 13345.49 | 13345.49 | 13345.49 | 13345.49 | 13345.49 | 239577.9 | 239577.9 | [28 empty] | 195255952.4 | 25151533.9 | -4837553.2 | -6005468.5 | -3603281.1 | -1201093.7 | 1201093.7 | 3603281.1 | 6005468.5 | 8407655.9 | 168902388.3 | 195255952.4 | [28 empty] | 427
| Mestyanek (1986) | Unit 2.0 | 3 | 0.06670724 | 0.003452174 | 0.01 | 0.01 | 2 | 12.5 | 0.03180652 | 0.02797796 | 0.6386878 | 0.03293074 | 0 | B | 0.3870968 | 0.3433966 | 1.560183 | 1.224618 | 0.9031249 | 0.5788582 | 0.7374746 | 274000 | 202068.1 | 158607.1 | 405203.3 | 0.17 | 2 | 0 | 88190.97 | 70416.17 | 442095841.7 | 570912367.3 | 0 | 26.5 | 2.785703 | 1 | 0.8 | 1250 | 150 | 62.8092 | 950 | 1187.191 | 100 | 2500 | 95000 | 60000 | 125000 | 155000 | 472 | 472 | 454 | 400 | 0.001785747 | 0.001570796 | 0.03728023 | 0.002181662 | 180 | 28.27433 | 1 | 28.27433 | 169.646 | 279.6017 | 4 | 1118.407 | 247456.2 | 3.49246e-09 | 618640527.2 | 125.6184 |  | 0.0033 | 30000 | 200000 | 20 | 75 | 130 | 175 | 355 | 535 | 715 | 895 | 1075 | 1120 | 1175 | 1230 | [28 empty] | 480.6637 | 157.0796 | 480.6637 | 28.27433 | 28.27433 | 28.27433 | 28.27433 | 28.27433 | 28.27433 | 480.6637 | 157.0796 | 480.6637 | [28 empty] | -218221.3 | -41775.24 | 11065.32 | 7335.811 | 13345.49 | 13345.49 | 13345.49 | 13345.49 | 13345.49 | 218221.3 | 71314.15 | 218221.3 | [28 empty] | 132023891.9 | 22976384.6 | -5477334.0 | -3301115.0 | -3603281.1 | -1201093.7 | 1201093.7 | 3603281.1 | 6005468.5 | 108019547.9 | 39222784.3 | 132023891.9 | [28 empty] | 428
| Mohammadi-Doostdar (1994) | Wall 7 | 4 | 0.04166667 |  | 0.016 | 0.016 | 0.81875 | 20 | 0.08 | 0.08 | 0.1383276 | 0.08042477 | 0 | R | 0 | 0.2795085 | 0.3864052 | 0.3129695 | 0.8808297 | 2.279549 | 2.814427 | 375000 | 1055410.2 | 854831 | 1623442.7 | 0.25 | 1.5 | 0 | 291041.2 | 563789.8 | 2314685100.1 | 343702311.4 | 0 | 45 | 3.72749 | 0.9815789 | 0.7815789 | 2000 | 290 | 48.00825 | 1420 | 1951.992 | 100 | 1637.5 | 200000 | 0 | 200000 | 200000 | 450 | 450 | 450 | 450 | 0.008 | 0.008 | 0.01383276 | 0.008042477 | 250 | 100.2875 | 2 | 200.575 | 1136 | 100.2875 | 4 | 401.15 | 330311.1 | 1.688022e-09 | 540884507.2 | 96.0165 |  | 0.0033 | 30000 | 200000 | 30 | 290 | 574 | 858 | 1142 | 1426 | 1710 | 1970 | [32 empty] | 157.0796 | 157.0796 | 157.0796 | 157.0796 | 157.0796 | 157.0796 | 157.0796 | 157.0796 | [32 empty] | -70685.83 | 70685.83 | 70685.83 | 70685.83 | 70685.83 | 70685.83 | 70685.83 | 70685.83 | [32 empty] | 68565259.7 | -50186942.6 | -30112165.6 | -10037388.5 | 10037388.5 | 30112165.6 | 50186942.6 | 68565259.7 | [32 empty] | 429
| Mohammadi-Doostdar (1994) | Wall 8 | 4 | 0.03325926 |  | 0.0183 | 0.0183 | 1.091667 | 15 | 0.08 | 0.08 | 0.1243876 | 0.08042477 | 0 | R | 0 | 0.2231099 | 0.2884019 | 0.2338117 | 0.8243895 | 2.858475 | 3.525869 | 224500 | 791557.6 | 641727.6 | 1292226.4 | 0.25 | 1.5 | 0 | 218486.7 | 423241 | 1857745815.6 | 258274961.3 | 0 | 45 | 3.72749 | 0.9815789 | 0.7815789 | 1500 | 322.5 | 34.62619 | 855 | 1465.374 | 100 | 1637.5 | 150000 | 0 | 150000 | 150000 | 450 | 450 | 450 | 450 | 0.008 | 0.008 | 0.01243876 | 0.008042477 | 250 | 100.2875 | 2 | 200.575 | 684 | 100.2875 | 4 | 401.15 | 185075.4 | 1.338776e-09 | 303061027.4 | 69.25238 |  | 0.0033 | 30000 | 200000 | 37.5 | 322.5 | 607.5 | 892.5 | 1177.5 | 1462.5 | [34 empty] | 157.0796 | 157.0796 | 157.0796 | 157.0796 | 157.0796 | 157.0796 | [34 empty] | -47534.11 | 70685.83 | 70685.83 | 70685.83 | 70685.83 | 70685.83 | [34 empty] | 33868056.3 | -30218194.3 | -10072731.4 | 10072731.4 | 30218194.3 | 50363657.2 | [34 empty] | 430
| Pilette (1987) | Wall 4 | 4 | 0.06075758 |  | 0.008 | 0.02068966 | 0.58 | 20 | 0.08218181 | 0.1166982 | 0.2244196 | 0.09017323 | 0 | R | 0 | 0.3490257 | 0.5840515 | 0.4627763 | 1.22034 | 2.089439 | 2.636998 | 401000 | 1057436.1 | 837865.1 | 1641686.9 | 0.25 | 1.5 | 0 | 242815.9 | 595049.1 | 1545649385.5 | 358707462.7 | 0 | 33 | 3.142912 | 1 | 0.8 | 2000 | 260 | 68.54384 | 1480 | 1931.456 | 100 | 1160 | 200000 | 0 | 200000 | 200000 | 480 | 480 | 480 | 370 | 0.00565 | 0.008022999 | 0.01542884 | 0.008042477 | 250 | 100.2875 | 2 | 200.575 | 836.1999 | 100.2875 | 4 | 401.15 | 489356.4 | -2.403394e-07 | 567653393.5 | 137.0877 |  | 0.0033 | 30000 | 200000 | 30 | 290 | 574 | 858 | 1142 | 1426 | 1710 | 1970 | [32 empty] | 157.0796 | 157.0796 | 157.0796 | 157.0796 | 157.0796 | 157.0796 | 157.0796 | 157.0796 | [32 empty] | -75398.22 | 75398.22 | 75398.22 | 75398.22 | 75398.22 | 75398.22 | 75398.22 | 75398.22 | [32 empty] | 73136277.0 | -53532738.8 | -32119643.3 | -10706547.8 | 10706547.8 | 32119643.3 | 53532738.8 | 73136277.0 | [32 empty] | 431
| Pilette (1987) | Wall 5 | 4 | 0.1000926 |  | 0.0228 | 0.01896552 | 0.58 | 20 | 0.1811189 | 0.2037587 | 0.4075174 | 0.1102117 | 0 | R | 0 | 0.5200964 | 0.6610868 | 0.5047974 | 1.270263 | 1.921477 | 2.516382 | 540500 | 1360104.7 | 1038558.5 | 1021594.3 | 0.25 | 1.5 | 0 | 211544.8 | 827013.7 | 846516394.4 | 338532993.6 | 0 | 27 | 2.81449 | 1 | 0.8 | 2000 | 175 | 120.9309 | 1650 | 1879.069 | 100 | 1160 | 200000 | 0 | 200000 | 200000 | 480 | 480 | 480 | 370 | 0.01018794 | 0.01146143 | 0.02292286 | 0.008042477 | 175 | 100.2875 | 2 | 200.575 | 1681.009 | 100.2875 | 4 | 401.15 | 686577.3 | 0 | 796429689.4 | 241.8618 |  | 0.0033 | 30000 | 200000 | 37.5 | 212.5 | 387.5 | 562.5 | 737.5 | 912.5 | 1087.5 | 1262.5 | 1437.5 | 1612.5 | 1787.5 | 1962.5 | [28 empty] | 157.0796 | 157.0796 | 157.0796 | 157.0796 | 157.0796 | 157.0796 | 157.0796 | 157.0796 | 157.0796 | 157.0796 | 157.0796 | 157.0796 | [28 empty] | -75398.22 | -12585.76 | 62426.89 | 75398.22 | 75398.22 | 75398.22 | 75398.22 | 75398.22 | 75398.22 | 75398.22 | 75398.22 | 75398.22 | [28 empty] | 72570790.3 | 9911287.3 | -38236472.4 | -32986722.9 | -19792033.7 | -6597344.6 | 6597344.6 | 19792033.7 | 32986722.9 | 46181412.0 | 59376101.2 | 72570790.3 | [28 empty] | 432
| Segura and Wallace (2018) | WP6 | 1 | 0.05300463 |  |  | 0.02855 | 1.033333 | 12 | 0.0360999 | 0.0481332 | 0.415416 | 0.1818082 | 0.07454299 | R | 0 | 0.3606652 | 1.118912 | 0.9770799 | 1.564557 | 1.398285 | 1.601258 | 1068725 | 1711304.4 | 1494381.7 | 3198211.8 | 0.25 | 1.5 | 1503000 | 767654.7 | 726727.1 | 5625349448.9 | 1929466499.2 | 1503000 | 46.3 | 3.786336 | 0.9781579 | 0.7781579 | 2286 | 330.2 | 146.2619 | 1625.6 | 2139.738 | 190.5 | 2362.2 | 435483 | 0 | 435483 | 435483 | 454 | 454 | 489 | 439 | 0.003681554 | 0.004908739 | 0.03933284 | 0.01917476 | 152.4 | 71.25574 | 2 | 142.5115 | 1140.092 | 197.9326 | 10 | 1979.326 | 1672081.1 | 1.047738e-09 | 3949789950.6 | 292.5239 |  | 0.0033 | 30000 | 200000 | 25.4 | 127 | 228.6 | 330.2 | 431.8 | 635 | 838.2 | 1041.4 | 1244.6 | 1447.8 | 1651 | 1854.2 | 1955.8 | 2057.4 | 2159 | 2260.6 | [24 empty] | 593.7978 | 395.8652 | 395.8652 | 593.7978 | 142.5115 | 142.5115 | 142.5115 | 142.5115 | 142.5115 | 142.5115 | 142.5115 | 142.5115 | 593.7978 | 395.8652 | 395.8652 | 593.7978 | [24 empty] | -290367.1 | -147839.5 | -57094.35 | 50476.26 | 44782.57 | 64700.21 | 64700.21 | 64700.21 | 64700.21 | 64700.21 | 64700.21 | 64700.21 | 290367.1 | 193578.1 | 193578.1 | 290367.1 | [24 empty] | 324514312.8 | 150204982.8 | 52207078.1 | -41027104.5 | -31849365.7 | -32867707.3 | -19720624.4 | -6573541.5 | 6573541.5 | 19720624.4 | 32867707.3 | 46014790.2 | 236010409.3 | 177007807.0 | 196675341.1 | 324514312.8 | [24 empty] | 433
| Segura and Wallace (2018) | WP7 | 1 | 0.03529303 |  |  | 0.0301 | 1.033333 | 10 | 0.02865956 | 0.03821275 | 0.4749076 | 0.1732041 | 0.07095223 | R | 0 | 0.2460407 | 1.430676 | 1.272742 | 2.671257 | 1.867129 | 2.09882 | 896350 | 1881277.1 | 1673601.2 | 3982153.6 | 0.25 | 1.5 | 1802000 | 944026.6 | 729574.6 | 7071807610.9 | 2334835671.7 | 1802000 | 48.6 | 3.888656 | 0.9721053 | 0.7721053 | 2286 | 330.2 | 137.8778 | 1625.6 | 2148.122 | 228.6 | 2362.2 | 522579.6 | 0 | 522579.6 | 522579.6 | 454 | 454 | 489 | 439 | 0.003067962 | 0.004090615 | 0.04719941 | 0.01917476 | 152.4 | 71.25574 | 2 | 142.5115 | 1140.092 | 197.9326 | 12 | 2375.191 | 2394381.3 | 0 | 5656007472.1 | 275.7556 |  | 0.0033 | 30000 | 200000 | 25.4 | 127 | 228.6 | 330.2 | 431.8 | 635 | 838.2 | 1041.4 | 1244.6 | 1447.8 | 1651 | 1854.2 | 1955.8 | 2057.4 | 2159 | 2260.6 | [24 empty] | 593.7978 | 593.7978 | 593.7978 | 593.7978 | 142.5115 | 142.5115 | 142.5115 | 142.5115 | 142.5115 | 142.5115 | 142.5115 | 142.5115 | 593.7978 | 593.7978 | 593.7978 | 593.7978 | [24 empty] | -290367.1 | -211412.9 | -67017.98 | 77376.95 | 53225.25 | 64700.21 | 64700.21 | 64700.21 | 64700.21 | 64700.21 | 64700.21 | 64700.21 | 290367.1 | 290367.1 | 290367.1 | 290367.1 | [24 empty] | 324514312.8 | 214795512.2 | 61281238.7 | -62891985.5 | -37853798.4 | -32867707.3 | -19720624.4 | -6573541.5 | 6573541.5 | 19720624.4 | 32867707.3 | 46014790.2 | 236010409.3 | 597401348.6 | 626902649.7 | 656403950.9 | [24 empty] | 434
| Yun et al. (2004) | HW1 | 1 | 0.04992658 | 0.00215 |  | 0.0115814 | 1.791667 | 14.11765 | 0.04838308 | 0.04838308 | 0.1114346 | 0.068616 | 0.24 | B | 0.4757709 | 0.4025209 | 1.327619 | 1.09681 | 1.210935 | 0.9121101 | 1.104052 | 442000 | 487991 | 403152.7 | 413398.6 | 0.2033333 | 1.791667 | 1770600 | 190403.1 | 212749.6 | 838492133.5 | 50314804.1 | 2124720 | 65 | 4.563016 | 0.94 | 0.74 | 1200 | 180 | 213.0539 | 840 | 986.9461 | 85 | 2150 | 71400 | 64800 | 102000 | 136200 | 571.8 | 571.8 | 413.9 | 571.8 | 0.0055 | 0.0055 | 0.0175 | 0.0078 | 120 | 28.27433 | 2 | 56.54867 | 392.7 | 78.53982 | 2 | 157.0796 | 535233.3 | 4.656613e-10 | 1150751674.2 | 426.1078 |  | 0.0033 | 30000 | 200000 | 30 | 90 | 150 | 240 | 360 | 480 | 600 | 720 | 840 | 960 | 1050 | 1110 | 1170 | [27 empty] | 235.6194 | 157.0796 | 235.6194 | 56.54867 | 56.54867 | 56.54867 | 56.54867 | 56.54867 | 56.54867 | 56.54867 | 235.6194 | 157.0796 | 235.6194 | [27 empty] | -97522.89 | -65015.26 | -97522.89 | -16300.89 | -5790.278 | 4720.336 | 15230.95 | 25741.57 | 32334.53 | 32334.53 | 97522.89 | 65015.26 | 97522.89 | [27 empty] | 55588047.3 | 33157782.6 | 43885300.5 | 5868321.2 | 1389666.7 | -566440.4 | 0 | 3088987.8 | 7760286.8 | 11640430.2 | 43885300.5 | 33157782.6 | 55588047.3 | [27 empty] | 435
| Yun et al. (2004) | HW2 | 1 | 0.04235852 | 0.00204 |  | 0.01284186 | 1.791667 | 14.11765 | 0.04838308 | 0.04838308 | 0.1114346 | 0.068616 | 0.12 | B | 0.4757709 | 0.3415053 | 1.004097 | 0.8326074 | 1.08348 | 1.079058 | 1.301309 | 375000 | 487991 | 404646.9 | 458015.2 | 0.2033333 | 1.791667 | 1062360 | 172478.7 | 232168.2 | 922704435.6 | 62028345.0 | 1062360 | 65 | 4.563016 | 0.94 | 0.74 | 1200 | 180 | 122.9709 | 840 | 1077.029 | 85 | 2150 | 71400 | 64800 | 102000 | 136200 | 571.8 | 571.8 | 413.9 | 571.8 | 0.0055 | 0.0055 | 0.0175 | 0.0078 | 120 | 28.27433 | 2 | 56.54867 | 392.7 | 78.53982 | 2 | 157.0796 | 406304.9 | -2.910383e-10 | 873555570.4 | 245.9418 |  | 0.0033 | 30000 | 200000 | 30 | 90 | 150 | 240 | 360 | 480 | 600 | 720 | 840 | 960 | 1050 | 1110 | 1170 | [27 empty] | 235.6194 | 157.0796 | 235.6194 | 56.54867 | 56.54867 | 56.54867 | 56.54867 | 56.54867 | 56.54867 | 56.54867 | 235.6194 | 157.0796 | 235.6194 | [27 empty] | -97522.89 | -65015.26 | -60663.92 | -901.6721 | 17308.55 | 32334.53 | 32334.53 | 32334.53 | 32334.53 | 32334.53 | 97522.89 | 65015.26 | 97522.89 | [27 empty] | 55588047.3 | 33157782.6 | 27298763.1 | 324602 | -4154052.5 | -3880143.4 | 0 | 3880143.4 | 7760286.8 | 11640430.2 | 43885300.5 | 33157782.6 | 55588047.3 | [27 empty] | 436
| Yun et al. (2004) | HW3 | 1 | 0.02644301 | 0.00162 |  | 0.01441395 | 1.791667 | 14.11765 | 0.04838308 | 0.04838308 | 0.1114346 | 0.068616 | 0 | B | 0.4757709 | 0.2131904 | 0.4964403 | 0.3939448 | 0.8211941 | 1.654165 | 2.084541 | 234100 | 487991 | 387240 | 495949.3 | 0.2033333 | 1.791667 | 0 | 138561.7 | 248678.3 | 994303525.1 | 71987446.4 | 0 | 65 | 4.563016 | 0.94 | 0.74 | 1200 | 180 | 46.38038 | 840 | 1153.62 | 85 | 2150 | 71400 | 64800 | 102000 | 136200 | 571.8 | 571.8 | 413.9 | 571.8 | 0.0055 | 0.0055 | 0.0175 | 0.0078 | 120 | 28.27433 | 2 | 56.54867 | 392.7 | 78.53982 | 2 | 157.0796 | 192241.5 | 0 | 413319307.0 | 92.76077 |  | 0.0033 | 30000 | 200000 | 30 | 90 | 150 | 240 | 360 | 480 | 600 | 720 | 840 | 960 | 1050 | 1110 | 1170 | [27 empty] | 235.6194 | 157.0796 | 235.6194 | 56.54867 | 56.54867 | 56.54867 | 56.54867 | 56.54867 | 56.54867 | 56.54867 | 235.6194 | 157.0796 | 235.6194 | [27 empty] | -97522.89 | -3085.529 | 95958.74 | 32334.53 | 32334.53 | 32334.53 | 32334.53 | 32334.53 | 32334.53 | 32334.53 | 97522.89 | 65015.26 | 97522.89 | [27 empty] | 55588047.3 | 1573619.6 | -43181431.2 | -11640430.2 | -7760286.8 | -3880143.4 | 0 | 3880143.4 | 7760286.8 | 11640430.2 | 43885300.5 | 33157782.6 | 55588047.3 | [27 empty] | 437
| Zheng et al. (2012) | JLQ-1 | 1 | 0.08016507 | 0.003263158 | 0.008421053 | 0.01741294 | 2.01 | 9.5 | 0.06865157 | 0.1029774 | 0.1412261 | 0.06816004 | 0.4 | R | 0 | 0.4472032 | 0.6932375 | 0.5148993 | 0.8571564 | 1.236454 | 1.664707 | 237000 | 394535.5 | 293039.6 | 194623.7 | 0.17 | 2.01 | 591280 | 99890.71 | 193148.9 | 362644739.6 | 28548803.8 | 1182560 | 31.12 | 3.043136 | 1 | 0.8 | 950 | 175 | 196.6081 | 600 | 753.3919 | 100 | 2010 | 95000 | 0 | 95000 | 95000 | 386.3 | 386.3 | 386.3 | 375.1 | 0.005530512 | 0.008295768 | 0.01137705 | 0.005654867 | 80 | 33.18307 | 2 | 66.36614 | 331.8307 | 33.18307 | 4 | 132.7323 | 203146.1 | 1.74623e-10 | 408323584.1 | 393.2162 |  | 0.0033 | 30000 | 200000 | 20 | 97.5 | 175 | 275 | 375 | 475 | 575 | 675 | 775 | 852.5 | 930 | [29 empty] | 66.36614 | 66.36614 | 66.36614 | 66.36614 | 66.36614 | 66.36614 | 66.36614 | 66.36614 | 66.36614 | 66.36614 | 66.36614 | [29 empty] | -25637.24 | -25637.24 | -24307.82 | -13168.49 | -2029.159 | 9110.174 | 20249.51 | 25637.24 | 25637.24 | 25637.24 | 25637.24 | [29 empty] | 11664945.0 | 9678058.8 | 7292347.1 | 2633698.2 | 202915.9 | 0 | 2024950.6 | 5127448.3 | 7691172.5 | 9678058.8 | 11664945.0 | [29 empty] | 438
| Zheng et al. (2012) | JLQ-2 | 1 | 0.06934109 | 0.003157895 | 0.01131579 | 0.01069652 | 2.01 | 9.5 | 0.06865157 | 0.1029774 | 0.1412261 | 0.06816004 | 0.4 | R | 0 | 0.3868214 | 0.6932375 | 0.5148993 | 0.9909564 | 1.429462 | 1.924563 | 205000 | 394535.5 | 293039.6 | 194623.7 | 0.17 | 2.01 | 591280 | 99890.71 | 193148.9 | 362644739.6 | 28548803.8 | 1182560 | 31.12 | 3.043136 | 1 | 0.8 | 950 | 175 | 196.6081 | 600 | 753.3919 | 100 | 2010 | 95000 | 0 | 95000 | 95000 | 386.3 | 386.3 | 386.3 | 375.1 | 0.005530512 | 0.008295768 | 0.01137705 | 0.005654867 | 80 | 33.18307 | 2 | 66.36614 | 331.8307 | 33.18307 | 4 | 132.7323 | 203146.1 | 1.74623e-10 | 408323584.1 | 393.2162 |  | 0.0033 | 30000 | 200000 | 20 | 97.5 | 175 | 275 | 375 | 475 | 575 | 675 | 775 | 852.5 | 930 | [29 empty] | 66.36614 | 66.36614 | 66.36614 | 66.36614 | 66.36614 | 66.36614 | 66.36614 | 66.36614 | 66.36614 | 66.36614 | 66.36614 | [29 empty] | -25637.24 | -25637.24 | -24307.82 | -13168.49 | -2029.159 | 9110.174 | 20249.51 | 25637.24 | 25637.24 | 25637.24 | 25637.24 | [29 empty] | 11664945.0 | 9678058.8 | 7292347.1 | 2633698.2 | 202915.9 | 0 | 2024950.6 | 5127448.3 | 7691172.5 | 9678058.8 | 11664945.0 | [29 empty] | 439
| Zheng et al. (2012) | JLQ-3 | 1 | 0.07688274 | 0.003210526 | 0.009473684 | 0.01467662 | 2.01 | 9.5 | 0.06651422 | 0.09977133 | 0.1368293 | 0.066038 | 0.4 | R | 0 | 0.4357292 | 0.7059078 | 0.5266581 | 0.8889243 | 1.259264 | 1.687858 | 234600 | 395971.6 | 295423.4 | 200479.6 | 0.17 | 2.01 | 610280 | 102229.2 | 193194.2 | 374397067.1 | 28566905.2 | 1220560 | 32.12 | 3.096536 | 1 | 0.8 | 950 | 175 | 196.4316 | 600 | 753.5684 | 100 | 2010 | 95000 | 0 | 95000 | 95000 | 386.3 | 386.3 | 386.3 | 375.1 | 0.005530512 | 0.008295768 | 0.01137705 | 0.005654867 | 80 | 33.18307 | 2 | 66.36614 | 331.8307 | 33.18307 | 4 | 132.7323 | 208541.6 | 7.275958e-11 | 419168708.3 | 392.8631 |  | 0.0033 | 30000 | 200000 | 20 | 97.5 | 175 | 275 | 375 | 475 | 575 | 675 | 775 | 852.5 | 930 | [29 empty] | 66.36614 | 66.36614 | 66.36614 | 66.36614 | 66.36614 | 66.36614 | 66.36614 | 66.36614 | 66.36614 | 66.36614 | 66.36614 | [29 empty] | -25637.24 | -25637.24 | -24290.31 | -13140.96 | -1991.622 | 9157.721 | 20307.06 | 25637.24 | 25637.24 | 25637.24 | 25637.24 | [29 empty] | 11664945.0 | 9678058.8 | 7287091.9 | 2628192.8 | 199162.2 | 0 | 2030706.3 | 5127448.3 | 7691172.5 | 9678058.8 | 11664945.0 | [29 empty] | 440
| Zheng et al. (2012) | JLQ-4 | 1 | 0.05587599 | 0.003 | 0.008684211 | 0.01915423 | 2.01 | 9.5 | 0.06651422 | 0.09977133 | 0.1368293 | 0.066038 | 0.2 | R | 0 | 0.3166744 | 0.4963226 | 0.4049363 | 0.9404298 | 1.894795 | 2.322414 | 170500 | 395971.6 | 323062.6 | 227487.6 | 0.17 | 2.01 | 610280 | 108928.9 | 214133.7 | 420307314.6 | 36942725.2 | 610280 | 32.12 | 3.096536 | 1 | 0.8 | 950 | 175 | 114.7553 | 600 | 835.2447 | 100 | 2010 | 95000 | 0 | 95000 | 95000 | 386.3 | 386.3 | 386.3 | 375.1 | 0.005530512 | 0.008295768 | 0.01137705 | 0.005654867 | 80 | 33.18307 | 2 | 66.36614 | 331.8307 | 33.18307 | 4 | 132.7323 | 160343.3 | 0 | 322289979.2 | 229.5105 |  | 0.0033 | 30000 | 200000 | 20 | 97.5 | 175 | 275 | 375 | 475 | 575 | 675 | 775 | 852.5 | 930 | [29 empty] | 66.36614 | 66.36614 | 66.36614 | 66.36614 | 66.36614 | 66.36614 | 66.36614 | 66.36614 | 66.36614 | 66.36614 | 66.36614 | [29 empty] | -25637.24 | -25193.96 | -10403.23 | 8681.58 | 25637.24 | 25637.24 | 25637.24 | 25637.24 | 25637.24 | 25637.24 | 25637.24 | [29 empty] | 11664945.0 | 9510721.1 | 3120970.0 | -1736315.9 | -2563724.2 | 0 | 2563724.2 | 5127448.3 | 7691172.5 | 9678058.8 | 11664945.0 | [29 empty] | 441
| Zheng et al. (2012) | JLQ-5 | 1 | 0.06695287 | 0.002947368 | 0.008684211 | 0.01701493 | 2.01 | 9.5 | 0.06651422 | 0.09977133 | 0.1368293 | 0.066038 | 0.3 | R | 0 | 0.3794521 | 0.6166855 | 0.4815745 | 0.9333814 | 1.513545 | 1.938187 | 204300 | 395971.6 | 309217.3 | 213958.5 | 0.17 | 2.01 | 610280 | 105572.8 | 203644.5 | 397309526.8 | 32747031.6 | 915420 | 32.12 | 3.096536 | 1 | 0.8 | 950 | 175 | 155.6693 | 600 | 794.3307 | 100 | 2010 | 95000 | 0 | 95000 | 95000 | 386.3 | 386.3 | 386.3 | 375.1 | 0.005530512 | 0.008295768 | 0.01137705 | 0.005654867 | 80 | 33.18307 | 2 | 66.36614 | 331.8307 | 33.18307 | 4 | 132.7323 | 190689.8 | 0 | 383286536.2 | 311.3386 |  | 0.0033 | 30000 | 200000 | 20 | 97.5 | 175 | 275 | 375 | 475 | 575 | 675 | 775 | 852.5 | 930 | [29 empty] | 66.36614 | 66.36614 | 66.36614 | 66.36614 | 66.36614 | 66.36614 | 66.36614 | 66.36614 | 66.36614 | 66.36614 | 66.36614 | [29 empty] | -25637.24 | -25637.24 | -19181.23 | -5112.415 | 8956.4 | 23025.21 | 25637.24 | 25637.24 | 25637.24 | 25637.24 | 25637.24 | [29 empty] | 11664945.0 | 9678058.8 | 5754369.0 | 1022483.0 | -895640 | 0 | 2563724.2 | 5127448.3 | 7691172.5 | 9678058.8 | 11664945.0 | [29 empty] | 442
| Zheng et al. (2012) | JLQ-6 | 1 | 0.0739005 | 0.002894737 | 0.01157895 | 0.01910448 | 2.01 | 9.5 | 0.06651422 | 0.09977133 | 0.1368293 | 0.0825475 | 0.3 | R | 0 | 0.4188275 | 0.6166855 | 0.4815745 | 0.8456311 | 1.371252 | 1.755972 | 225500 | 395971.6 | 309217.3 | 213958.5 | 0.17 | 2.01 | 610280 | 105572.8 | 203644.5 | 397309526.8 | 32747031.6 | 915420 | 32.12 | 3.096536 | 1 | 0.8 | 950 | 175 | 155.6693 | 600 | 794.3307 | 100 | 2010 | 95000 | 0 | 95000 | 95000 | 386.3 | 386.3 | 386.3 | 375.1 | 0.005530512 | 0.008295768 | 0.01137705 | 0.007068583 | 80 | 33.18307 | 2 | 66.36614 | 331.8307 | 33.18307 | 4 | 132.7323 | 190689.8 | 0 | 383286536.2 | 311.3386 |  | 0.0033 | 30000 | 200000 | 20 | 97.5 | 175 | 275 | 375 | 475 | 575 | 675 | 775 | 852.5 | 930 | [29 empty] | 66.36614 | 66.36614 | 66.36614 | 66.36614 | 66.36614 | 66.36614 | 66.36614 | 66.36614 | 66.36614 | 66.36614 | 66.36614 | [29 empty] | -25637.24 | -25637.24 | -19181.23 | -5112.415 | 8956.4 | 23025.21 | 25637.24 | 25637.24 | 25637.24 | 25637.24 | 25637.24 | [29 empty] | 11664945.0 | 9678058.8 | 5754369.0 | 1022483.0 | -895640 | 0 | 2563724.2 | 5127448.3 | 7691172.5 | 9678058.8 | 11664945.0 | [29 empty] | 443
| Zheng et al. (2012) | JLQ-7 | 1 | 0.06275808 | 0.002842105 | 0.008684211 | 0.01358209 | 2.01 | 9.5 | 0.06651422 | 0.09977133 | 0.1368293 | 0.05503167 | 0.3 | R | 0 | 0.3556783 | 0.6166855 | 0.4815745 | 0.9957693 | 1.614712 | 2.067737 | 191500 | 395971.6 | 309217.3 | 213958.5 | 0.17 | 2.01 | 610280 | 105572.8 | 203644.5 | 397309526.8 | 32747031.6 | 915420 | 32.12 | 3.096536 | 1 | 0.8 | 950 | 175 | 155.6693 | 600 | 794.3307 | 100 | 2010 | 95000 | 0 | 95000 | 95000 | 386.3 | 386.3 | 386.3 | 375.1 | 0.005530512 | 0.008295768 | 0.01137705 | 0.004712389 | 80 | 33.18307 | 2 | 66.36614 | 331.8307 | 33.18307 | 4 | 132.7323 | 190689.8 | 0 | 383286536.2 | 311.3386 |  | 0.0033 | 30000 | 200000 | 20 | 97.5 | 175 | 275 | 375 | 475 | 575 | 675 | 775 | 852.5 | 930 | [29 empty] | 66.36614 | 66.36614 | 66.36614 | 66.36614 | 66.36614 | 66.36614 | 66.36614 | 66.36614 | 66.36614 | 66.36614 | 66.36614 | [29 empty] | -25637.24 | -25637.24 | -19181.23 | -5112.415 | 8956.4 | 23025.21 | 25637.24 | 25637.24 | 25637.24 | 25637.24 | 25637.24 | [29 empty] | 11664945.0 | 9678058.8 | 5754369.0 | 1022483.0 | -895640 | 0 | 2563724.2 | 5127448.3 | 7691172.5 | 9678058.8 | 11664945.0 | [29 empty] | 444
| Zheng et al. (2012) | JLQ-8 | 1 | 0.04039262 | 0.003105263 | 0.007052632 | 0.01512438 | 2.01 | 9.5 | 0.04099073 | 0.06148609 | 0.08432379 | 0.04069725 | 0.2 | R | 0 | 0.2916112 | 0.6221006 | 0.5470958 | 1.151735 | 1.851364 | 2.105179 | 200000 | 421035.9 | 370272.8 | 346621.1 | 0.17 | 2.01 | 990280 | 155331.4 | 214941.5 | 659442598.7 | 37265827.3 | 990280 | 52.12 | 4.041123 | 0.9628421 | 0.7628421 | 950 | 175 | 111.6046 | 600 | 838.3954 | 100 | 2010 | 95000 | 0 | 95000 | 95000 | 386.3 | 386.3 | 386.3 | 375.1 | 0.005530512 | 0.008295768 | 0.01137705 | 0.005654867 | 80 | 33.18307 | 2 | 66.36614 | 331.8307 | 33.18307 | 4 | 132.7323 | 230347 | -1.455192e-10 | 462997372.6 | 223.2091 |  | 0.0033 | 30000 | 200000 | 20 | 97.5 | 175 | 275 | 375 | 475 | 575 | 675 | 775 | 852.5 | 930 | [29 empty] | 66.36614 | 66.36614 | 66.36614 | 66.36614 | 66.36614 | 66.36614 | 66.36614 | 66.36614 | 66.36614 | 66.36614 | 66.36614 | [29 empty] | -25637.24 | -24668.65 | -9460.362 | 10163.23 | 25637.24 | 25637.24 | 25637.24 | 25637.24 | 25637.24 | 25637.24 | 25637.24 | [29 empty] | 11664945.0 | 9312415.0 | 2838108.6 | -2032646.9 | -2563724.2 | 0 | 2563724.2 | 5127448.3 | 7691172.5 | 9678058.8 | 11664945.0 | [29 empty] | 445
| Zheng et al. (2012) | JLQ-9 | 1 | 0.03767101 | 0.003263158 | 0.006789474 | 0.01402985 | 2.01 | 9.5 | 0.02918231 | 0.04377346 | 0.06003218 | 0.02897337 | 0.2 | R | 0 | 0.3223239 | 0.7304814 | 0.6859618 | 1.158873 | 1.586451 | 1.689413 | 262000 | 442626.2 | 415650.1 | 469115.6 | 0.17 | 2.01 | 1390990 | 200443.9 | 215206.3 | 905550644.5 | 37371746.5 | 1390990 | 73.21 | 4.871507 | 0.94 | 0.74 | 950 | 175 | 110.5717 | 600 | 839.4283 | 100 | 2010 | 95000 | 0 | 95000 | 95000 | 386.3 | 386.3 | 386.3 | 375.1 | 0.005530512 | 0.008295768 | 0.01137705 | 0.005654867 | 80 | 33.18307 | 2 | 66.36614 | 331.8307 | 33.18307 | 4 | 132.7323 | 303624.7 | -2.619345e-10 | 610285608.9 | 221.1434 |  | 0.0033 | 30000 | 200000 | 20 | 97.5 | 175 | 275 | 375 | 475 | 575 | 675 | 775 | 852.5 | 930 | [29 empty] | 66.36614 | 66.36614 | 66.36614 | 66.36614 | 66.36614 | 66.36614 | 66.36614 | 66.36614 | 66.36614 | 66.36614 | 66.36614 | [29 empty] | -25637.24 | -24489.93 | -9139.575 | 10667.33 | 25637.24 | 25637.24 | 25637.24 | 25637.24 | 25637.24 | 25637.24 | 25637.24 | [29 empty] | 11664945.0 | 9244946.8 | 2741872.6 | -2133465.5 | -2563724.2 | 0 | 2563724.2 | 5127448.3 | 7691172.5 | 9678058.8 | 11664945.0 | [29 empty] | 446
| Zhou et al. (2010) | SW-1 | 1 | 0.06450216 | 0.006171111 |  | 0.01961702 | 2.611111 | 12 | 0.07818506 | 0.09375487 | 0.6361442 | 0.1568182 | 0.1 | R | 0 | 0.3579725 | 0.6488345 | 0.4913058 | 0.94744 | 1.460218 | 1.928412 | 134100 | 258600 | 195815.3 | 208271.8 | 0.17 | 2.2 | 207900 | 55450.37 | 140364.9 | 299131440.2 | 190307340.8 | 200000 | 30.8 | 3.025886 | 1 | 0.8 | 900 | 180 | 90.58817 | 540 | 809.4118 | 75 | 2350 | 67500 | 0 | 67500 | 67500 | 345 | 345 | 526.7 | 345 | 0.00698 | 0.00837 | 0.0372 | 0.014 | 90 | 28.27433 | 2 | 56.54867 | 282.69 | 50.26548 | 10 | 502.6548 | 127051.7 | 2.328306e-10 | 298571502.7 | 181.1763 |  | 0.0033 | 30000 | 200000 | 20 | 60 | 100 | 140 | 180 | 270 | 360 | 450 | 540 | 630 | 720 | 760 | 800 | 840 | 880 | [25 empty] | 100.531 | 100.531 | 100.531 | 100.531 | 100.531 | 56.54867 | 56.54867 | 56.54867 | 56.54867 | 56.54867 | 100.531 | 100.531 | 100.531 | 100.531 | 100.531 | [25 empty] | -52949.66 | -44377.22 | -29728.41 | -15079.61 | -430.7973 | 18297.58 | 19509.29 | 19509.29 | 19509.29 | 19509.29 | 52949.66 | 52949.66 | 52949.66 | 52949.66 | 52949.66 | [25 empty] | 22768353.5 | 17307117.2 | 10404945.2 | 4674677.9 | 116315.3 | -3293563.5 | -1755836.1 | 0 | 1755836.1 | 3511672.3 | 14296408.0 | 16414394.4 | 18532380.7 | 20650367.1 | 22768353.5 | [25 empty] | 447
| Zhou et al. (2010) | SW-2 | 1 | 0.07320827 | 0.007688889 |  | 0.01974468 | 2.611111 | 12 | 0.07818506 | 0.09375487 | 0.6361442 | 0.1568182 | 0.2 | R | 0 | 0.4062894 | 0.7373757 | 0.5735503 | 0.9745081 | 1.32159 | 1.69908 | 152200 | 258600 | 201146 | 196037 | 0.17 | 2.2 | 415800 | 66055.64 | 135090.3 | 286484566.0 | 174202298.1 | 400000 | 30.8 | 3.025886 | 1 | 0.8 | 900 | 180 | 121.0039 | 540 | 778.9961 | 75 | 2350 | 67500 | 0 | 67500 | 67500 | 345 | 345 | 526.7 | 345 | 0.00698 | 0.00837 | 0.0372 | 0.014 | 90 | 28.27433 | 2 | 56.54867 | 282.69 | 50.26548 | 10 | 502.6548 | 148320.1 | -1.455192e-09 | 348552327.0 | 242.0079 |  | 0.0033 | 30000 | 200000 | 20 | 60 | 100 | 140 | 180 | 270 | 360 | 450 | 540 | 630 | 720 | 760 | 800 | 840 | 880 | [25 empty] | 100.531 | 100.531 | 100.531 | 100.531 | 100.531 | 56.54867 | 56.54867 | 56.54867 | 56.54867 | 56.54867 | 100.531 | 100.531 | 100.531 | 100.531 | 100.531 | [25 empty] | -52949.66 | -49900.45 | -38933.79 | -27967.13 | -17000.47 | 4316.91 | 18196.59 | 19509.29 | 19509.29 | 19509.29 | 52949.66 | 52949.66 | 52949.66 | 52949.66 | 52949.66 | [25 empty] | 22768353.5 | 19461175.3 | 13626827.0 | 8669811.3 | 4590128.2 | -777043.7 | -1637692.8 | 0 | 1755836.1 | 3511672.3 | 14296408.0 | 16414394.4 | 18532380.7 | 20650367.1 | 22768353.5 | [25 empty] | 448
Note on I1: HaoyouZhang: 试验中实际剪跨比
Note on O1: HaoyouZhang: 试验中实际轴压比
Note on P1: HaoyouZhang: 剪力墙截面形状
Note on S1: HaoyouZhang: 抗弯承载力与抗剪承载力比值
Note on X1: HaoyouZhang: 试验抗侧承载力
Note on Y1: HaoyouZhang: ACI 318-19 11.5.4.3 修正系数lamda取1.0
Note on Z1: HaoyouZhang: 抗剪承载力
Note on AA1: HaoyouZhang: 抗弯承载力
Note on AB1: HaoyouZhang: ACI公式需要的剪跨比
Note on AC1: HaoyouZhang: 用于计算的剪跨比
Note on AD1: HaoyouZhang: 用于计算的轴力
Note on AE1: HaoyouZhang: 混凝土贡献的剪力
Note on AF1: HaoyouZhang: 钢筋贡献的剪力
Note on AG1: HaoyouZhang: 混凝土贡献的弯矩
Note on AH1: HaoyouZhang: 钢筋贡献的弯矩
Note on AI1: HaoyouZhang: 轴向力
Note on AJ1: HaoyouZhang: 混凝土轴心抗压强度
Note on AK1: HaoyouZhang: 混凝土轴心抗拉强度
Note on AL1: HaoyouZhang: 系数，混规6.2.6
Note on AM1: HaoyouZhang: 系数，混规6.2.6
Note on AN1: HaoyouZhang: 剪力墙截面总长度
Note on AO1: HaoyouZhang: 一侧边缘构件长度
Note on AP1: HaoyouZhang: 受压中心到截面上边缘距离
Note on AQ1: HaoyouZhang: 腹板长度
Note on AR1: HaoyouZhang: 截面有效高度
Note on AS1: HaoyouZhang: 截面厚度
Note on AT1: HaoyouZhang: 墙高度（至加载点）
Note on AU1: HaoyouZhang: 剪力墙腹板面积（矩形截面时为全截面面积）
Note on AW1: HaoyouZhang: 腹板厚度与截面总高度（从最左到最右）的乘积
Note on AX1: HaoyouZhang: 剪力墙毛截面面积，即全截面面积
Note on AZ1: HaoyouZhang: 腹板竖向、水平钢筋强度，
Note on BA1: HaoyouZhang: 边缘构件纵筋强度
Note on BG1: HaoyouZhang: 水平分布钢筋间距
Note on BH1: HaoyouZhang: 一根水平分布钢筋面积
Note on BI1: HaoyouZhang: 水平分布钢筋层数
Note on BJ1: HaoyouZhang: 水平分布钢筋全部截面截面面积
Note on BK1: HaoyouZhang: 剪力墙腹板竖向分布钢筋总面积
Note on BL1: HaoyouZhang: 受压区一根纵筋面积
Note on BM1: HaoyouZhang: 受压区纵筋总数
Note on BN1: HaoyouZhang: 受压区纵筋总面积
Note on BP1: HaoyouZhang: 合力平衡时，应为0
Note on BQ1: HaoyouZhang: 抗弯承载力
Note on BR1: HaoyouZhang: 实际受压区高度，需要规划求解得到
Note on BS1: HaoyouZhang: 再次判断是否为小偏压
Note on BT1: HaoyouZhang: 混凝土极限压应变
Note on BU1: HaoyouZhang: 混凝土弹性模量
Note on BV1: HaoyouZhang: 钢筋弹性模量
Note on BW1: HaoyouZhang: 第一排钢筋中心到截面边缘距离，后面依次类推
Note on DK1: HaoyouZhang: 对应前面第一排钢筋截面面积，后面一次类推
Note on EY1: HaoyouZhang: 第一排钢筋实际受力，拉为正，压为负
Note on GM1: HaoyouZhang: 第一排钢筋对截面边缘的力矩，顺时针为正，逆时针为负。后面依次类推
Note on AF15: HaoyouZhang: 这份文献中的水平钢筋屈服强度与竖向钢筋不一样，为520MPa
Note on D24: HaoyouZhang: Checked
Note on DL39: HaoyouZhang: 腹板钢筋伸进来了
Note on DP39: HaoyouZhang: 腹板钢筋伸进来了
Note on DL41: HaoyouZhang: 腹板钢筋伸进来了
Note on DP41: HaoyouZhang: 腹板钢筋伸进来了
Note on DL42: HaoyouZhang: 腹板钢筋伸进来了
Note on DP42: HaoyouZhang: 腹板钢筋伸进来了
Note on E43: HaoyouZhang: Checked
Note on H45: HaoyouZhang: Checked
Note on H54: HaoyouZhang: Checked
Note on O62: HaoyouZhang: 使用设计值
Note on B68: HaoyouZhang: Checked
Note on BB80: HaoyouZhang: 文中没有给出，此值为估值
Note on C81: HaoyouZhang: 两层
Note on D81: HaoyouZhang: S SC Checked
Note on D82: HaoyouZhang: F Checked
Note on I82: HaoyouZhang: Checked
Note on D83: HaoyouZhang: F
Note on H83: HaoyouZhang: Checked
Note on D84: HaoyouZhang: F
Note on D85: HaoyouZhang: F
Note on D86: HaoyouZhang: S
Note on D87: HaoyouZhang: F
Note on D88: HaoyouZhang: F
Note on D89: HaoyouZhang: F
Note on H90: HaoyouZhang: 有的极限位移比峰值处位移还小，取两者中较大
Note on I90: HaoyouZhang: Checked
Note on U90: HaoyouZhang: Checked
Note on C91: HaoyouZhang: 钢筋放不下
Note on U91: HaoyouZhang: Checked
Note on U92: HaoyouZhang: Checked
Note on U93: HaoyouZhang: Checked
Note on U94: HaoyouZhang: Checked
Note on U95: HaoyouZhang: Checked
Note on U96: HaoyouZhang: Checked
Note on U97: HaoyouZhang: Checked
Note on U98: HaoyouZhang: Checked
Note on U99: HaoyouZhang: Checked
Note on U100: HaoyouZhang: Checked
Note on DK103: HaoyouZhang: 3D3
Note on DL103: HaoyouZhang: 10D1.4
Note on DM103: HaoyouZhang: 2D1.4
Note on DN103: HaoyouZhang: 2D3
Note on DO103: HaoyouZhang: 8D3
Note on DK104: HaoyouZhang: 3D3
Note on DL104: HaoyouZhang: 10D1.4
Note on DM104: HaoyouZhang: 2D1.4
Note on DN104: HaoyouZhang: 2D3
Note on DO104: HaoyouZhang: 8D3
Note on DK105: HaoyouZhang: 3D3
Note on DL105: HaoyouZhang: 10D1.4
Note on DM105: HaoyouZhang: 2D1.4
Note on DN105: HaoyouZhang: 2D3
Note on DO105: HaoyouZhang: 8D3
Note on D111: HaoyouZhang: FS
Note on D112: HaoyouZhang: F S
Note on D113: HaoyouZhang: F SC
Note on D114: HaoyouZhang: F SC
Note on D115: HaoyouZhang: F SC
Note on D116: HaoyouZhang: F SC
Note on D117: HaoyouZhang: F SC
Note on D118: HaoyouZhang: F SC
Note on D119: HaoyouZhang: F SC
Note on H120: HaoyouZhang: 没有下降段，取峰值处
Note on BC141: HaoyouZhang: 2-D2.96@30
Note on BC142: HaoyouZhang: 2-D2.96@30
Note on BC143: HaoyouZhang: 2-D2.96@30
Note on BC144: HaoyouZhang: 2-D2.96@30
Note on BC145: HaoyouZhang: 2-D2.96@30
Note on BC146: HaoyouZhang: 2-D2.96@30
Note on BC147: HaoyouZhang: 2-D2.96@30
Note on BC148: HaoyouZhang: 2-D2.96@30
Note on BC149: HaoyouZhang: 2-D2.96@30
Note on I150: HaoyouZhang: Checked
Note on D166: HaoyouZhang: Checked
Note on BL173: HaoyouZhang: 钢板面积为751mm2
Note on DL173: HaoyouZhang: 型钢横截面面积
Note on BD178: HaoyouZhang: 不包括stirrups和hooks
Note on BD179: HaoyouZhang: 不包括stirrups和hooks
Note on D180: HaoyouZhang: Checked
Note on H180: HaoyouZhang: Checked
Note on I183: HaoyouZhang: checked
Note on I191: HaoyouZhang: Checked
Note on L194: HaoyouZhang: Checked
Note on BA197: HaoyouZhang: 试验没有测，数据库也没有。取上下相邻的数据
Note on BA198: HaoyouZhang: 试验没有测，数据库也没有。取上下相邻的数据
Note on I201: HaoyouZhang: Checked
Note on BA201: HaoyouZhang: 试验没有测，数据库也没有。取上下相邻的数据
Note on D202: HaoyouZhang: Checked
Note on S207: HaoyouZhang: 没有水平分布钢筋，有竖向分布钢筋 Checked
Note on E211: HaoyouZhang: Checked
Note on H211: HaoyouZhang: Checked
Note on E212: HaoyouZhang: Checked
Note on H212: HaoyouZhang: Checked
Note on D221: HaoyouZhang: Checked
Note on D223: HaoyouZhang: Checked
Note on C228: HaoyouZhang: 没有明显边缘构件
Note on L229: HaoyouZhang: Checked
Note on S229: HaoyouZhang: 没有水平分布钢筋
Note on Z229: HaoyouZhang: 没有水平分布钢筋
Note on I236: HaoyouZhang: Checked
Note on B241: HaoyouZhang 碳纤维布加固的对照试件
Note on H241: HaoyouZhang: Checked
Note on BE242: HaoyouZhang: 利用别人数据推导
Note on BF242: HaoyouZhang: 利用别人数据推导
Note on BL242: HaoyouZhang: 文中没有相关信息
Note on BN242: HaoyouZhang: 利用配筋率计算得到
Note on BE243: HaoyouZhang: 利用别人数据推导
Note on BF243: HaoyouZhang: 利用别人数据推导
Note on BL243: HaoyouZhang: 文中没有相关信息
Note on BN243: HaoyouZhang: 利用配筋率计算得到
Note on H248: HaoyouZhang: Checked
Note on BH248: HaoyouZhang: D6钢筋直径为7mm，这个试验钢筋直径均为7mm
Note on D249: HaoyouZhang: Checked
Note on H250: HaoyouZhang: Checked
Note on C254: HaoyouZhang: 没有边缘构件，均匀配筋
Note on C255: HaoyouZhang: 没有边缘构件，均匀配筋
Note on S255: HaoyouZhang: 没有边缘构件，均匀配筋
Note on H264: HaoyouZhang: 取峰值位移（没有下降段）
Note on BB264: HaoyouZhang: 无实测值，用名义值
Note on H270: HaoyouZhang: 没有直接给出极限位移角
Note on S270: HaoyouZhang: 没有边缘构件
Note on S271: HaoyouZhang: 没有边缘构件
Note on S272: HaoyouZhang: 没有边缘构件
Note on BE272: HaoyouZhang: 认为没有边缘构件，所以没有面积，就没有配筋率
Note on S273: HaoyouZhang: 没有边缘构件
Note on BE273: HaoyouZhang: 认为没有边缘构件，所以没有面积，就没有配筋率
Note on H274: HaoyouZhang: 这四个是研究少筋情况
Note on S274: HaoyouZhang: 没有边缘构件
Note on BE274: HaoyouZhang: 认为没有边缘构件，所以没有面积，就没有配筋率
Note on S275: HaoyouZhang: 没有边缘构件
Note on BE275: HaoyouZhang: 认为没有边缘构件，所以没有面积，就没有配筋率
Note on S276: HaoyouZhang: 没有边缘构件
Note on BE276: HaoyouZhang: 认为没有边缘构件，所以没有面积，就没有配筋率
Note on J277: HaoyouZhang: Checked
Note on S277: HaoyouZhang: 没有边缘构件
Note on BE277: HaoyouZhang: 认为没有边缘构件，所以没有面积，就没有配筋率
Note on S278: HaoyouZhang: 没有边缘构件
Note on S279: HaoyouZhang: 没有边缘构件
Note on S285: HaoyouZhang: 没有边缘构件
Note on D288: HaoyouZhang: 3
Note on B292: HaoyouZhang: 研究形状记忆合金的对照组
Note on H292: HaoyouZhang: Checked
Note on H293: HaoyouZhang: Checked
Note on S296: HaoyouZhang: 没有边缘构件
Note on B297: HaoyouZhang: 研究钢管混凝土剪力墙的对照试验
Note on B298: HaoyouZhang: 研究可再生骨料的对照试件
Note on O298: HaoyouZhang: Checked
Note on B299: HaoyouZhang: 研究FRP的对照试件
Note on B300: HaoyouZhang: 研究玻璃纤维钢筋的对照试验
Note on D301: HaoyouZhang: 从图片来看，这仨是剪切破坏
Note on B304: HaoyouZhang: 研究钢带加强的对照试件
Note on BL305: HaoyouZhang: 一根#5，一根#6钢筋
Note on BM305: HaoyouZhang: 两根#5，两根#6，共四根
Note on BL306: HaoyouZhang: 同上，一根#5+一根#6
Note on BM306: HaoyouZhang: 两根#5两根#6，共四根
Note on BL307: HaoyouZhang: 1#6+1#7
Note on BM307: HaoyouZhang: 2#6+2#7
Note on H308: HaoyouZhang: 没有给出极限位移角
Note on H310: HaoyouZhang: 研究截面滑移，承载力下降很快，峰值处为0.28% Checked
Note on D311: HaoyouZhang: Checked
Note on S311: HaoyouZhang: 没有边缘构件
Note on S312: HaoyouZhang: 没有边缘构件
Note on S313: HaoyouZhang: 没有边缘构件
Note on S314: HaoyouZhang: 没有边缘构件
Note on H315: HaoyouZhang: 这个，还有紧接着下面三个，共4个，没有直接给出极限位移角
Note on D319: HaoyouZhang: 这四个没有发现明显主斜对角裂缝，就认为是弯剪破坏
Note on H323: HaoyouZhang: 没有直接给出极限位移角 研究混凝土截面的，地梁与试件交界处为二次浇筑
Note on S323: HaoyouZhang: 没有边缘构件
Note on S324: HaoyouZhang: 没有边缘构件
Note on H325: HaoyouZhang: 没有直接给出极限位移角
Note on S329: HaoyouZhang: 没有边缘构件
Note on S330: HaoyouZhang: 没有边缘构件
Note on H335: HaoyouZhang: 没有直接给出极限位移角
Note on H342: HaoyouZhang: Checked
Note on S342: HaoyouZhang: 没有边缘构件
Note on S344: HaoyouZhang: 没有边缘构件
Note on D345: HaoyouZhang: Checked
Note on H345: HaoyouZhang: 没有直接给出极限位移角
Note on O350: HaoyouZhang: Checked
Note on C353: HaoyouZhang: 预制混凝土的对照试件
Note on H354: HaoyouZhang: Checked
Note on E355: HaoyouZhang: 没有直接给出剪力
Note on H355: HaoyouZhang: 没有直接给出极限位移 Checked
Note on S358: HaoyouZhang: 没有边缘构件
Note on E359: HaoyouZhang: Checked
Note on E360: HaoyouZhang: 没有直接给出剪力
Note on H360: HaoyouZhang: 没有直接给出极限位移角
Note on I360: HaoyouZhang: Checked
Note on BB363: HaoyouZhang: 第一批试验未测，用第二批的试验值
Note on D365: HaoyouZhang: Checked
Note on D366: HaoyouZhang: Checked
Note on D368: HaoyouZhang: Checked
Note on D369: HaoyouZhang: Checked
Note on D370: HaoyouZhang: Checked
Note on Q371: HaoyouZhang: Checked
Note on D372: HaoyouZhang: 没有破坏模式相关内容
Note on O378: HaoyouZhang: 就按文献写的
Note on D384: HaoyouZhang: Checked
Note on D385: HaoyouZhang: Checked
Note on D386: HaoyouZhang: Checked
Note on Q387: HaoyouZhang: Checked
Note on B393: HaoyouZhang: 做防火试验的对比试件
Note on O395: HaoyouZhang: Checked
Note on D400: HaoyouZhang: Checked
Note on H400: HaoyouZhang: Checked
Note on Q400: HaoyouZhang: Checked
Note on D404: HaoyouZhang: 没有给出破坏模式
Note on E407: HaoyouZhang: 没有直接给出剪力
Note on H407: HaoyouZhang: 没有直接给出极限位移角
Note on O407: HaoyouZhang: Checked
Note on BB408: HaoyouZhang: 没有给箍筋屈服强度
Note on BH413: HaoyouZhang: 10M直径这里按名义直径11.3
Note on BL413: HaoyouZhang: 10M直径这里按名义直径11.3
Note on DK413: HaoyouZhang: 10M直径这里按10取
Note on D415: HaoyouZhang: 没有直接给出破坏模式 Checked
Note on D417: HaoyouZhang: Checked

## Sheet1
FailureMode | τ/fc | θu | θu
1 | 0.0946918 | 0.006060606 | -5.105945
1 | 0.1208244 | 0.007272727 | -4.923624
1 | 0.1548205 | 0.006060606 | -5.105945
1 | 0.1198959 | 0.007272727 | -4.923624
1 | 0.1407676 | 0.007272727 | -4.923624
1 | 0.1307912 | 0.004848485 | -5.329089
1 | 0.09740708 | 0.006060606 | -5.105945
1 | 0.07023171 | 0.008 | -4.828314
1 | 0.07016395 | 0.005090909 | -5.280299
1 | 0.08912877 | 0.006545455 | -5.028984
1 | 0.05880407 | 0.008 | -4.828314
1 | 0.07889546 | 0.008 | -4.828314
1 | 0.09671902 | 0.008 | -4.828314
1 | 0.09255146 | 0.008727273 | -4.741302
1 | 0.07786444 | 0.006545455 | -5.028984
1 | 0.04901528 | 0.005090909 | -5.280299
1 | 0.05363929 | 0.007272727 | -4.923624
1 | 0.07828967 | 0.018333333 | -3.999034
1 | 0.05779961 | 0.02 | -3.912023
1 | 0.06289911 | 0.010555556 | -4.551103
1 | 0.0394402 | 0.017222222 | -4.061555
1 | 0.06085754 | 0.012222222 | -4.4045
1 | 0.08236559 | 0.025 | -3.688879
1 | 0.0136228 | 0.02362205 | -3.745575
1 | 0.02402711 | 0.02777778 | -3.583519
1 | 0.01609248 | 0.03324584 | -3.403826
1 | 0.07523462 | 0.018 | -4.017384
1 | 0.08654849 | 0.018 | -4.017384
1 | 0.09676747 | 0.012 | -4.422849
1 | 0.0823987 | 0.03035275 | -3.494868
1 | 0.06088659 | 0.03110236 | -3.470472
1 | 0.03716434 | 0.02992126 | -3.509186
1 | 0.03771752 | 0.02192982 | -3.819908
1 | 0.1831003 | 0.01 | -4.60517
1 | 0.1212528 | 0.01941176 | -3.941876
1 | 0.1764706 | 0.01941176 | -3.941876
1 | 0.1525836 | 0.01882353 | -3.972648
1 | 0.02488889 | 0.009210526 | -4.687408
1 | 0.02954733 | 0.01425439 | -4.250691
1 | 0.03860544 | 0.02039474 | -3.892478
1 | 0.03610432 | 0.01315789 | -4.330733
1 | 0.03820714 | 0.01315789 | -4.330733
1 | 0.04364035 | 0.0210177 | -3.86239
1 | 0.07392582 | 0.03016591 | -3.501043
1 | 0.07395367 | 0.02503771 | -3.687372
1 | 0.07810559 | 0.02133333 | -3.847484
1 | 0.07960199 | 0.01533333 | -4.177726
1 | 0.1005966 | 0.02 | -3.912023
1 | 0.1095101 | 0.014 | -4.268698
1 | 0.0995829 | 0.0195 | -3.937341
1 | 0.07194995 | 0.0205 | -3.88733
1 | 0.07768509 | 0.022 | -3.816713
1 | 0.08133472 | 0.0275 | -3.593569
1 | 0.07559958 | 0.027 | -3.611918
1 | 0.05556549 | 0.01957447 | -3.933529
1 | 0.07715736 | 0.0105 | -4.55638
1 | 0.09949239 | 0.011 | -4.50986
1 | 0.09137056 | 0.011 | -4.50986
1 | 0.08121827 | 0.0065 | -5.035953
1 | 0.07851459 | 0.007333333 | -4.915325
1 | 0.0530504 | 0.0065 | -5.035953
1 | 0.05517241 | 0.0055 | -5.203007
1 | 0.05835544 | 0.008 | -4.828314
1 | 0.06153846 | 0.0095 | -4.656463
1 | 0.06790451 | 0.01 | -4.60517
1 | 0.04023669 | 0.02753623 | -3.592253
1 | 0.03980392 | 0.02318841 | -3.764103
1 | 0.07684426 | 0.01594203 | -4.138796
1 | 0.02855556 | 0.01454545 | -4.230477
1 | 0.03622222 | 0.01 | -4.60517
1 | 0.03111111 | 0.01 | -4.60517
1 | 0.03363404 | 0.01272727 | -4.364008
1 | 0.05694954 | 0.0303784 | -3.494023
1 | 0.05311737 | 0.021195 | -3.85399
1 | 0.04521479 | 0.02604 | -3.648121
1 | 0.05035847 | 0.0257 | -3.661264
1 | 0.04304813 | 0.02811 | -3.57163
1 | 0.05349034 | 0.0225 | -3.79424
1 | 0.05136473 | 0.0285 | -3.557851
1 | 0.06886211 | 0.023 | -3.772261
1 | 0.05124396 | 0.021 | -3.863233
1 | 0.0451505 | 0.011 | -4.50986
1 | 0.02784401 | 0.0098 | -4.625373
1 | 0.04160126 | 0.0087 | -4.744432
1 | 0.0660066 | 0.002 | -6.214608
1 | 0.057041 | 0.0035 | -5.654992
1 | 0.03047542 | 0.0035 | -5.654992
1 | 0.09868421 | 0.008725926 | -4.741457
1 | 0.06614136 | 0.01037037 | -4.568803
1 | 0.1077178 | 0.01102222 | -4.507842
1 | 0.07407407 | 0.01174815 | -4.44406
1 | 0.1104899 | 0.01 | -4.60517
1 | 0.06903353 | 0.01066667 | -4.540632
1 | 0.08993157 | 0.01205926 | -4.417923
1 | 0.08355438 | 0.01037037 | -4.568803
1 | 0.05557258 | 0.03 | -3.506558
1 | 0.05931713 | 0.025 | -3.688879
1 | 0.03409836 | 0.034 | -3.381395
1 | 0.05944644 | 0.034 | -3.381395
1 | 0.09904135 | 0.02286842 | -3.777998
1 | 0.079848 | 0.02925 | -3.531876
1 | 0.07330645 | 0.02314286 | -3.766069
1 | 0.04047619 | 0.026 | -3.649659
1 | 0.09700668 | 0.015 | -4.199705
1 | 0.08096738 | 0.021 | -3.863233
1 | 0.1184375 | 0.015 | -4.199705
1 | 0.0379798 | 0.01032593 | -4.573097
1 | 0.0616835 | 0.005437037 | -5.214521
1 | 0.06680135 | 0.0084 | -4.779524
1 | 0.02074074 | 0.006074074 | -5.103726
1 | 0.07764496 | 0.02854762 | -3.556182
1 | 0.06385075 | 0.028 | -3.575551
1 | 0.07336652 | 0.03104762 | -3.472233
1 | 0.06067457 | 0.02757143 | -3.590975
1 | 0.06192931 | 0.01850187 | -3.989883
1 | 0.07716853 | 0.02191011 | -3.820807
1 | 0.0769218 | 0.02636704 | -3.63564
1 | 0.07682021 | 0.02756554 | -3.591189
1 | 0.08016507 | 0.01741294 | -4.050542
1 | 0.06136431 | 0.02 | -3.912023
1 | 0.04809658 | 0.0201 | -3.907035
1 | 0.07958656 | 0.0176 | -4.039856
1 | 0.08070412 | 0.0166 | -4.098353
1 | 0.01956505 | 0.0137142857 | -4.289317
1 | 0.03135425 | 0.0060714286 | -5.104161
1 | 0.02411769 | 0.0162142857 | -4.121863
1 | 0.03220709 | 0.006 | -5.115996
1 | 0.03220709 | 0.0121428571 | -4.411014
1 | 0.04183912 | 0.0077142857 | -4.864681
1 | 0.05272531 | 0.0128571429 | -4.353856
1 | 0.05528382 | 0.0064285714 | -5.047003
1 | 0.05503298 | 0.014 | -4.268698
1 | 0.05874533 | 0.0078571429 | -4.846332
1 | 0.05389203 | 0.03133333 | -3.463073
1 | 0.1171785 | 0.007671605 | -4.870229
1 | 0.1090887 | 0.0156716 | -4.155905
1 | 0.09860272 | 0.009118519 | -4.697448
1 | 0.05288462 | 0.0213 | -3.849048
1 | 0.02663438 | 0.02 | -3.912023
1 | 0.03113258 | 0.02 | -3.912023
1 | 0.03663793 | 0.025 | -3.688879
1 | 0.06481481 | 0.02 | -3.912023
1 | 0.06934109 | 0.01069652 | -4.537837
1 | 0.07688274 | 0.01467662 | -4.2215
1 | 0.05587599 | 0.01915423 | -3.955232
1 | 0.06695287 | 0.01701493 | -4.073664
1 | 0.0739005 | 0.01910448 | -3.957833
1 | 0.06275808 | 0.01358209 | -4.299003
1 | 0.04039262 | 0.01512438 | -4.191447
1 | 0.03767101 | 0.01402985 | -4.266568
1 | 0.06450216 | 0.01961702 | -3.931358
1 | 0.07320827 | 0.01974468 | -3.924871
2 | 0.07757628 | 0.018333333 | -3.999034
2 | 0.1105035 | 0.018333333 | -3.999034
2 | 0.03985901 | 0.02777778 | -3.583519
2 | 0.05287216 | 0.02777778 | -3.583519
2 | 0.06045151 | 0.02296588 | -3.773746
2 | 0.1189749 | 0.01662292 | -4.096973
2 | 0.0625076 | 0.02777778 | -3.583519
2 | 0.07317226 | 0.0328084 | -3.417071
2 | 0.06962443 | 0.02887139 | -3.544904
2 | 0.05404923 | 0.02777778 | -3.583519
2 | 0.0551159 | 0.03117309 | -3.4682
2 | 0.06668838 | 0.02897758 | -3.541233
2 | 0.1055015 | 0.01496063 | -4.202333
2 | 0.07899146 | 0.01692913 | -4.078719
2 | 0.07609579 | 0.007466667 | -4.897307
2 | 0.1437712 | 0.005882353 | -5.135798
2 | 0.2009804 | 0.01235294 | -4.393861
2 | 0.1656827 | 0.004705882 | -5.358942
2 | 0.07855405 | 0.013 | -4.342806
2 | 0.1216142 | 0.0115942 | -4.45725
2 | 0.06156142 | 0.01533333 | -4.177726
2 | 0.0664176 | 0.034 | -3.381395
2 | 0.0596401 | 0.02866667 | -3.55202
2 | 0.05460526 | 0.02452174 | -3.708195
2 | 0.05552632 | 0.02069565 | -3.877832
2 | 0.05823308 | 0.01911304 | -3.957384
2 | 0.08547949 | 0.02883333 | -3.546223
2 | 0.09595241 | 0.02496667 | -3.690214
2 | 0.1094746 | 0.0304 | -3.493313
2 | 0.1081915 | 0.0304 | -3.493313
3 | 0.1615973 | 0.01408451 | -4.26268
3 | 0.1446149 | 0.017 | -4.074542
3 | 0.1375254 | 0.013 | -4.342806
3 | 0.1258811 | 0.01 | -4.60517
3 | 0.05199829 | 0.02833333 | -3.563716
3 | 0.03076097 | 0.0105 | -4.55638
3 | 0.05337307 | 0.004 | -5.521461
3 | 0.1434109 | 0.012 | -4.422849
3 | 0.1303241 | 0.012 | -4.422849
3 | 0.1631687 | 0.012 | -4.422849
3 | 0.1488514 | 0.012 | -4.422849
3 | 0.09445349 | 0.00246087 | -6.007241
3 | 0.1145889 | 0.009 | -4.710531
3 | 0.1409675 | 0.01678909 | -4.087026
3 | 0.1127622 | 0.01005556 | -4.59963
3 | 0.1096388 | 0.008555556 | -4.761174
3 | 0.1029798 | 0.007428571 | -4.902422
3 | 0.1277311 | 0.007 | -4.961845
3 | 0.1140489 | 0.007428571 | -4.902422
3 | 0.1096491 | 0.00375 | -5.585999
3 | 0.1424149 | 0.005333333 | -5.233779
3 | 0.1415832 | 0.005083333 | -5.281788
3 | 0.09928444 | 0.002777778 | -5.886104
3 | 0.1058487 | 0.007777778 | -4.856485
3 | 0.1039588 | 0.002333333 | -6.060457
3 | 0.1052002 | 0.005071429 | -5.284133
3 | 0.1057304 | 0.004785714 | -5.34212
3 | 0.1467424 | 0.008285714 | -4.793222
3 | 0.07909258 | 0.003571429 | -5.63479
3 | 0.1657356 | 0.005714286 | -5.164786
3 | 0.1728155 | 0.009411765 | -4.665795
3 | 0.07720588 | 0.008 | -4.828314
3 | 0.08548748 | 0.015 | -4.199705
3 | 0.1024633 | 0.01 | -4.60517
3 | 0.1567742 | 0.01 | -4.60517
3 | 0.1670968 | 0.0105 | -4.55638
3 | 0.1012328 | 0.01 | -4.60517
3 | 0.1631246 | 0.013 | -4.342806
3 | 0.1075199 | 0.012 | -4.422849
3 | 0.09155998 | 0.01 | -4.60517
3 | 0.1476703 | 0.0102 | -4.585368
3 | 0.06723679 | 0.0125 | -4.382027
3 | 0.07945601 | 0.0117 | -4.448166
3 | 0.0294249 | 0.009 | -4.710531
3 | 0.04123896 | 0.0125 | -4.382027
3 | 0.07547578 | 0.005 | -5.298317
3 | 0.1018599 | 0.0075 | -4.892852
3 | 0.08715398 | 0.0035 | -5.654992
3 | 0.0899654 | 0.01 | -4.60517
3 | 0.08243436 | 0.006 | -5.115996
3 | 0.07429269 | 0.012 | -4.422849
3 | 0.1417231 | 0.008 | -4.828314
3 | 0.06515957 | 0.001428571 | -6.55108
3 | 0.07627998 | 0.001428571 | -6.55108
3 | 0.08823188 | 0.002857143 | -5.857933
3 | 0.1048638 | 0.001428571 | -6.55108
3 | 0.05762769 | 0.001428571 | -6.55108
3 | 0.06174395 | 0.001428571 | -6.55108
3 | 0.06145485 | 0.002857143 | -5.857933
3 | 0.05528607 | 0.00744186 | -4.900634
3 | 0.04592662 | 0.01395349 | -4.272026
3 | 0.05106421 | 0.004651163 | -5.370638
3 | 0.05625718 | 0.01860465 | -3.984344
3 | 0.06693161 | 0.004651163 | -5.370638
3 | 0.05874973 | 0.009302326 | -4.677491
3 | 0.06420074 | 0.004651163 | -5.370638
3 | 0.05974668 | 0.009302326 | -4.677491
3 | 0.07953022 | 0.009302326 | -4.677491
3 | 0.08082663 | 0.009302326 | -4.677491
3 | 0.1047431 | 0.005116279 | -5.275328
3 | 0.08584468 | 0.004651163 | -5.370638
3 | 0.08391745 | 0.004651163 | -5.370638
3 | 0.07418713 | 0.0025 | -5.991465
3 | 0.06555945 | 0.0025 | -5.991465
3 | 0.09231418 | 0.003 | -5.809143
3 | 0.09421718 | 0.00375 | -5.585999
3 | 0.07328231 | 0.00375 | -5.585999
3 | 0.09617558 | 0.005 | -5.298317
3 | 0.08192784 | 0.005 | -5.298317
3 | 0.09144893 | 0.00275 | -5.896154
3 | 0.1281816 | 0.007647059 | -4.873434
3 | 0.02952762 | 0.002424242 | -6.022236
3 | 0.05639093 | 0.003333333 | -5.703783
3 | 0.04729232 | 0.005757576 | -5.157239
3 | 0.06049383 | 0.003958333 | -5.531932
3 | 0.05899439 | 0.001875 | -6.279147
3 | 0.07004624 | 0.002708333 | -5.911422
3 | 0.1128748 | 0.003958333 | -5.531932
3 | 0.1527419 | 0.003958333 | -5.531932
3 | 0.1109342 | 0.003958333 | -5.531932
3 | 0.1276665 | 0.006666667 | -5.010635
3 | 0.126156 | 0.004791667 | -5.340877
3 | 0.1232599 | 0.006666667 | -5.010635
3 | 0.1185637 | 0.006875 | -4.979864
3 | 0.1090652 | 0.006875 | -4.979864
3 | 0.1129733 | 0.006875 | -4.979864
3 | 0.09870788 | 0.004375 | -5.431849
3 | 0.08943646 | 0.004375 | -5.431849
3 | 0.08521739 | 0.007291667 | -4.921023
3 | 0.08010312 | 0.008333333 | -4.787492
3 | 0.06867795 | 0.007083333 | -4.950011
3 | 0.07228758 | 0.006666667 | -5.010635
3 | 0.1155889 | 0.003541667 | -5.643158
3 | 0.1074833 | 0.003541667 | -5.643158
3 | 0.1093181 | 0.003541667 | -5.643158
3 | 0.07925259 | 0.005416667 | -5.218275
3 | 0.09183003 | 0.006875 | -4.979864
3 | 0.09191365 | 0.006875 | -4.979864
3 | 0.07813293 | 0.00625 | -5.075174
3 | 0.07119247 | 0.00625 | -5.075174
3 | 0.089311 | 0.00625 | -5.075174
3 | 0.1761956 | 0.00617284 | -5.087596
3 | 0.2181268 | 0.005555556 | -5.192957
3 | 0.2272069 | 0.008024691 | -4.825232
3 | 0.1427469 | 0.00617284 | -5.087596
3 | 0.1417824 | 0.00617284 | -5.087596
3 | 0.1608251 | 0.00308642 | -5.780744
3 | 0.1558642 | 0.003703704 | -5.598422
3 | 0.1700484 | 0.003703704 | -5.598422
3 | 0.2014155 | 0.01049318 | -4.55703
3 | 0.1377202 | 0.006295908 | -5.067855
3 | 0.179681 | 0.00524659 | -5.250177
3 | 0.0811285 | 0.01364113 | -4.294666
3 | 0.1387007 | 0.01049318 | -4.55703
3 | 0.1269819 | 0.009973753 | -4.607798
3 | 0.1182946 | 0.0074257426 | -4.902803
3 | 0.08608958 | 0.01087273 | -4.521498
3 | 0.102584 | 0.01365909 | -4.29335
3 | 0.0847608 | 0.01110455 | -4.500401
3 | 0.05540123 | 0.009209091 | -4.687564
3 | 0.09848282 | 0.01087273 | -4.521498
3 | 0.1000446 | 0.01401364 | -4.267724
3 | 0.09096774 | 0.0082 | -4.803621
3 | 0.1841096 | 0.021 | -3.863233
3 | 0.1789041 | 0.0245 | -3.709082
3 | 0.1220091 | 0.016 | -4.135167
3 | 0.1306849 | 0.0155 | -4.166915
3 | 0.1251094 | 0.0201 | -3.907035
3 | 0.1355132 | 0.0256 | -3.665163
3 | 0.122164 | 0.0176 | -4.039856
3 | 0.1789272 | 0.0201 | -3.907035
3 | 0.1862481 | 0.014 | -4.268698
3 | 0.2095365 | 0.017 | -4.074542
3 | 0.1460618 | 0.0125 | -4.382027
3 | 0.1350977 | 0.012 | -4.422849
3 | 0.1647312 | 0.012 | -4.422849
3 | 0.1546953 | 0.0105 | -4.55638
3 | 0.1892377 | 0.018 | -4.017384
3 | 0.2163993 | 0.012 | -4.422849
3 | 0.1841096 | 0.02 | -3.912023
3 | 0.1789954 | 0.0255 | -3.669077
3 | 0.1220091 | 0.018 | -4.017384
3 | 0.1306849 | 0.018 | -4.017384
3 | 0.08843305 | 0.013 | -4.342806
3 | 0.1100855 | 0.018 | -4.017384
3 | 0.08410256 | 0.0155 | -4.166915
3 | 0.1098575 | 0.0175 | -4.045554
3 | 0.06996107 | 0.015 | -4.199705
3 | 0.0687631 | 0.015 | -4.199705
3 | 0.05826907 | 0.02866667 | -3.55202
3 | 0.06516883 | 0.01533333 | -4.177726
3 | 0.1047129 | 0.01118235 | -4.493418
3 | 0.09192724 | 0.01190588 | -4.430723
3 | 0.07978896 | 0.009776471 | -4.627777
3 | 0.05889423 | 0.009683333 | -4.637349
3 | 0.07571685 | 0.01125 | -4.487387
3 | 0.06056202 | 0.009283333 | -4.679535
3 | 0.07930403 | 0.007633333 | -4.875231
3 | 0.07946429 | 0.013175 | -4.329434
3 | 0.06898148 | 0.01341667 | -4.311258
3 | 0.06535948 | 0.01265 | -4.370098
3 | 0.07540727 | 0.0212 | -3.853754
3 | 0.07859649 | 0.0182875 | -4.001538
3 | 0.0845614 | 0.0178375 | -4.026452
3 | 0.09282465 | 0.01718462 | -4.063741
3 | 0.1148705 | 0.01398462 | -4.269797
3 | 0.1214456 | 0.01116154 | -4.495281
3 | 0.06746032 | 0.007518797 | -4.890349
3 | 0.0826686 | 0.007518797 | -4.890349
3 | 0.06670724 | 0.01 | -4.60517
4 | 0.09834835 | 0.008333333 | -4.787492
4 | 0.07368827 | 0.006666667 | -5.010635
4 | 0.09344491 | 0.008333333 | -4.787492
4 | 0.06967569 | 0.02675 | -3.621221
4 | 0.07036205 | 0.0321 | -3.438899
4 | 0.1083792 | 0.01615 | -4.125835
4 | 0.09951734 | 0.01895 | -3.965951
4 | 0.1126752 | 0.01565 | -4.157284
4 | 0.0830829 | 0.02952433 | -3.522541
4 | 0.06288682 | 0.03007108 | -3.504191
4 | 0.2552952 | 0.005359057 | -5.228967
4 | 0.2872927 | 0.008574491 | -4.758964
4 | 0.1289907 | 0.0122 | -4.406319
4 | 0.1444338 | 0.01 | -4.60517
4 | 0.1246319 | 0.009733333 | -4.632199
4 | 0.06231196 | 0.006 | -5.115996
4 | 0.03935075 | 0.007 | -4.961845
4 | 0.03349169 | 0.004 | -5.521461
4 | 0.03333333 | 0.008 | -4.828314
4 | 0.08273951 | 0.017 | -4.074542
4 | 0.05748219 | 0.021 | -3.863233
4 | 0.04166667 | 0.016 | -4.135167
4 | 0.03325926 | 0.0183 | -4.000854
4 | 0.06075758 | 0.02068966 | -3.878121
4 | 0.1000926 | 0.01896552 | -3.965133
5 | 0.2169654 | 0.004705882 | -5.358942
5 | 0.113458 | 0.02117647 | -3.854865
5 | 0.1376404 | 0.02 | -3.912023
5 | 0.1335922 | 0.02 | -3.912023
5 | 0.1299137 | 0.01941176 | -3.941876
10 | 0.08108371 | 0.01321176 | -4.326648
10 | 0.09516411 | 0.0128 | -4.35831
10 | 0.07418175 | 0.02902941 | -3.539446
10 | 0.08292371 | 0.01950455 | -3.937108
10 | 0.09510481 | 0.02371364 | -3.741705
10 | 0.06955156 | 0.021666667 | -3.83198
10 | 0.04875288 | 0.02909011 | -3.537357
10 | 0.04316764 | 0.027 | -3.611918
10 | 0.02903342 | 0.01311111 | -4.334295
10 | 0.04668435 | 0.0055 | -5.203007
10 | 0.05092838 | 0.004 | -5.521461
10 | 0.04411028 | 0.02363333 | -3.745097
10 | 0.04508772 | 0.02331333 | -3.75873
10 | 0.04678571 | 0.02175333 | -3.827988
10 | 0.05300463 | 0.02855 | -3.556098
10 | 0.03529303 | 0.0301 | -3.50323
21 | 0.0675706 | 0.02051282 | -3.886705
21 | 0.07410762 | 0.02564103 | -3.663562
21 | 0.07506385 | 0.02564103 | -3.663562
21 | 0.07703131 | 0.02021116 | -3.90152
30 | 0.09210117 | 0.003473913 | -5.662474
30 | 0.1209302 | 0.02 | -3.912023
30 | 0.07001435 | 0.0225 | -3.79424
30 | 0.1014149 | 0.00796 | -4.833326
35 | 0.08505155 | 0.00925 | -4.683132
35 | 0.1147959 | 0.01305 | -4.338967
35 | 0.1384615 | 0.0121 | -4.41455
35 | 0.1125437 | 0.0095 | -4.656463
35 | 0.1289134 | 0.01111111 | -4.49981
35 | 0.1527029 | 0.01133333 | -4.480007
40 | 0.05038927 | 0.0075 | -4.892852
40 | 0.0583717 | 0.03 | -3.506558
40 | 0.09244914 | 0.004950495 | -5.308268
40 | 0.07191553 | 0.024 | -3.729701
40 | 0.08606492 | 0.02 | -3.912023
40 | 0.05114806 | 0.006 | -5.115996
210 | 0.04992658 | 0.0115814 | -4.458355
210 | 0.04235852 | 0.01284186 | -4.355045
210 | 0.02644301 | 0.01441395 | -4.239559
210 | 0.05123232 | 0.034 | -3.381395
210 | 0.05115152 | 0.02 | -3.912023
210 | 0.04918831 | 0.0238 | -3.73807
210 | 0.04853896 | 0.015 | -4.199705
210 | 0.07777778 | 0.0153 | -4.179902
210 | 0.0731746 | 0.0181 | -4.011843
210 | 0.09698413 | 0.015 | -4.199705
210 | 0.04178415 | 0.015 | -4.199705
210 | 0.05925847 | 0.015 | -4.199705
210 | 0.05852019 | 0.0125 | -4.382027
210 | 0.06074718 | 0.01 | -4.60517
230 | 0.0841895 | 0.0235 | -3.750755
230 | 0.108915 | 0.0155 | -4.166915
230 | 0.08971471 | 0.01 | -4.60517
230 | 0.0997151 | 0.0105 | -4.55638
230 | 0.1036484 | 0.0165 | -4.104395
230 | 0.1124744 | 0.0125 | -4.382027
Note on B25: HaoyouZhang: Checked
Note on C27: HaoyouZhang: Checked
Note on C83: HaoyouZhang: 没有直接给出极限位移角
Note on C86: HaoyouZhang: 这四个是研究少筋情况
Note on C99: HaoyouZhang: Checked
Note on C100: HaoyouZhang: Checked
Note on C109: HaoyouZhang: Checked
Note on C113: HaoyouZhang: Checked
Note on B140: HaoyouZhang: 没有直接给出剪力
Note on C140: HaoyouZhang: 没有直接给出极限位移角
Note on B143: HaoyouZhang: 没有直接给出剪力
Note on C143: HaoyouZhang: 没有直接给出极限位移角
Note on B175: HaoyouZhang: 没有直接给出剪力
Note on C175: HaoyouZhang: 没有直接给出极限位移 Checked
Note on B184: HaoyouZhang: Checked
Note on A185: HaoyouZhang: 从图片来看，这仨是剪切破坏
Note on A191: HaoyouZhang: 3
Note on C195: HaoyouZhang: Checked
Note on C236: HaoyouZhang: Checked
Note on C243: HaoyouZhang: 有的极限位移比峰值处位移还小，取两者中较大
Note on C265: HaoyouZhang: 没有下降段，取峰值处
Note on C309: HaoyouZhang: Checked
Note on C310: HaoyouZhang: 取峰值位移（没有下降段）
Note on C317: HaoyouZhang: 这个，还有紧接着下面三个，共4个，没有直接给出极限位移角
Note on A321: HaoyouZhang: 这四个没有发现明显主斜对角裂缝，就认为是弯剪破坏
Note on C325: HaoyouZhang: 没有直接给出极限位移角 研究混凝土截面的，地梁与试件交界处为二次浇筑
Note on C327: HaoyouZhang: 没有直接给出极限位移角
Note on C337: HaoyouZhang: 没有直接给出极限位移角
Note on A349: HaoyouZhang: 没有破坏模式相关内容
Note on C367: HaoyouZhang: Checked
Note on B374: HaoyouZhang: Checked
Note on C374: HaoyouZhang: Checked
Note on B375: HaoyouZhang: Checked
Note on C375: HaoyouZhang: Checked
Note on C378: HaoyouZhang: Checked
Note on C379: HaoyouZhang: 没有给出极限位移角
Note on C381: HaoyouZhang: 研究截面滑移，承载力下降很快，峰值处为0.28% Checked
Note on C393: HaoyouZhang: 比峰值处小
Note on A408: HaoyouZhang: 没有直接给出破坏模式
Note on A416: HaoyouZhang: 计算为弯曲破坏，图片为明显剪切破坏
Note on C418: HaoyouZhang: Checked
Note on C433: HaoyouZhang: Checked
Note on A437: HaoyouZhang: 没有给出破坏模式
Note on C440: HaoyouZhang: 没有直接给出极限位移角
Note on C444: HaoyouZhang: Checked

## ColumnName
A | Num | AA | Vs | BA | Fy,vw | CA | DRein.4 | DA | DRein.30 | EA | Area16 | FA | Force2 | GA | Force28 | HA | Moment14 | IA | Moment40
B | Author | AB | Mc | BB | Fy,vc | CB | DRein.5 | DB | DRein.31 | EB | Area17 | FB | Force3 | GB | Force29 | HB | Moment15
C | Specimen | AC | Ms | BC | Fy,hc | CC | DRein.6 | DC | DRein.32 | EC | Area18 | FC | Force4 | GC | Force30 | HC | Moment16
D | FailureMode | AD | P | BD | ρvw | CD | DRein.7 | DD | DRein.33 | ED | Area19 | FD | Force5 | GD | Force31 | HD | Moment17
E | τ/fc | AE | fc | BE | ρhw | CE | DRein.8 | DE | DRein.34 | EE | Area20 | FE | Force6 | GE | Force32 | HE | Moment18
F | Drift_at_yield | AF | ft | BF | ρvc | CF | DRein.9 | DF | DRein.35 | EF | Area21 | FF | Force7 | GF | Force33 | HF | Moment19
G | Drift_at_Max | AG | alpha1 | BG | ρhc | CG | DRein.10 | DG | DRein.36 | EG | Area22 | FG | Force8 | GG | Force34 | HG | Moment20
H | θu | AH | beta1 | BH | s | CH | DRein.11 | DH | DRein.37 | EH | Area23 | FH | Force9 | GH | Force35 | HH | Moment21
I | M/Vlw | AI | lw | BI | Ash1 | CI | DRein.12 | DI | DRein.38 | EI | Area24 | FI | Force10 | GI | Force36 | HI | Moment22
J | lw/tw | AJ | lb | BJ | layer | CJ | DRein.13 | DJ | DRein.39 | EJ | Area25 | FJ | Force11 | GJ | Force37 | HJ | Moment23 |  | Num | Author | Specimen | FailureMode | τ/fc | Drift_at_yield | Drift_at_Max | θu | M/Vlw | lw/tw | ρvwFy,vw/fc | ρhwFy,vw/fc | ρvcFy,vc/fc | ρhcFy,hc/fc | P/fcAg | Section | Ab/Ag | V@M/Vn_GB | V@M/Vn_ACI | V@M/Vtest | Vn_GB/Vtest | Vn_ACI/Vtest | Vtest | Vn_ACI | Vn_GB | V@M | alpha_c | lamda | N | Vc | Vs | Mc | Ms | P | fc | ft | alpha1 | beta1 | lw | lb | as' | lweb | lw0 | x_l | xi_b | xi | x_l>=2as'? | xi<=xi_b? | LEC? | 满足xi不满足as' | SEC? | tw | h | Aw | Ab | A | Ag | Fy,hw | Fy,vw | Fy,vc | Fy,hc | ρvw | ρhw | ρvc | ρhc | s | Ash1 | layer | Ash | Asw | Asv1 | nv | Asv | V@moment | ForceEquilibrium | Moment | x_real | xi>xi_b? | eps_cu | Ec | Es | DRein.1 | DRein.2 | DRein.3 | DRein.4 | DRein.5 | DRein.6 | DRein.7 | DRein.8 | DRein.9 | DRein.10 | DRein.11 | DRein.12 | DRein.13 | DRein.14 | DRein.15 | DRein.16 | DRein.17 | DRein.18 | DRein.19 | DRein.20 | DRein.21 | DRein.22 | DRein.23 | DRein.24 | DRein.25 | DRein.26 | DRein.27 | DRein.28 | DRein.29 | DRein.30 | DRein.31 | DRein.32 | DRein.33 | DRein.34 | DRein.35 | DRein.36 | DRein.37 | DRein.38 | DRein.39 | DRein.40 | Area1 | Area2 | Area3 | Area4 | Area5 | Area6 | Area7 | Area8 | Area9 | Area10 | Area11 | Area12 | Area13 | Area14 | Area15 | Area16 | Area17 | Area18 | Area19 | Area20 | Area21 | Area22 | Area23 | Area24 | Area25 | Area26 | Area27 | Area28 | Area29 | Area30 | Area31 | Area32 | Area33 | Area34 | Area35 | Area36 | Area37 | Area38 | Area39 | Area40 | Force1 | Force2 | Force3 | Force4 | Force5 | Force6 | Force7 | Force8 | Force9 | Force10 | Force11 | Force12 | Force13 | Force14 | Force15 | Force16 | Force17 | Force18 | Force19 | Force20 | Force21 | Force22 | Force23 | Force24 | Force25 | Force26 | Force27 | Force28 | Force29 | Force30 | Force31 | Force32 | Force33 | Force34 | Force35 | Force36 | Force37 | Force38 | Force39 | Force40 | Moment1 | Moment2 | Moment3 | Moment4 | Moment5 | Moment6 | Moment7 | Moment8 | Moment9 | Moment10 | Moment11 | Moment12 | Moment13 | Moment14 | Moment15 | Moment16 | Moment17 | Moment18 | Moment19 | Moment20 | Moment21 | Moment22 | Moment23 | Moment24 | Moment25 | Moment26 | Moment27 | Moment28 | Moment29 | Moment30 | Moment31 | Moment32 | Moment33 | Moment34 | Moment35 | Moment36 | Moment37 | Moment38 | Moment39 | Moment40 | No
K | ρvwFy,vw/fc | AK | as' | BK | Ash | CK | DRein.14 | DK | DRein.40 | EK | Area26 | FK | Force12 | GK | Force38 | HK | Moment24
L | ρhwFy,vw/fc | AL | lweb | BL | Asw | CL | DRein.15 | DL | Area1 | EL | Area27 | FL | Force13 | GL | Force39 | HL | Moment25
M | ρvcFy,vc/fc | AM | lw0 | BM | Asv1 | CM | DRein.16 | DM | Area2 | EM | Area28 | FM | Force14 | GM | Force40 | HM | Moment26
N | ρhcFy,hc/fc | AN | x_l | BN | nv | CN | DRein.17 | DN | Area3 | EN | Area29 | FN | Force15 | GN | Moment1 | HN | Moment27
O | P/fcAg | AO | xi_b | BO | Asv | CO | DRein.18 | DO | Area4 | EO | Area30 | FO | Force16 | GO | Moment2 | HO | Moment28
P | Section | AP | xi | BP | V@moment | CP | DRein.19 | DP | Area5 | EP | Area31 | FP | Force17 | GP | Moment3 | HP | Moment29
Q | Ab/Ag | AQ | x_l>=2as'? | BQ | ForceEquilibrium | CQ | DRein.20 | DQ | Area6 | EQ | Area32 | FQ | Force18 | GQ | Moment4 | HQ | Moment30
R | V@M/Vn_GB | AR | xi<=xi_b? | BR | Moment | CR | DRein.21 | DR | Area7 | ER | Area33 | FR | Force19 | GR | Moment5 | HR | Moment31
S | Vtest | AS | LEC? | BS | x_real | CS | DRein.22 | DS | Area8 | ES | Area34 | FS | Force20 | GS | Moment6 | HS | Moment32
T | Vn_ACI | AT | 满足xi不满足as' | BT | xi>xi_b? | CT | DRein.23 | DT | Area9 | ET | Area35 | FT | Force21 | GT | Moment7 | HT | Moment33
U | Vn_GB | AU | SEC? | BU | eps_cu | CU | DRein.24 | DU | Area10 | EU | Area36 | FU | Force22 | GU | Moment8 | HU | Moment34
V | V@M | AV | tw | BV | Ec | CV | DRein.25 | DV | Area11 | EV | Area37 | FV | Force23 | GV | Moment9 | HV | Moment35
W | alpha_c | AW | h | BW | Es | CW | DRein.26 | DW | Area12 | EW | Area38 | FW | Force24 | GW | Moment10 | HW | Moment36
X | lamda | AX | Aw | BX | DRein.1 | CX | DRein.27 | DX | Area13 | EX | Area39 | FX | Force25 | GX | Moment11 | HX | Moment37
Y | N | AY | Ab | BY | DRein.2 | CY | DRein.28 | DY | Area14 | EY | Area40 | FY | Force26 | GY | Moment12 | HY | Moment38
Z | Vc | AZ | Ag | BZ | DRein.3 | CZ | DRein.29 | DZ | Area15 | EZ | Force1 | FZ | Force27 | GZ | Moment13 | HZ | Moment39
AA | Vs
AB | Mc
AC | Ms
AD | P
AE | fc
AF | ft
AG | alpha1
AH | beta1
AI | lw
AJ | lb
AK | as'
AL | lweb
AM | lw0
AN | x_l
AO | xi_b
AP | xi
AQ | x_l>=2as'?
AR | xi<=xi_b?
AS | LEC?
AT | 满足xi不满足as'
AU | SEC?
AV | tw
AW | h
AX | Aw
AY | Ab
AZ | Ag
BA | Fy,vw
BB | Fy,vc
BC | Fy,hc
BD | ρvw
BE | ρhw
BF | ρvc
BG | ρhc
BH | s
BI | Ash1
BJ | layer
BK | Ash
BL | Asw
BM | Asv1
BN | nv
BO | Asv
BP | V@moment
BQ | ForceEquilibrium
BR | Moment
BS | x_real
BT | xi>xi_b?
BU | eps_cu
BV | Ec
BW | Es
BX | DRein.1
BY | DRein.2
BZ | DRein.3
CA | DRein.4
CB | DRein.5
CC | DRein.6
CD | DRein.7
CE | DRein.8
CF | DRein.9
CG | DRein.10
CH | DRein.11
CI | DRein.12
CJ | DRein.13
CK | DRein.14
CL | DRein.15
CM | DRein.16
CN | DRein.17
CO | DRein.18
CP | DRein.19
CQ | DRein.20
CR | DRein.21
CS | DRein.22
CT | DRein.23
CU | DRein.24
CV | DRein.25
CW | DRein.26
CX | DRein.27
CY | DRein.28
CZ | DRein.29
DA | DRein.30
DB | DRein.31
DC | DRein.32
DD | DRein.33
DE | DRein.34
DF | DRein.35
DG | DRein.36
DH | DRein.37
DI | DRein.38
DJ | DRein.39
DK | DRein.40
DL | Area1
DM | Area2
DN | Area3
DO | Area4
DP | Area5
DQ | Area6
DR | Area7
DS | Area8
DT | Area9
DU | Area10
DV | Area11
DW | Area12
DX | Area13
DY | Area14
DZ | Area15
EA | Area16
EB | Area17
EC | Area18
ED | Area19
EE | Area20
EF | Area21
EG | Area22
EH | Area23
EI | Area24
EJ | Area25
EK | Area26
EL | Area27
EM | Area28
EN | Area29
EO | Area30
EP | Area31
EQ | Area32
ER | Area33
ES | Area34
ET | Area35
EU | Area36
EV | Area37
EW | Area38
EX | Area39
EY | Area40
EZ | Force1
FA | Force2
FB | Force3
FC | Force4
FD | Force5
FE | Force6
FF | Force7
FG | Force8
FH | Force9
FI | Force10
FJ | Force11
FK | Force12
FL | Force13
FM | Force14
FN | Force15
FO | Force16
FP | Force17
FQ | Force18
FR | Force19
FS | Force20
FT | Force21
FU | Force22
FV | Force23
FW | Force24
FX | Force25
FY | Force26
FZ | Force27
GA | Force28
GB | Force29
GC | Force30
GD | Force31
GE | Force32
GF | Force33
GG | Force34
GH | Force35
GI | Force36
GJ | Force37
GK | Force38
GL | Force39
GM | Force40
GN | Moment1
GO | Moment2
GP | Moment3
GQ | Moment4
GR | Moment5
GS | Moment6
GT | Moment7
GU | Moment8
GV | Moment9
GW | Moment10
GX | Moment11
GY | Moment12
GZ | Moment13
HA | Moment14
HB | Moment15
HC | Moment16
HD | Moment17
HE | Moment18
HF | Moment19
HG | Moment20
HH | Moment21
HI | Moment22
HJ | Moment23
HK | Moment24
HL | Moment25
HM | Moment26
HN | Moment27
HO | Moment28
HP | Moment29
HQ | Moment30
HR | Moment31
HS | Moment32
HT | Moment33
HU | Moment34
HV | Moment35
HW | Moment36
HX | Moment37
HY | Moment38
HZ | Moment39
IA | Moment40
IB
IC
ID
IE
IF
IG
IH
II
IJ
IK
IL
IM
IN
IO
IP
IQ
IR
IS
IT
Note on B9: HaoyouZhang: 试验中实际剪跨比
Note on AB10: HaoyouZhang: 试验中实际剪跨比
Note on AH10: HaoyouZhang: 试验中实际轴压比
Note on AI10: HaoyouZhang: 剪力墙截面形状
Note on AK10: HaoyouZhang: 抗弯承载力与抗剪承载力比值
Note on AP10: HaoyouZhang: 试验抗侧承载力
Note on AQ10: HaoyouZhang: ACI 318-19 11.5.4.3 修正系数lamda取1.0
Note on AR10: HaoyouZhang: 抗剪承载力
Note on AS10: HaoyouZhang: 抗弯承载力
Note on AT10: HaoyouZhang: ACI公式需要的剪跨比
Note on AU10: HaoyouZhang: 用于计算的剪跨比
Note on AV10: HaoyouZhang: 用于计算的轴力
Note on AW10: HaoyouZhang: 混凝土贡献的剪力
Note on AX10: HaoyouZhang: 钢筋贡献的剪力
Note on AY10: HaoyouZhang: 混凝土贡献的弯矩
Note on AZ10: HaoyouZhang: 钢筋贡献的弯矩
Note on BA10: HaoyouZhang: 轴向力
Note on BB10: HaoyouZhang: 混凝土轴心抗压强度
Note on BC10: HaoyouZhang: 混凝土轴心抗拉强度
Note on BD10: HaoyouZhang: 系数，混规6.2.6
Note on BE10: HaoyouZhang: 系数，混规6.2.6
Note on BF10: HaoyouZhang: 剪力墙截面总长度
Note on BG10: HaoyouZhang: 一侧边缘构件长度
Note on BH10: HaoyouZhang: 受压中心到截面上边缘距离
Note on BI10: HaoyouZhang: 腹板长度
Note on BJ10: HaoyouZhang: 截面有效高度
Note on BK10: HaoyouZhang: 大偏压受压区高度
Note on BL10: HaoyouZhang: 界限相对受压区高度
Note on BM10: HaoyouZhang: 相对受压区高度
Note on BO10: HaoyouZhang: 判断假定的大偏压是否正确
Note on BP10: HaoyouZhang: 判断是否为大偏压
Note on BR10: HaoyouZhang: 判断是否为小偏压
Note on BS10: HaoyouZhang: 截面厚度
Note on BT10: HaoyouZhang: 墙高度（至加载点）
Note on BU10: HaoyouZhang: 剪力墙腹板面积（矩形截面时为全截面面积）
Note on BW10: HaoyouZhang: 腹板厚度与截面总高度（从最左到最右）的乘积
Note on BX10: HaoyouZhang: 剪力墙毛截面面积，即全截面面积
Note on BZ10: HaoyouZhang: 腹板竖向、水平钢筋强度，
Note on CA10: HaoyouZhang: 边缘构件纵筋强度
Note on CG10: HaoyouZhang: 水平分布钢筋间距
Note on CH10: HaoyouZhang: 一根水平分布钢筋面积
Note on CI10: HaoyouZhang: 水平分布钢筋层数
Note on CJ10: HaoyouZhang: 水平分布钢筋全部截面截面面积
Note on CK10: HaoyouZhang: 剪力墙腹板竖向分布钢筋总面积
Note on CL10: HaoyouZhang: 受压区一根纵筋面积
Note on CM10: HaoyouZhang: 受压区纵筋总数
Note on CN10: HaoyouZhang: 受压区纵筋总面积
Note on CP10: HaoyouZhang: 合力平衡时，应为0
Note on CQ10: HaoyouZhang: 抗弯承载力
Note on CR10: HaoyouZhang: 实际受压区高度，需要规划求解得到
Note on CS10: HaoyouZhang: 再次判断是否为小偏压
Note on CT10: HaoyouZhang: 混凝土极限压应变
Note on CU10: HaoyouZhang: 混凝土弹性模量
Note on CV10: HaoyouZhang: 钢筋弹性模量
Note on CW10: HaoyouZhang: 第一排钢筋中心到截面边缘距离，后面依次类推
Note on EK10: HaoyouZhang: 对应前面第一排钢筋截面面积，后面一次类推
Note on FY10: HaoyouZhang: 第一排钢筋实际受力，拉为正，压为负
Note on HM10: HaoyouZhang: 第一排钢筋对截面边缘的力矩，顺时针为正，逆时针为负。后面依次类推
Note on B15: HaoyouZhang: 试验中实际轴压比
Note on B16: HaoyouZhang: 剪力墙截面形状
Note on B18: HaoyouZhang: 抗弯承载力与抗剪承载力比值
Note on B19: HaoyouZhang: 试验抗侧承载力
Note on B20: HaoyouZhang: ACI 318-19 11.5.4.3 修正系数lamda取1.0
Note on B21: HaoyouZhang: 抗剪承载力
Note on B22: HaoyouZhang: 抗弯承载力
Note on B23: HaoyouZhang: ACI公式需要的剪跨比
Note on B24: HaoyouZhang: 用于计算的剪跨比
Note on B25: HaoyouZhang: 用于计算的轴力
Note on B26: HaoyouZhang: 混凝土贡献的剪力
Note on B27: HaoyouZhang: 钢筋贡献的剪力
Note on B28: HaoyouZhang: 混凝土贡献的弯矩
Note on B29: HaoyouZhang: 钢筋贡献的弯矩
Note on B30: HaoyouZhang: 轴向力
Note on B31: HaoyouZhang: 混凝土轴心抗压强度
Note on B32: HaoyouZhang: 混凝土轴心抗拉强度
Note on B33: HaoyouZhang: 系数，混规6.2.6
Note on B34: HaoyouZhang: 系数，混规6.2.6
Note on B35: HaoyouZhang: 剪力墙截面总长度
Note on B36: HaoyouZhang: 一侧边缘构件长度
Note on B37: HaoyouZhang: 受压中心到截面上边缘距离
Note on B38: HaoyouZhang: 腹板长度
Note on B39: HaoyouZhang: 截面有效高度
Note on B40: HaoyouZhang: 大偏压受压区高度
Note on B41: HaoyouZhang: 界限相对受压区高度
Note on B42: HaoyouZhang: 相对受压区高度
Note on B44: HaoyouZhang: 判断假定的大偏压是否正确
Note on B45: HaoyouZhang: 判断是否为大偏压
Note on B47: HaoyouZhang: 判断是否为小偏压
Note on B48: HaoyouZhang: 截面厚度
Note on B49: HaoyouZhang: 墙高度（至加载点）
Note on B50: HaoyouZhang: 剪力墙腹板面积（矩形截面时为全截面面积）
Note on B52: HaoyouZhang: 剪力墙毛截面面积，即全截面面积
Note on B53: HaoyouZhang: 腹板竖向、水平钢筋强度，
Note on B54: HaoyouZhang: 边缘构件纵筋强度
Note on B60: HaoyouZhang: 水平分布钢筋间距
Note on B61: HaoyouZhang: 一根水平分布钢筋面积
Note on B62: HaoyouZhang: 水平分布钢筋层数
Note on B63: HaoyouZhang: 水平分布钢筋全部截面截面面积
Note on B64: HaoyouZhang: 剪力墙腹板竖向分布钢筋总面积
Note on B65: HaoyouZhang: 受压区一根纵筋面积
Note on B66: HaoyouZhang: 受压区纵筋总数
Note on B67: HaoyouZhang: 受压区纵筋总面积
Note on B69: HaoyouZhang: 合力平衡时，应为0
Note on B70: HaoyouZhang: 抗弯承载力
Note on B71: HaoyouZhang: 实际受压区高度，需要规划求解得到
Note on B72: HaoyouZhang: 再次判断是否为小偏压
Note on B73: HaoyouZhang: 混凝土极限压应变
Note on B74: HaoyouZhang: 混凝土弹性模量
Note on B75: HaoyouZhang: 钢筋弹性模量
Note on B76: HaoyouZhang: 第一排钢筋中心到截面边缘距离，后面依次类推
Note on B116: HaoyouZhang: 对应前面第一排钢筋截面面积，后面一次类推
Note on B156: HaoyouZhang: 第一排钢筋实际受力，拉为正，压为负
Note on B196: HaoyouZhang: 第一排钢筋对截面边缘的力矩，顺时针为正，逆时针为负。后面依次类推